## Uretim_Kayitlari
Tarih | Vardiya | Urun_Tipi | Operator_ID | Hammadde_Tipi | Yonga_Giris_Ton | Nem_Orani_Giris_Pct | Yonga_Hazirlama_Sure_dk | Boyuta_Uygun_Oran_Pct | Eleme_Sure_dk | Ince_Yonga_Pct | Kaba_Yonga_Pct | Red_Yonga_Pct | Islatma_Sicaklik_C | Nem_Islatma_Sonrasi_Pct | Defibrator_Buhar_Sicaklik_C | Defibrator_Basinc_Bar | Lif_Kalite_Skoru | Recine_Tuketim_kg_m3 | Sertlestirici_Doz_kg_m3 | Tutkal_pH | Kurutma_Sicaklik_C | Kurutma_Sure_dk | Nem_Kurutma_Sonrasi_Pct | Hali_Kalinlik_cm | Serme_Hizi_m_dk | OnPres_Basinc_Bar | OnPres_Sure_sn | Pres_Sure_sn_adet | Pres_Sicaklik_C | Pres_Basinc_Bar | Pres_Uptime_Pct | Ariza_Tipi | Ariza_Sure_dk | Sogutma_Sure_dk | Sogutma_Cikis_Sicaklik_C | Sogutucu_Kapasite_Kullanim_Pct | Olculen_Kalinlik_mm | Kalinlik_Hedef_mm | Kalinlik_Sapma_mm | Zimpara_Kum | Yuzey_Puruzsuzluk_Ra_um | Ebat_Hatasi_mm | Net_Calisma_Sure_dk | Uretilen_Adet_Brut | Fire_Oran_Pct | Fire_Adet | Net_Uretim_Adet | Kalite_Skoru | Yogunluk_kg_m3 | Elektrik_Tuketim_kWh | Dogalgaz_Tuketim_m3 | Vardiya_Hedef_Adet | Hedefe_Gore_Sapma_Pct
2024-01-01 | Sabah (06:00-14:00) | MDF-12mm | OP-026 | Çam Yongası | 481.8 | 53.3 | 77.2 | 96 | 13.8 | 20.4 | 55.7 | 23.9 | 59.2 | 60 | 175.8 | 8.13 | 79.4 | 10.47 | 0.66 | 7.64 | 163.2 | 42.3 | 8.25 | 1.18 | 28.2 | 3.85 | 12.8 | 7.1 | 193.2 | 30.8 | 96.5 | Soğutucu Kapasitesi | 12.3 | 35.1 | 43 | 77 | 11.67 | 12 | -0.332 | P120 | 1.86 | 0.09 | 431.1 | 3410 | 1.15 | 39 | 3371 | 78.5 | 700.4 | 198.9 | 401.2 | 4167 | -19.1
2024-01-01 | Öğle (14:00-22:00) | MDF-18mm | OP-019 | Ladin Yongası | 480 | 54.9 | 68.3 | 93 | 14.9 | 21.2 | 51.7 | 27.1 | 59.6 | 66.6 | 174.7 | 8.08 | 87.9 | 10.48 | 0.79 | 7.64 | 156 | 46.8 | 10.14 | 1.825 | 24.6 | 4.3 | 11.8 | 8.25 | 199.4 | 30.4 | 85.3 | Pres Arızası | 22.3 | 36.1 | 42.8 | 61.7 | 18.66 | 18 | 0.658 | P100 | 1.49 | 0.12 | 428.9 | 2581 | 0.39 | 10 | 2571 | 76.2 | 744.8 | 187.4 | 441.3 | 4167 | -38.3
2024-01-01 | Gece (22:00-06:00) | MDF-8mm | OP-006 | Çam Yongası | 573.1 | 53.3 | 70.8 | 95 | 15.2 | 24.9 | 55.2 | 19.9 | 61 | 62.1 | 166.1 | 7.92 | 88.3 | 9.08 | 0.83 | 7.08 | 162.7 | 44.3 | 9 | 0.805 | 24 | 3.92 | 14.8 | 6.3 | 185 | 29.9 | 83.3 | Pres Arızası | 16.9 | 40 | 44.4 | 80.3 | 7.86 | 8 | -0.144 | P80 | 1.67 | 0.46 | 438.4 | 3374 | 1.1 | 37 | 3337 | 90.1 | 717.3 | 210.3 | 370.9 | 4167 | -19.92
2024-01-02 | Sabah (06:00-14:00) | MDF-25mm | OP-002 | Çam Yongası | 554.9 | 54.2 | 75.2 | 91.6 | 16.6 | 23.3 | 53.6 | 23.1 | 60 | 65.7 | 174.4 | 7.51 | 85.7 | 11.54 | 0.55 | 7.34 | 172.4 | 37.8 | 9.51 | 2.64 | 28.8 | 4.01 | 11 | 9.6 | 197.3 | 32.1 | 94.9 | Yok | 0 | 36.6 | 46.1 | 63.7 | 24.93 | 25 | -0.071 | P100 | 2.12 | 0.26 | 454.8 | 2617 | 1.24 | 32 | 2585 | 73.8 | 769.2 | 167.3 | 381.7 | 4167 | -37.96
2024-01-02 | Öğle (14:00-22:00) | MDF-12mm | OP-017 | Kavak Yongası | 480 | 54.6 | 67.2 | 95.6 | 17.3 | 19.5 | 61.9 | 18.6 | 63.2 | 66.1 | 179.6 | 7.7 | 83.2 | 11.9 | 0.78 | 7.56 | 169.3 | 55.7 | 9.16 | 1.149 | 27.9 | 3.91 | 14 | 7.21 | 194.2 | 31.8 | 94.7 | Yok | 0 | 33.9 | 39.8 | 86 | 12.05 | 12 | 0.054 | P120 | 1.43 | 0.25 | 456.8 | 3492 | 1.51 | 52 | 3440 | 86.7 | 719.8 | 204 | 421.8 | 4167 | -17.45
2024-01-02 | Gece (22:00-06:00) | MDF-18mm | OP-029 | Karışık Atık | 550.7 | 49.1 | 60.6 | 94.9 | 11.9 | 20.5 | 55.1 | 24.5 | 62.6 | 60 | 171.5 | 7.18 | 97 | 10.47 | 0.75 | 7.08 | 169.8 | 32 | 9.36 | 1.771 | 29.6 | 4.19 | 13 | 7.73 | 197.6 | 35.3 | 87 | Soğutucu Kapasitesi | 2.6 | 38.1 | 50 | 69.6 | 17.82 | 18 | -0.183 | P60 | 1.63 | 0.71 | 448.3 | 2937 | 0.53 | 15 | 2922 | 76.9 | 731.4 | 188.3 | 440.2 | 4167 | -29.88
2024-01-03 | Sabah (06:00-14:00) | MDF-12mm | OP-021 | Kavak Yongası | 620 | 56.1 | 62.8 | 93 | 17.5 | 19.9 | 59.8 | 20.3 | 64.3 | 64.3 | 171.8 | 6.5 | 81.9 | 9.6 | 0.67 | 7.66 | 175.6 | 41.4 | 8.82 | 1.202 | 32.7 | 4.32 | 13.8 | 7.21 | 195.4 | 33.3 | 93.8 | Yok | 0 | 35 | 52.7 | 74.8 | 11.96 | 12 | -0.038 | P120 | 1.98 | -0.19 | 437.3 | 3311 | 0.88 | 29 | 3282 | 91.6 | 728.4 | 173.8 | 407.6 | 4167 | -21.24
2024-01-03 | Öğle (14:00-22:00) | MDF-12mm | OP-013 | Çam Yongası | 552.1 | 51.7 | 57.3 | 96.8 | 18.7 | 27.1 | 55.5 | 17.4 | 63.1 | 62 | 165.9 | 7.87 | 92.4 | 12.12 | 0.89 | 7.01 | 154.3 | 40.4 | 11.05 | 1.144 | 26.3 | 4.32 | 11.8 | 7.14 | 207.1 | 30.3 | 89 | Soğutucu Kapasitesi | 16.6 | 41.1 | 51.1 | 78.4 | 12.02 | 12 | 0.023 | P100 | 1.82 | -0.58 | 444.9 | 3228 | 1.32 | 42 | 3186 | 79.3 | 741.1 | 163.8 | 435.6 | 4167 | -23.54
2024-01-03 | Gece (22:00-06:00) | MDF-18mm | OP-029 | Çam Yongası | 480 | 49.1 | 73.3 | 94.6 | 18 | 24.6 | 57.4 | 18.1 | 61.9 | 60 | 171.9 | 7.68 | 88.6 | 10.54 | 0.85 | 7.23 | 153.4 | 37.8 | 8.89 | 1.825 | 28.1 | 4.5 | 12.9 | 7.87 | 208.7 | 32.8 | 96 | Yok | 0 | 43.5 | 42.9 | 82.8 | 17.8 | 18 | -0.202 | P80 | 1.75 | -0.54 | 456.1 | 3238 | 1.21 | 39 | 3199 | 73.7 | 692.2 | 191.5 | 440 | 4167 | -23.23
2024-01-04 | Sabah (06:00-14:00) | MDF-8mm | OP-002 | Çam Yongası | 575.6 | 58.7 | 61.2 | 94.3 | 17.1 | 21.1 | 53.3 | 25.6 | 61.7 | 72.3 | 169.5 | 8.37 | 88.3 | 12.19 | 0.83 | 7.77 | 167.6 | 43 | 10.06 | 0.814 | 26.7 | 4.61 | 10.5 | 6.4 | 189.9 | 30.1 | 75 | Kurutucu Tıkanması | 37.9 | 37.9 | 46.5 | 66.6 | 8.63 | 8 | 0.635 | P80 | 1.98 | 0.49 | 414.2 | 2825 | 0.88 | 24 | 2801 | 84.3 | 780.3 | 207.9 | 389.6 | 4167 | -32.78
2024-01-04 | Öğle (14:00-22:00) | MDF-8mm | OP-013 | Çam Yongası | 537.1 | 58 | 75.6 | 97.3 | 12.2 | 16.9 | 57.8 | 25.3 | 63.2 | 68.4 | 163.7 | 7.76 | 80.5 | 11.74 | 0.69 | 7.35 | 171 | 40.5 | 10.33 | 0.792 | 27.1 | 4.06 | 10.4 | 6.35 | 186.4 | 31.6 | 98.4 | Yok | 0 | 37.2 | 43.1 | 97 | 7.94 | 8 | -0.055 | P100 | 1.58 | 0.23 | 449.7 | 4056 | 0.58 | 23 | 4033 | 76.2 | 799.4 | 179.4 | 398.1 | 4167 | -3.22
2024-01-04 | Gece (22:00-06:00) | MDF-12mm | OP-013 | Çam Yongası | 480 | 55.5 | 78.8 | 93.3 | 16.8 | 19.4 | 57.1 | 23.5 | 59.7 | 66.6 | 176.8 | 7.89 | 87.4 | 10.5 | 0.77 | 6.57 | 175.7 | 35.5 | 10.64 | 1.178 | 28.8 | 4.69 | 15 | 7.56 | 185.9 | 29.7 | 85.6 | Yok | 0 | 31.7 | 41.9 | 69.1 | 11.69 | 12 | -0.315 | P80 | 2.04 | 0.06 | 445.2 | 2934 | 1.52 | 44 | 2890 | 81.1 | 754.2 | 200 | 358.9 | 4167 | -30.65
2024-01-05 | Sabah (06:00-14:00) | MDF-8mm | OP-025 | Karışık Atık | 620 | 49.7 | 67 | 94.6 | 10 | 20.6 | 56.8 | 22.6 | 57.4 | 60.2 | 167.4 | 7.91 | 99 | 9.91 | 0.71 | 7.08 | 173.1 | 39.1 | 9.6 | 0.773 | 29.1 | 4.63 | 8 | 6.36 | 198.5 | 31.6 | 93.9 | Yok | 0 | 42 | 49.9 | 92.3 | 8.03 | 8 | 0.028 | P100 | 1.65 | -0.17 | 449.3 | 3861 | 0.96 | 37 | 3824 | 82.5 | 747.2 | 222.4 | 450.5 | 4167 | -8.23
2024-01-05 | Öğle (14:00-22:00) | MDF-12mm | OP-011 | Kavak Yongası | 517.2 | 59.1 | 71.8 | 94.5 | 16.6 | 15 | 64 | 20.9 | 56.4 | 71.7 | 174.7 | 6.86 | 75.6 | 12.35 | 0.89 | 7.53 | 178.6 | 41.8 | 9.6 | 1.236 | 27 | 4.32 | 13.3 | 6.94 | 204.9 | 31.9 | 87.3 | Soğutucu Kapasitesi | 13.8 | 40.2 | 54.5 | 77.3 | 12.74 | 12 | 0.744 | P80 | 2.2 | 0.8 | 453.8 | 3322 | 1.09 | 36 | 3286 | 93.6 | 710.6 | 172.8 | 361.2 | 4167 | -21.14
2024-01-05 | Gece (22:00-06:00) | MDF-18mm | OP-028 | Çam Yongası | 504.7 | 52.7 | 96.1 | 93.6 | 15.1 | 27.3 | 60.4 | 12.3 | 62.7 | 63.1 | 173 | 7.34 | 80.3 | 12.71 | 0.7 | 7.16 | 165.4 | 47.5 | 8.08 | 1.883 | 27.7 | 4.07 | 10 | 7.32 | 199.9 | 32.1 | 93.4 | Yok | 0 | 34 | 40.7 | 78.6 | 17.96 | 18 | -0.037 | P80 | 0.99 | -0.02 | 456.5 | 3390 | 0.71 | 24 | 3366 | 88.8 | 786.2 | 205.3 | 410.6 | 4167 | -19.22
2024-01-06 | Sabah (06:00-14:00) | MDF-12mm | OP-023 | Kavak Yongası | 482.1 | 49.7 | 67.7 | 92.3 | 11.8 | 26 | 56.7 | 17.3 | 60.7 | 60 | 166.3 | 8.39 | 88.5 | 12.13 | 0.82 | 7.75 | 152.7 | 56 | 10.06 | 1.199 | 27.4 | 3.99 | 12.2 | 7.22 | 198.1 | 31.4 | 97.1 | Yok | 0 | 36.9 | 38.9 | 90.8 | 12.04 | 12 | 0.037 | P80 | 2.09 | 0.07 | 467.4 | 3512 | 1.49 | 52 | 3460 | 86 | 771.2 | 192.6 | 410.3 | 4167 | -16.97
2024-01-06 | Öğle (14:00-22:00) | MDF-16mm | OP-002 | Karışık Atık | 484.3 | 53.3 | 65 | 95.8 | 14.6 | 20.4 | 62.2 | 17.4 | 59.9 | 60.1 | 165.8 | 8.04 | 80.6 | 12.6 | 0.62 | 7.04 | 172.8 | 41.8 | 8.9 | 1.665 | 32.3 | 4.4 | 10.8 | 7.67 | 187.3 | 32.2 | 93.1 | Yok | 0 | 41.6 | 33.5 | 76.8 | 16.12 | 16 | 0.118 | P80 | 2.29 | 0.63 | 457.8 | 3105 | 0.4 | 12 | 3093 | 89.5 | 736 | 199.5 | 433.4 | 4167 | -25.77
2024-01-06 | Gece (22:00-06:00) | MDF-25mm | OP-006 | Çam Yongası | 480 | 50.6 | 76.6 | 91.1 | 16.2 | 17.4 | 54.8 | 27.8 | 66 | 60 | 174.3 | 7.1 | 97.4 | 10.96 | 0.71 | 7.41 | 160.4 | 42.6 | 10.64 | 2.493 | 30.3 | 3.99 | 11.9 | 9.89 | 191.2 | 35.6 | 85.1 | Elektrik Kesintisi | 30.8 | 42.5 | 34.1 | 46.4 | 24.94 | 25 | -0.062 | P120 | 1.4 | -0.09 | 411.4 | 1978 | 1.23 | 24 | 1954 | 83.2 | 760.4 | 196.1 | 465 | 4167 | -53.11
2024-01-07 | Sabah (06:00-14:00) | MDF-12mm | OP-016 | Ladin Yongası | 579.7 | 53.1 | 80.9 | 93.4 | 15.2 | 21.1 | 58.5 | 20.5 | 58.2 | 67.9 | 169.1 | 7.66 | 82.9 | 11.69 | 0.94 | 7.09 | 175.9 | 30 | 9.91 | 1.247 | 29.8 | 3.6 | 14 | 7.26 | 179.8 | 34.6 | 97.5 | Yok | 0 | 48.2 | 44.4 | 80.9 | 12.43 | 12 | 0.428 | P80 | 1.73 | 0.4 | 447.5 | 3358 | 0.9 | 30 | 3328 | 83.2 | 756 | 181.9 | 419.2 | 4167 | -20.13
2024-01-07 | Öğle (14:00-22:00) | MDF-25mm | OP-028 | Karışık Atık | 506.9 | 45.3 | 60.9 | 92.3 | 16.6 | 21.1 | 54.8 | 24.1 | 59 | 60 | 164.3 | 7.32 | 81.6 | 11.75 | 0.9 | 7.14 | 164.6 | 45.4 | 8.43 | 2.529 | 28.3 | 4.35 | 12.6 | 10.43 | 191.2 | 30.9 | 89.8 | Kurutucu Tıkanması | 3.7 | 45.7 | 39.1 | 49.2 | 25.12 | 25 | 0.118 | P100 | 1.59 | -0.28 | 436.8 | 2101 | 1.74 | 36 | 2065 | 89.5 | 719 | 188 | 407.3 | 4167 | -50.44
2024-01-07 | Gece (22:00-06:00) | MDF-16mm | OP-028 | Kavak Yongası | 558.2 | 51.7 | 73.5 | 94.3 | 15.5 | 19.1 | 54.6 | 26.3 | 62.1 | 60 | 175.6 | 7.81 | 96.3 | 11.86 | 0.84 | 7.39 | 173.8 | 42.3 | 8.72 | 1.577 | 27.1 | 3.91 | 12.6 | 7.37 | 196.2 | 31.7 | 92.8 | Yok | 0 | 40.9 | 41.2 | 74.2 | 16.22 | 16 | 0.216 | P80 | 1.73 | -0.24 | 450.8 | 3171 | 0.4 | 12 | 3159 | 87.6 | 734.5 | 188.4 | 461.5 | 4167 | -24.19
2024-01-08 | Sabah (06:00-14:00) | MDF-8mm | OP-008 | Kavak Yongası | 521.2 | 52.7 | 78.3 | 93.6 | 14.2 | 20.9 | 58.7 | 20.4 | 56.6 | 64.1 | 170.1 | 7.85 | 88.8 | 10.78 | 0.96 | 7.18 | 160.6 | 51.4 | 8.23 | 0.747 | 28.9 | 4.05 | 10 | 6.75 | 196.5 | 30.9 | 92.8 | Yok | 0 | 39.5 | 45.2 | 84.9 | 8.42 | 8 | 0.415 | P80 | 1.79 | 0.1 | 459.2 | 3674 | 0.7 | 25 | 3649 | 87.4 | 708.7 | 211 | 417.1 | 4167 | -12.43
2024-01-08 | Öğle (14:00-22:00) | MDF-12mm | OP-029 | Çam Yongası | 582.2 | 51.4 | 65.5 | 93.3 | 15 | 20.1 | 61.7 | 18.2 | 61.5 | 60 | 166.3 | 8.04 | 79.6 | 11.45 | 0.67 | 7.55 | 153.4 | 51.8 | 10.28 | 1.186 | 28.7 | 4.18 | 13.8 | 7.57 | 196.5 | 32.9 | 91.5 | Yok | 0 | 34.1 | 41.6 | 78.6 | 11.83 | 12 | -0.165 | P120 | 1.82 | -0.31 | 449.6 | 3163 | 0.61 | 19 | 3144 | 90.8 | 755.8 | 167.4 | 432.3 | 4167 | -24.55
2024-01-08 | Gece (22:00-06:00) | MDF-16mm | OP-012 | Kavak Yongası | 537.9 | 52.2 | 69.8 | 95.4 | 15.8 | 24.7 | 60.5 | 14.8 | 65.1 | 60.5 | 177.3 | 7.88 | 97.4 | 10.65 | 0.76 | 7.26 | 156.7 | 39.4 | 9.47 | 1.654 | 33.9 | 4.17 | 10.1 | 7.8 | 188.2 | 33.1 | 89 | Yok | 0 | 41.6 | 45.2 | 72.8 | 16.39 | 16 | 0.393 | P80 | 1.33 | 0.8 | 463.3 | 3077 | 0.76 | 23 | 3054 | 95.9 | 699.2 | 174.7 | 448 | 4167 | -26.71
2024-01-09 | Sabah (06:00-14:00) | MDF-8mm | OP-015 | Çam Yongası | 540 | 57 | 74 | 95.5 | 13.6 | 27 | 51.8 | 21.2 | 57.8 | 70.1 | 161.6 | 7.95 | 86.5 | 10.61 | 0.96 | 6.71 | 179.5 | 46.4 | 9.26 | 0.783 | 26.3 | 3.71 | 15.4 | 6.96 | 186.6 | 30.9 | 79.5 | Elektrik Kesintisi | 38.7 | 47.8 | 39.1 | 66.1 | 7.71 | 8 | -0.286 | P80 | 1.41 | -0.61 | 416.6 | 2769 | 0.15 | 4 | 2765 | 93.6 | 777.4 | 188.2 | 403.6 | 4167 | -33.65
2024-01-09 | Öğle (14:00-22:00) | MDF-16mm | OP-028 | Karışık Atık | 612.5 | 51 | 73.4 | 93.9 | 14.9 | 24.2 | 58.2 | 17.6 | 64.2 | 60 | 172.3 | 7 | 91.6 | 11.48 | 0.59 | 8 | 158 | 44 | 8.54 | 1.631 | 28.6 | 4 | 14.1 | 7.75 | 198.3 | 30.2 | 93 | Yok | 0 | 49.6 | 41.7 | 75.4 | 16.26 | 16 | 0.263 | P60 | 1.86 | 0.18 | 447.1 | 3123 | 0.37 | 11 | 3112 | 90.2 | 712.8 | 214.4 | 393 | 4167 | -25.32
2024-01-09 | Gece (22:00-06:00) | MDF-16mm | OP-021 | Çam Yongası | 545.2 | 45.5 | 82.4 | 93.3 | 15.4 | 20.2 | 56.7 | 23.1 | 65.7 | 60 | 171.6 | 8.11 | 90.9 | 10.89 | 0.9 | 6.8 | 173.9 | 34.7 | 9.8 | 1.697 | 29.7 | 3.55 | 14.1 | 8.27 | 193.2 | 31.9 | 91 | Yok | 0 | 40 | 50.1 | 71.8 | 16.01 | 16 | 0.015 | P100 | 1.31 | 0.07 | 458.4 | 2936 | 0.1 | 2 | 2934 | 82.9 | 780.6 | 190.9 | 426.3 | 4167 | -29.59
2024-01-10 | Sabah (06:00-14:00) | MDF-16mm | OP-005 | Çam Yongası | 613.8 | 51 | 78.1 | 93.6 | 16.1 | 21.9 | 54.2 | 23.9 | 59.4 | 60 | 175.9 | 7.55 | 77.4 | 11.52 | 0.7 | 7.48 | 157.1 | 40.9 | 9.43 | 1.554 | 28.2 | 3.8 | 10.8 | 7.98 | 185.4 | 32.9 | 97.7 | Yok | 0 | 37.7 | 42.3 | 78.1 | 16.03 | 16 | 0.035 | P100 | 1.81 | 0.02 | 450.6 | 3211 | 0.52 | 16 | 3195 | 81.4 | 704.9 | 216.5 | 376.5 | 4167 | -23.33
2024-01-10 | Öğle (14:00-22:00) | MDF-12mm | OP-012 | Çam Yongası | 500.7 | 54.8 | 78.7 | 96.1 | 16.1 | 20.3 | 59.7 | 20 | 58.6 | 64.2 | 174 | 7.66 | 99 | 9.69 | 0.69 | 6.98 | 169.5 | 36.1 | 9.54 | 1.151 | 29.3 | 3.74 | 10.8 | 7.75 | 205.3 | 31.2 | 92.1 | Pres Arızası | 7.5 | 42.7 | 40.6 | 70.2 | 12.22 | 12 | 0.217 | P100 | 1.31 | 0.63 | 432.9 | 2994 | 0.23 | 6 | 2988 | 78.2 | 714.4 | 222.4 | 437.3 | 4167 | -28.29
2024-01-10 | Gece (22:00-06:00) | MDF-25mm | OP-020 | Çam Yongası | 575.3 | 56.1 | 75.9 | 94.9 | 19.2 | 18.5 | 53.1 | 28.5 | 64.1 | 70.1 | 171 | 8.49 | 87.5 | 10.66 | 0.85 | 6.92 | 166.4 | 34.9 | 9.03 | 2.432 | 26.5 | 4.57 | 14.2 | 9.45 | 188.4 | 31.4 | 89.9 | Yok | 0 | 40.3 | 48.1 | 57.6 | 25.06 | 25 | 0.056 | P100 | 1.84 | -0.06 | 443.8 | 2457 | 1.08 | 26 | 2431 | 91.4 | 720.4 | 161 | 355.7 | 4167 | -41.66
2024-01-11 | Sabah (06:00-14:00) | MDF-12mm | OP-002 | Çam Yongası | 554.7 | 53.8 | 70.8 | 97.4 | 18.8 | 22.1 | 48.1 | 29.8 | 64.7 | 60 | 177.9 | 8.23 | 95.9 | 11.41 | 0.86 | 7.04 | 161.5 | 39.3 | 9.15 | 1.22 | 28.2 | 4.41 | 8.1 | 7.21 | 188.9 | 32.6 | 91.9 | Yok | 0 | 36.8 | 43.8 | 81 | 11.15 | 12 | -0.847 | P80 | 1.87 | -0.39 | 442.5 | 3283 | 1.09 | 35 | 3248 | 82.7 | 698.6 | 207.6 | 460 | 4167 | -22.05
2024-01-11 | Öğle (14:00-22:00) | MDF-16mm | OP-020 | Kavak Yongası | 480 | 52.6 | 72.3 | 92.8 | 14.4 | 20.8 | 58.7 | 20.5 | 62.5 | 62.1 | 173.7 | 8.28 | 91.7 | 10.01 | 0.7 | 7.14 | 164 | 46.9 | 8.8 | 1.544 | 30.4 | 4.11 | 13.8 | 8.04 | 194.8 | 31.7 | 90.9 | Yok | 0 | 34.1 | 42.9 | 70.5 | 16.14 | 16 | 0.145 | P60 | 1.21 | 0.82 | 446.9 | 2941 | 0.32 | 9 | 2932 | 86.9 | 769.2 | 169.5 | 339.4 | 4167 | -29.64
2024-01-11 | Gece (22:00-06:00) | MDF-12mm | OP-027 | Karışık Atık | 511.9 | 54 | 74.1 | 94.9 | 15.3 | 23 | 57.3 | 19.7 | 64.4 | 62.3 | 171.9 | 8.32 | 82.3 | 9.47 | 0.79 | 7.49 | 164.8 | 43.3 | 9.58 | 1.244 | 27.8 | 4.23 | 12 | 6.83 | 190.4 | 27.5 | 87.9 | Yok | 0 | 45 | 31 | 77.3 | 11.96 | 12 | -0.036 | P80 | 1.85 | 0.1 | 440.4 | 3299 | 0.46 | 15 | 3284 | 80.4 | 764.1 | 184 | 392.7 | 4167 | -21.19
2024-01-12 | Sabah (06:00-14:00) | MDF-16mm | OP-022 | Ladin Yongası | 515.2 | 57.8 | 89.4 | 95.5 | 16.2 | 19.4 | 59.4 | 21.1 | 63.7 | 67.8 | 169.6 | 7.29 | 78.3 | 9.64 | 0.78 | 7.12 | 167.5 | 46.1 | 9.62 | 1.572 | 27.7 | 4.28 | 11.5 | 8.38 | 197.9 | 33.5 | 90.3 | Yok | 0 | 41.3 | 42.2 | 66.9 | 15.98 | 16 | -0.021 | P100 | 1.64 | 0.23 | 446 | 2797 | 1.3 | 36 | 2761 | 84.6 | 747.7 | 215.6 | 428.4 | 4167 | -33.74
2024-01-12 | Öğle (14:00-22:00) | MDF-16mm | OP-028 | Kavak Yongası | 620 | 55 | 78 | 96.6 | 16.3 | 21.6 | 53.1 | 25.3 | 61.4 | 63.2 | 169.7 | 8.04 | 95.3 | 11.52 | 0.75 | 6.87 | 167.2 | 49.3 | 8.23 | 1.547 | 27.1 | 3.95 | 10.4 | 7.15 | 198.5 | 32.7 | 88.2 | Yok | 0 | 33.9 | 48.3 | 78.6 | 16.64 | 16 | 0.64 | P100 | 1.84 | -0.28 | 464.1 | 3332 | 1.54 | 51 | 3281 | 95.1 | 780.8 | 202.2 | 398.1 | 4167 | -21.26
2024-01-12 | Gece (22:00-06:00) | MDF-18mm | OP-025 | Çam Yongası | 569.1 | 48 | 78.1 | 96.1 | 16.7 | 22.2 | 63.2 | 14.5 | 59.3 | 60 | 168.5 | 8.11 | 84.1 | 11.06 | 0.88 | 7.46 | 158 | 39.3 | 9.06 | 1.923 | 29.1 | 3.92 | 12.6 | 7.41 | 199.3 | 35.4 | 91 | Yok | 0 | 38.4 | 44.6 | 75.3 | 17.44 | 18 | -0.556 | P80 | 2.01 | -0.04 | 448.4 | 3205 | 1.16 | 37 | 3168 | 94.3 | 742.5 | 187.6 | 403.7 | 4167 | -23.97
2024-01-13 | Sabah (06:00-14:00) | MDF-8mm | OP-017 | Karışık Atık | 516.3 | 53.4 | 76 | 92 | 13.2 | 23.1 | 57.1 | 19.8 | 59.5 | 61.2 | 170.8 | 8.43 | 84.4 | 11.19 | 0.56 | 7.47 | 170.9 | 40.6 | 9.14 | 0.812 | 24.9 | 4.04 | 13.6 | 6.24 | 196.8 | 29.3 | 93.7 | Yok | 0 | 36.8 | 40.4 | 88.9 | 7.86 | 8 | -0.135 | P80 | 1.86 | 0.46 | 447.2 | 3752 | 0.39 | 14 | 3738 | 87.3 | 750.7 | 197.5 | 426.2 | 4167 | -10.3
2024-01-13 | Öğle (14:00-22:00) | MDF-25mm | OP-005 | Kavak Yongası | 515.4 | 54.2 | 71.5 | 91.8 | 14.6 | 18.6 | 60.6 | 20.8 | 66.9 | 63.4 | 175.8 | 7.52 | 85.5 | 10.55 | 0.8 | 7.64 | 171.7 | 40.2 | 10.05 | 2.521 | 28.7 | 3.95 | 11 | 9.24 | 195.5 | 33.3 | 98 | Yok | 0 | 38.9 | 38.5 | 60.3 | 24.62 | 25 | -0.379 | P100 | 1.56 | -0.85 | 433.8 | 2571 | 0.47 | 12 | 2559 | 83.9 | 706.1 | 180.3 | 464.5 | 4167 | -38.59
2024-01-13 | Gece (22:00-06:00) | MDF-16mm | OP-028 | Kavak Yongası | 500.1 | 50.2 | 85.2 | 94.1 | 16.7 | 23.5 | 54.6 | 21.9 | 60.1 | 61.3 | 170.7 | 7.64 | 82.2 | 11.54 | 0.73 | 7.26 | 166.5 | 43.2 | 9.41 | 1.6 | 28.5 | 4.19 | 14.3 | 8.01 | 187.9 | 31.5 | 91.9 | Pres Arızası | 14.8 | 36.8 | 45 | 67.2 | 16.08 | 16 | 0.076 | P80 | 1.5 | 0.46 | 433.4 | 2778 | 1.33 | 36 | 2742 | 83.8 | 687 | 174.1 | 465.4 | 4167 | -34.2
2024-01-14 | Sabah (06:00-14:00) | MDF-18mm | OP-017 | Kavak Yongası | 530.9 | 50.2 | 72.6 | 94.5 | 14.1 | 24.6 | 57.3 | 18.1 | 59.6 | 60.5 | 167.4 | 8.61 | 94.9 | 11.61 | 0.75 | 7.4 | 162.5 | 38.6 | 9.38 | 1.746 | 27.6 | 4.02 | 11.3 | 8.32 | 191.4 | 31.6 | 97.8 | Yok | 0 | 39.2 | 43.5 | 72.2 | 18.19 | 18 | 0.187 | P100 | 1.33 | -0.57 | 454.1 | 2982 | 0.57 | 16 | 2966 | 78.1 | 734 | 166.8 | 416.6 | 4167 | -28.82
2024-01-14 | Öğle (14:00-22:00) | MDF-18mm | OP-009 | Çam Yongası | 595.4 | 53.3 | 76.5 | 95.4 | 14.1 | 23.5 | 57 | 19.5 | 64.2 | 64.1 | 168.3 | 8.23 | 84.3 | 11.85 | 0.83 | 7.01 | 157.7 | 42.5 | 7.97 | 1.784 | 24.8 | 4.43 | 14.1 | 7.82 | 197.6 | 33.8 | 92.2 | Yok | 0 | 40.3 | 47.8 | 69.4 | 18.06 | 18 | 0.06 | P60 | 1.88 | 0.26 | 451.4 | 2974 | 1.06 | 31 | 2943 | 100 | 694.7 | 172.6 | 471.6 | 4167 | -29.37
2024-01-14 | Gece (22:00-06:00) | MDF-25mm | OP-007 | Çam Yongası | 516 | 50.6 | 72.2 | 93.8 | 16.3 | 23.7 | 62.8 | 13.5 | 59.6 | 60.5 | 174.9 | 7.53 | 86 | 9.8 | 0.74 | 6.74 | 165.8 | 39.7 | 8.98 | 2.523 | 23 | 3.74 | 16.6 | 9.02 | 179.9 | 29.1 | 92.5 | Yok | 0 | 41.2 | 43.4 | 58.7 | 24.55 | 25 | -0.449 | P80 | 1.65 | -0.54 | 431.1 | 2470 | 0.57 | 14 | 2456 | 90.7 | 743.3 | 209 | 426.8 | 4167 | -41.06
2024-01-15 | Sabah (06:00-14:00) | MDF-18mm | OP-021 | Kavak Yongası | 576.5 | 50.4 | 69.8 | 91.2 | 11.3 | 24.5 | 57.3 | 18.2 | 64.3 | 62.5 | 175.7 | 7.58 | 87.7 | 10.71 | 0.77 | 6.93 | 147.8 | 38.4 | 8.97 | 1.747 | 27.7 | 4.22 | 11.6 | 7.97 | 196 | 32.9 | 97 | Yok | 0 | 40.8 | 45.8 | 79.8 | 18.16 | 18 | 0.159 | P60 | 1.46 | 0.04 | 463.9 | 3286 | 0.79 | 25 | 3261 | 85.4 | 736.8 | 151.1 | 400.8 | 4167 | -21.74
2024-01-15 | Öğle (14:00-22:00) | MDF-16mm | OP-029 | Karışık Atık | 536.1 | 51.3 | 63.1 | 96.1 | 14.3 | 19.8 | 57.3 | 22.9 | 65.4 | 60.8 | 166.4 | 7.99 | 82.4 | 9.48 | 0.76 | 7.27 | 162.8 | 41.6 | 9.45 | 1.485 | 25.5 | 4.21 | 11.2 | 7.84 | 196.4 | 27.8 | 93.8 | Yok | 0 | 44.9 | 42.6 | 76.8 | 16.51 | 16 | 0.509 | P60 | 1.47 | 0.04 | 439.4 | 3060 | 0.75 | 22 | 3038 | 84.9 | 736.3 | 198.3 | 363.7 | 4167 | -27.09
2024-01-15 | Gece (22:00-06:00) | MDF-16mm | OP-021 | Kavak Yongası | 491.4 | 54.2 | 72.6 | 95.4 | 14.3 | 25.5 | 59.5 | 15 | 61.7 | 64.9 | 165.7 | 7.35 | 81 | 11.31 | 0.96 | 7.28 | 163.2 | 48.1 | 8.46 | 1.558 | 25.5 | 3.94 | 12.1 | 7.72 | 200.8 | 28.4 | 86.9 | Soğutucu Kapasitesi | 10.6 | 41.2 | 46.5 | 70 | 16.28 | 16 | 0.282 | P80 | 1.66 | -0.04 | 420.7 | 2756 | 1.86 | 51 | 2705 | 74.5 | 746.3 | 193.4 | 458 | 4167 | -35.09
2024-01-16 | Sabah (06:00-14:00) | MDF-16mm | OP-003 | Kavak Yongası | 536.3 | 49.3 | 75.6 | 93.3 | 18.9 | 22.1 | 60.6 | 17.3 | 62.7 | 60 | 164.3 | 7.77 | 99 | 10.2 | 1.01 | 6.85 | 163.2 | 45.4 | 9.42 | 1.615 | 23.6 | 3.69 | 15 | 8.41 | 194.4 | 34.8 | 89.2 | Yok | 0 | 36.9 | 36.6 | 67.3 | 16.2 | 16 | 0.197 | P120 | 2.47 | 0.18 | 442.3 | 2730 | 1.23 | 33 | 2697 | 88.2 | 770.4 | 169.4 | 470.6 | 4167 | -35.28
2024-01-16 | Öğle (14:00-22:00) | MDF-8mm | OP-021 | Ladin Yongası | 538.2 | 55.8 | 79.1 | 95.5 | 16 | 20.1 | 59.7 | 20.2 | 64.4 | 67.4 | 176.8 | 8.08 | 88.8 | 12.06 | 0.72 | 7.19 | 151.9 | 33.8 | 8.99 | 0.787 | 28.2 | 4.16 | 12.1 | 6.66 | 192.2 | 31.6 | 94.5 | Yok | 0 | 33.6 | 38.2 | 85.7 | 7.77 | 8 | -0.235 | P100 | 1.75 | 0.28 | 442.5 | 3654 | 0.69 | 25 | 3629 | 90.5 | 701.5 | 182.6 | 422.8 | 4167 | -12.91
2024-01-16 | Gece (22:00-06:00) | MDF-12mm | OP-028 | Çam Yongası | 532.9 | 57.9 | 71.2 | 95.2 | 13.3 | 21.6 | 62.4 | 16.1 | 62.7 | 70.9 | 173.7 | 8.69 | 79.2 | 11.03 | 0.85 | 6.68 | 159.4 | 49.8 | 9.43 | 1.229 | 26.7 | 3.74 | 13.4 | 7.25 | 200.3 | 32.4 | 83.7 | Yok | 0 | 40.7 | 36.7 | 73.6 | 12.26 | 12 | 0.265 | P120 | 1.77 | 0.26 | 453.4 | 3046 | 1.04 | 31 | 3015 | 84 | 721.3 | 191.2 | 422.7 | 4167 | -27.65
2024-01-17 | Sabah (06:00-14:00) | MDF-16mm | OP-003 | Kavak Yongası | 506.9 | 54.1 | 68.5 | 94.4 | 15.1 | 18.8 | 62.2 | 18.9 | 62.6 | 63.3 | 170.2 | 7.86 | 89 | 11.1 | 0.66 | 6.51 | 160.6 | 35.9 | 8.8 | 1.593 | 27.1 | 4.64 | 12.7 | 7.97 | 198.7 | 29.7 | 92.6 | Yok | 0 | 43.9 | 50 | 70.9 | 15.9 | 16 | -0.104 | P100 | 1.54 | 0.45 | 447.1 | 3023 | 0.32 | 9 | 3014 | 96.6 | 717.5 | 196.5 | 408.5 | 4167 | -27.67
2024-01-17 | Öğle (14:00-22:00) | MDF-18mm | OP-027 | Kavak Yongası | 559 | 54.1 | 79.7 | 92.1 | 15.2 | 18.8 | 61.2 | 20.1 | 62.5 | 64 | 174.6 | 7.69 | 91.6 | 10.44 | 0.79 | 7.05 | 162.8 | 49.8 | 8.58 | 1.761 | 26.5 | 4.24 | 9 | 7.66 | 193.4 | 29.4 | 96.2 | Yok | 0 | 42.5 | 35.9 | 84.3 | 18.46 | 18 | 0.459 | P100 | 2.11 | 0.05 | 456.6 | 3337 | 1.01 | 33 | 3304 | 97.1 | 749.3 | 205.8 | 387.3 | 4167 | -20.71
2024-01-17 | Gece (22:00-06:00) | MDF-16mm | OP-011 | Çam Yongası | 501.9 | 51.6 | 61.9 | 93.6 | 18.3 | 22.1 | 58.9 | 19 | 58.2 | 60 | 170.5 | 7.67 | 93.4 | 11.65 | 0.83 | 7.09 | 154.6 | 49.9 | 8.4 | 1.641 | 29.3 | 4.13 | 11.5 | 6.99 | 197 | 33.2 | 86 | Konveyör Durması | 2.9 | 40.2 | 44.9 | 77 | 15.59 | 16 | -0.407 | P100 | 1.74 | -0.14 | 448.3 | 3210 | 0.73 | 23 | 3187 | 93.7 | 684.7 | 212.6 | 370.2 | 4167 | -23.52
2024-01-18 | Sabah (06:00-14:00) | MDF-12mm | OP-020 | Kavak Yongası | 519.9 | 42.5 | 79.8 | 92.5 | 15.6 | 21.9 | 67.1 | 11 | 63.6 | 60 | 166 | 7.85 | 91.1 | 11.14 | 0.72 | 7.6 | 158.3 | 49.9 | 9.73 | 1.189 | 26.5 | 4.51 | 11.5 | 6.83 | 198.4 | 32.8 | 94.8 | Yok | 0 | 43.6 | 31.4 | 85.1 | 12.12 | 12 | 0.117 | P80 | 1.62 | 0.3 | 445.6 | 3600 | 0.58 | 20 | 3580 | 76.6 | 827.4 | 158.7 | 499 | 4167 | -14.09
2024-01-18 | Öğle (14:00-22:00) | MDF-25mm | OP-023 | Karışık Atık | 518 | 44.5 | 83.1 | 92.6 | 16.6 | 16.1 | 61.6 | 22.3 | 58.4 | 60 | 172.1 | 7.42 | 85 | 11.75 | 0.65 | 7.8 | 169.4 | 55.2 | 8.62 | 2.572 | 29.6 | 4.11 | 14.8 | 9.35 | 192.8 | 26 | 87.5 | Kurutucu Tıkanması | 16.1 | 38.5 | 44.2 | 57.8 | 25.18 | 25 | 0.177 | P80 | 1.93 | 0.16 | 442.1 | 2408 | 1.29 | 31 | 2377 | 78.7 | 757 | 206.5 | 357.7 | 4167 | -42.96
2024-01-18 | Gece (22:00-06:00) | MDF-16mm | OP-015 | Ladin Yongası | 546.3 | 55.8 | 57.3 | 98.8 | 16.7 | 21.5 | 55.8 | 22.7 | 59.4 | 67.1 | 176 | 7.73 | 92.5 | 10.47 | 0.95 | 7.06 | 171.8 | 43.2 | 8.76 | 1.635 | 26.8 | 4.09 | 9.2 | 7.42 | 196.5 | 35.1 | 92.3 | Soğutucu Kapasitesi | 8.6 | 33 | 42.7 | 76.6 | 16.58 | 16 | 0.575 | P80 | 1.84 | 0.2 | 445.4 | 3225 | 0.87 | 28 | 3197 | 79.7 | 757.8 | 202.3 | 377.8 | 4167 | -23.28
2024-01-19 | Sabah (06:00-14:00) | MDF-16mm | OP-003 | Kavak Yongası | 523.7 | 55.3 | 74.4 | 96.2 | 16.8 | 20.7 | 60.7 | 18.6 | 60.4 | 66.3 | 166.8 | 7.31 | 92.3 | 11.95 | 0.8 | 7.4 | 156.3 | 40.1 | 9.52 | 1.641 | 27.4 | 4.18 | 9 | 7.77 | 200.3 | 33.2 | 98.9 | Yok | 0 | 39 | 43.3 | 80.5 | 16.35 | 16 | 0.347 | P80 | 1.66 | -0.35 | 449.7 | 3331 | 1.08 | 35 | 3296 | 82.5 | 766.5 | 196.1 | 443.9 | 4167 | -20.9
2024-01-19 | Öğle (14:00-22:00) | MDF-16mm | OP-006 | Karışık Atık | 480 | 52.1 | 75.8 | 92.7 | 14 | 18.3 | 56.3 | 25.4 | 64 | 61.2 | 176 | 7.73 | 79.8 | 11.68 | 0.78 | 7.02 | 160.9 | 43.1 | 8.8 | 1.54 | 26.9 | 4.3 | 13.3 | 8.01 | 197.5 | 31.7 | 92.4 | Yok | 0 | 41.6 | 42.2 | 69.9 | 16.06 | 16 | 0.06 | P80 | 1.83 | -0.58 | 452.1 | 3035 | 0.87 | 26 | 3009 | 81.8 | 782.6 | 187.1 | 448 | 4167 | -27.79
2024-01-19 | Gece (22:00-06:00) | MDF-12mm | OP-017 | Ladin Yongası | 620 | 49.1 | 76.4 | 92.9 | 14.5 | 27 | 63.4 | 9.6 | 58.1 | 60 | 175.2 | 7.34 | 91.1 | 12.43 | 0.87 | 6.74 | 163.3 | 43.4 | 10.1 | 1.226 | 26.3 | 4.71 | 12.1 | 6.91 | 193 | 28.8 | 93 | Yok | 0 | 42.3 | 36.9 | 85 | 11.96 | 12 | -0.044 | P60 | 1.89 | 0.08 | 452.7 | 3546 | 0.16 | 5 | 3541 | 82.7 | 781.9 | 176.1 | 420.6 | 4167 | -15.02
2024-01-20 | Sabah (06:00-14:00) | MDF-16mm | OP-007 | Kavak Yongası | 528 | 56.9 | 83.3 | 95.2 | 12.7 | 19.1 | 50.5 | 30.4 | 63.4 | 64.4 | 165.1 | 8.31 | 90.8 | 10.93 | 0.62 | 7.18 | 161.2 | 48.6 | 8.09 | 1.604 | 27.2 | 4.64 | 13.2 | 7.7 | 200.1 | 31.2 | 92.2 | Yok | 0 | 41.3 | 46.5 | 70.5 | 16.32 | 16 | 0.318 | P80 | 1.91 | -0.19 | 439.1 | 2938 | 0.8 | 23 | 2915 | 68.3 | 751.6 | 209.2 | 433.9 | 4167 | -30.05
2024-01-20 | Öğle (14:00-22:00) | MDF-18mm | OP-029 | Çam Yongası | 480 | 55.2 | 74.9 | 94.5 | 14.2 | 27.2 | 53.9 | 18.8 | 59.9 | 64.2 | 174.2 | 7.38 | 87.7 | 11.33 | 0.77 | 7.02 | 156.3 | 37.9 | 10.87 | 1.867 | 25.3 | 3.8 | 13 | 8.28 | 198.3 | 31.5 | 89.1 | Yok | 0 | 42.8 | 42 | 68.6 | 17.46 | 18 | -0.535 | P80 | 1.91 | -0.13 | 460.9 | 2771 | 1.17 | 32 | 2739 | 85.1 | 750.5 | 195.9 | 492 | 4167 | -34.27
2024-01-20 | Gece (22:00-06:00) | MDF-16mm | OP-021 | Kavak Yongası | 481 | 58.4 | 69.9 | 93.6 | 10.2 | 26.8 | 56.1 | 17.1 | 62.3 | 71.2 | 169.3 | 8.19 | 76.7 | 11.64 | 0.86 | 7.3 | 167.5 | 37.6 | 8.52 | 1.61 | 26.7 | 3.89 | 11 | 7.36 | 189.8 | 29.5 | 90.5 | Yok | 0 | 46 | 39.5 | 75 | 16.2 | 16 | 0.198 | P80 | 1.57 | 0.26 | 449.7 | 3089 | 1.01 | 31 | 3058 | 73.3 | 731 | 186 | 424.7 | 4167 | -26.61
2024-01-21 | Sabah (06:00-14:00) | MDF-16mm | OP-013 | Çam Yongası | 545.4 | 48.4 | 71.7 | 92 | 16.3 | 24.6 | 57.1 | 18.4 | 62.1 | 60 | 170.8 | 7.78 | 99 | 10.31 | 0.69 | 7.45 | 175 | 42.7 | 9.32 | 1.616 | 23.8 | 4.14 | 11.5 | 8.32 | 197 | 31.4 | 91 | Yok | 0 | 44.9 | 39.7 | 66 | 16.01 | 16 | 0.015 | P60 | 1.72 | 0.38 | 450.5 | 2753 | 1 | 27 | 2726 | 85.9 | 744.8 | 174.9 | 413.2 | 4167 | -34.58
2024-01-21 | Öğle (14:00-22:00) | MDF-18mm | OP-008 | Ladin Yongası | 502 | 51.7 | 70.4 | 94.3 | 14.4 | 26.6 | 61.2 | 12.1 | 57.6 | 60 | 171.5 | 7.64 | 86.1 | 11.72 | 0.76 | 7.52 | 158.9 | 43.2 | 8.1 | 1.898 | 30.4 | 5.03 | 14.7 | 7.73 | 199 | 30.2 | 88.8 | Yok | 0 | 35.6 | 40.2 | 69 | 17.63 | 18 | -0.367 | P80 | 1.96 | 0.16 | 439.5 | 2821 | 1.44 | 40 | 2781 | 85.2 | 721.3 | 154.4 | 391.8 | 4167 | -33.26
2024-01-21 | Gece (22:00-06:00) | MDF-12mm | OP-029 | Çam Yongası | 599.6 | 49 | 69.5 | 95.7 | 14.7 | 17.9 | 58.1 | 24 | 62.7 | 60 | 176.6 | 7.63 | 92.5 | 11.68 | 0.69 | 7.47 | 166.4 | 44.8 | 8.39 | 1.168 | 29.2 | 3.92 | 12.9 | 6.59 | 200.1 | 29.5 | 91.8 | Yok | 0 | 36.2 | 49.2 | 81.8 | 11.98 | 12 | -0.017 | P80 | 1.9 | -0.63 | 443.9 | 3455 | 0.84 | 29 | 3426 | 83.4 | 757 | 179.6 | 408.5 | 4167 | -17.78
2024-01-22 | Sabah (06:00-14:00) | MDF-12mm | OP-022 | Çam Yongası | 564.8 | 49.3 | 77.2 | 95.5 | 16.2 | 29.3 | 53.3 | 17.4 | 58.8 | 60 | 170.8 | 8.24 | 81.8 | 12.09 | 0.78 | 7.2 | 164 | 45.3 | 8.11 | 1.147 | 28.4 | 4.02 | 13.8 | 7.61 | 196.4 | 29.9 | 92.5 | Yok | 0 | 45.6 | 34.5 | 73.9 | 12.56 | 12 | 0.555 | P80 | 2.14 | -0.01 | 442.3 | 3129 | 1.08 | 33 | 3096 | 84.1 | 756.4 | 185.1 | 404.7 | 4167 | -25.7
2024-01-22 | Öğle (14:00-22:00) | MDF-18mm | OP-009 | Çam Yongası | 579.5 | 59.9 | 75 | 96 | 17.7 | 19.8 | 56.1 | 24.2 | 65.7 | 74.1 | 174.3 | 7.45 | 96.9 | 10.78 | 0.85 | 7.6 | 171.8 | 44.5 | 8.51 | 1.965 | 25.8 | 4.11 | 8.7 | 8.27 | 195.9 | 33.5 | 91.1 | Yok | 0 | 39.7 | 39.7 | 69.8 | 17.81 | 18 | -0.19 | P100 | 1.9 | 0.32 | 451.2 | 2893 | 0.97 | 28 | 2865 | 83.4 | 735.8 | 188.8 | 388.7 | 4167 | -31.25
2024-01-22 | Gece (22:00-06:00) | MDF-16mm | OP-014 | Ladin Yongası | 576.7 | 53.2 | 75.6 | 96.4 | 14.8 | 21.5 | 56.1 | 22.5 | 63 | 63.4 | 169.3 | 7.73 | 83.7 | 10.64 | 0.75 | 7.11 | 163 | 40.8 | 9.06 | 1.623 | 29.7 | 4.01 | 9.6 | 7.24 | 192.1 | 31.3 | 93.7 | Yok | 0 | 38.5 | 43.7 | 85.2 | 15.9 | 16 | -0.095 | P80 | 1.79 | -0.34 | 459.1 | 3458 | 1.03 | 35 | 3423 | 75.3 | 731 | 190.4 | 426.4 | 4167 | -17.85
2024-01-23 | Sabah (06:00-14:00) | MDF-18mm | OP-006 | Çam Yongası | 620 | 51.4 | 83.3 | 93.9 | 15.4 | 19 | 61.9 | 19.1 | 58.6 | 60 | 174.5 | 6.98 | 87.9 | 10.37 | 0.55 | 7.8 | 171 | 51.8 | 9.75 | 1.87 | 28.4 | 4.12 | 12.7 | 7.95 | 197.6 | 26.7 | 98.7 | Yok | 0 | 44.4 | 42.2 | 78.8 | 17.98 | 18 | -0.02 | P120 | 1.54 | 0.38 | 449.4 | 3247 | 0.89 | 28 | 3219 | 83.6 | 675.7 | 180.4 | 427.5 | 4167 | -22.75
2024-01-23 | Öğle (14:00-22:00) | MDF-12mm | OP-020 | Ladin Yongası | 569.2 | 47.6 | 76.8 | 96.4 | 14 | 19.8 | 57.1 | 23.1 | 65.5 | 60 | 169.9 | 7.99 | 81.5 | 11.75 | 0.76 | 7.36 | 167.4 | 43.9 | 9.91 | 1.225 | 27.7 | 3.84 | 10.6 | 7.12 | 200 | 31.9 | 89.2 | Pres Arızası | 6.2 | 39.7 | 46.4 | 82.4 | 11.95 | 12 | -0.051 | P80 | 0.98 | -0.2 | 449.7 | 3279 | 0.59 | 19 | 3260 | 93.1 | 730.4 | 191.9 | 424.9 | 4167 | -21.77
2024-01-23 | Gece (22:00-06:00) | MDF-25mm | OP-022 | Kavak Yongası | 480 | 58.1 | 73.6 | 94.6 | 13.2 | 24.2 | 56.2 | 19.6 | 63.9 | 70.1 | 169.4 | 7.35 | 94.7 | 11.05 | 0.89 | 7.67 | 180.3 | 46.3 | 9.27 | 2.393 | 28.4 | 4.26 | 11.6 | 9.46 | 201.7 | 30.4 | 89 | Yok | 0 | 33.3 | 38.7 | 57.4 | 24.75 | 25 | -0.251 | P60 | 2.16 | 0.68 | 453.7 | 2484 | 0.36 | 8 | 2476 | 89.5 | 761.8 | 158.1 | 425.6 | 4167 | -40.58
2024-01-24 | Sabah (06:00-14:00) | MDF-12mm | OP-001 | Çam Yongası | 620 | 55.5 | 86.8 | 92.8 | 14.5 | 17.1 | 56.4 | 26.5 | 65 | 64.6 | 174.6 | 7.72 | 88.6 | 10.28 | 0.79 | 7.35 | 151.8 | 42 | 10.35 | 1.187 | 29.6 | 4.44 | 13.7 | 7.32 | 198.4 | 33.4 | 95.3 | Konveyör Durması | 0.1 | 33.2 | 34.2 | 82.7 | 12.15 | 12 | 0.148 | P100 | 1.55 | -0.24 | 458.8 | 3476 | 0.59 | 20 | 3456 | 77.7 | 770.6 | 180.3 | 432.3 | 4167 | -17.06
2024-01-24 | Öğle (14:00-22:00) | MDF-16mm | OP-005 | Çam Yongası | 506.2 | 53.3 | 76 | 94.8 | 13.7 | 25.5 | 65.3 | 9.3 | 57.2 | 60.5 | 172.2 | 7.7 | 96.5 | 11.38 | 0.87 | 7.23 | 163.6 | 40.5 | 8.96 | 1.608 | 27.6 | 4.01 | 12.3 | 7.54 | 196.9 | 31.6 | 95.2 | Yok | 0 | 38.5 | 44.4 | 77.9 | 16.09 | 16 | 0.094 | P100 | 1.33 | 0.15 | 437.9 | 3218 | 1.35 | 43 | 3175 | 83.6 | 725.6 | 177.4 | 367.3 | 4167 | -23.81
2024-01-24 | Gece (22:00-06:00) | MDF-18mm | OP-016 | Kavak Yongası | 537.6 | 53.9 | 62.6 | 96.2 | 14.1 | 21.7 | 63.3 | 15 | 58.1 | 60.8 | 169.7 | 8.22 | 79.4 | 9 | 0.74 | 6.81 | 168.9 | 44.3 | 8.62 | 1.679 | 28.8 | 4.14 | 12.7 | 8.49 | 194.8 | 31 | 91 | Yok | 0 | 40.2 | 44.2 | 67.8 | 18.04 | 18 | 0.043 | P80 | 1.88 | -0.36 | 457.9 | 2856 | 0.87 | 24 | 2832 | 88.8 | 734.6 | 173.7 | 343.5 | 4167 | -32.04
2024-01-25 | Sabah (06:00-14:00) | MDF-16mm | OP-017 | Çam Yongası | 583.4 | 49.5 | 60.1 | 97.2 | 14.3 | 29 | 65.8 | 5.2 | 59.3 | 60 | 173.9 | 7.1 | 84.8 | 10.77 | 0.75 | 7.28 | 158 | 36.4 | 7.75 | 1.568 | 25.7 | 3.9 | 11.5 | 7.69 | 188 | 27.8 | 94.2 | Yok | 0 | 30 | 42.1 | 78.2 | 15.6 | 16 | -0.403 | P80 | 1.76 | 0.08 | 453 | 3230 | 0.86 | 27 | 3203 | 89.5 | 753.5 | 199.9 | 382.7 | 4167 | -23.13
2024-01-25 | Öğle (14:00-22:00) | MDF-16mm | OP-002 | Kavak Yongası | 585.6 | 57.2 | 65.6 | 96.7 | 14.1 | 22.2 | 56.7 | 21.1 | 65.8 | 69.7 | 173.8 | 7.34 | 83.4 | 10.38 | 0.68 | 7.12 | 162.6 | 36 | 9.33 | 1.612 | 27.6 | 3.97 | 14.1 | 8.32 | 192.1 | 30.8 | 87.2 | Pres Arızası | 32.4 | 39.4 | 45.7 | 58 | 16.33 | 16 | 0.33 | P60 | 1.75 | 0.01 | 420.5 | 2565 | 0.53 | 13 | 2552 | 92.3 | 742.4 | 175.9 | 432.1 | 4167 | -38.76
2024-01-25 | Gece (22:00-06:00) | MDF-8mm | OP-009 | Çam Yongası | 528.5 | 61.7 | 85.4 | 92.9 | 15.8 | 17.8 | 58.2 | 24 | 61.4 | 71.1 | 170.1 | 7.57 | 81.3 | 10.51 | 0.81 | 7.05 | 156.9 | 37.1 | 9.83 | 0.77 | 28.7 | 4.36 | 11.8 | 6.76 | 198 | 35.7 | 90.4 | Kurutucu Tıkanması | 4.2 | 46.7 | 43.7 | 81 | 7.57 | 8 | -0.434 | P60 | 1.92 | -0.16 | 447.9 | 3486 | 0.1 | 3 | 3483 | 91.5 | 724.4 | 198.4 | 375.8 | 4167 | -16.41
2024-01-26 | Sabah (06:00-14:00) | MDF-8mm | OP-030 | Çam Yongası | 482.7 | 46.1 | 71 | 96 | 16 | 24.9 | 60.1 | 15 | 58.7 | 60 | 168.9 | 8.33 | 81 | 11.91 | 0.86 | 7.53 | 173.4 | 43.1 | 8.93 | 0.756 | 25.4 | 4.73 | 8.3 | 6.36 | 201.9 | 32.4 | 86 | Kurutucu Tıkanması | 49 | 45.9 | 43.5 | 76.4 | 7.82 | 8 | -0.181 | P80 | 2.07 | 0.18 | 396.7 | 3122 | 1.27 | 39 | 3083 | 78.2 | 781.7 | 212.4 | 445.7 | 4167 | -26.01
2024-01-26 | Öğle (14:00-22:00) | MDF-16mm | OP-016 | Çam Yongası | 612.1 | 54.7 | 74.6 | 96.3 | 12.5 | 18.2 | 61.1 | 20.7 | 58.5 | 65.8 | 173.5 | 7.52 | 88.8 | 10.21 | 0.92 | 7.34 | 164.5 | 48.1 | 9.51 | 1.653 | 27.9 | 4.74 | 14.3 | 7.96 | 202.5 | 31.2 | 94.7 | Yok | 0 | 41.5 | 43.6 | 77.9 | 15.97 | 16 | -0.033 | P120 | 2.06 | 0.28 | 466.9 | 3233 | 1.15 | 37 | 3196 | 81.5 | 772.6 | 218.1 | 449.5 | 4167 | -23.3
2024-01-26 | Gece (22:00-06:00) | MDF-12mm | OP-029 | Çam Yongası | 495.5 | 56.7 | 86.5 | 93.5 | 15.1 | 19.3 | 62.7 | 18 | 64 | 70.8 | 168.5 | 7.65 | 88.2 | 11.72 | 0.95 | 7 | 162 | 43.4 | 8.32 | 1.173 | 28 | 4.11 | 13.2 | 7.78 | 195.6 | 30.3 | 85.2 | Yok | 0 | 38.7 | 40.9 | 65.7 | 11.93 | 12 | -0.072 | P80 | 1.79 | 0.11 | 438 | 2792 | 1.23 | 34 | 2758 | 85.3 | 726 | 203.3 | 391.4 | 4167 | -33.81
2024-01-27 | Sabah (06:00-14:00) | MDF-18mm | OP-005 | Karışık Atık | 480 | 58.6 | 81.3 | 96.7 | 13.5 | 19.6 | 59.4 | 21 | 57.3 | 70.1 | 170.7 | 8.33 | 90.4 | 12.08 | 0.79 | 6.61 | 159.9 | 45.5 | 9.27 | 1.719 | 24.4 | 4.26 | 9.9 | 7.87 | 199 | 34.4 | 93.4 | Yok | 0 | 41.5 | 41.1 | 67.3 | 18.04 | 18 | 0.045 | P80 | 2.31 | 0.44 | 446.5 | 2961 | 0.36 | 10 | 2951 | 87.3 | 765.3 | 198.5 | 436.2 | 4167 | -29.18
2024-01-27 | Öğle (14:00-22:00) | MDF-25mm | OP-029 | Çam Yongası | 524.2 | 50.5 | 73.8 | 95.5 | 17 | 25.7 | 53.3 | 21 | 66.3 | 60 | 163 | 7.33 | 88.1 | 10.42 | 0.74 | 7.15 | 165.6 | 31.4 | 9.37 | 2.427 | 25.7 | 3.69 | 8.4 | 8.98 | 190.7 | 35.9 | 93 | Yok | 0 | 49.8 | 39.3 | 58.6 | 25.37 | 25 | 0.373 | P80 | 1.72 | -0.39 | 445.9 | 2580 | 1 | 25 | 2555 | 81 | 794.1 | 206.4 | 427.4 | 4167 | -38.68
2024-01-27 | Gece (22:00-06:00) | MDF-12mm | OP-011 | Çam Yongası | 578.1 | 53.1 | 60.1 | 95.8 | 18.4 | 21.2 | 56.8 | 22 | 62.5 | 64.7 | 170.7 | 8.17 | 89.4 | 13.09 | 0.83 | 6.5 | 160 | 37 | 8.26 | 1.164 | 29.2 | 3.89 | 10 | 6.52 | 202.6 | 32.9 | 90.9 | Yok | 0 | 33.8 | 47.8 | 85.8 | 11.63 | 12 | -0.368 | P80 | 1.71 | 0.03 | 453.9 | 3536 | 0.73 | 25 | 3511 | 76.5 | 749.1 | 189.1 | 405.1 | 4167 | -15.74
2024-01-28 | Sabah (06:00-14:00) | MDF-12mm | OP-025 | Karışık Atık | 553.1 | 44.9 | 83.5 | 94.5 | 17.8 | 23.3 | 62.4 | 14.3 | 63.4 | 60 | 174.1 | 7.76 | 98.4 | 11.91 | 0.91 | 7.78 | 176.2 | 44.8 | 8.17 | 1.205 | 26.8 | 4.27 | 9.6 | 7.21 | 191.9 | 30.9 | 93 | Yok | 0 | 30 | 52.3 | 81.2 | 11.91 | 12 | -0.094 | P60 | 1.58 | 0 | 454.5 | 3275 | 0.85 | 27 | 3248 | 80.3 | 765.3 | 188.2 | 439.1 | 4167 | -22.05
2024-01-28 | Öğle (14:00-22:00) | MDF-12mm | OP-013 | Ladin Yongası | 535 | 54.4 | 79.2 | 94.1 | 16.8 | 16.1 | 55.7 | 28.1 | 58.5 | 68.7 | 174.9 | 7.77 | 90.9 | 12.09 | 0.82 | 7.09 | 172.8 | 36 | 9.79 | 1.174 | 31.6 | 3.9 | 11.3 | 7.22 | 195.3 | 33 | 92.4 | Yok | 0 | 35 | 44.5 | 76.4 | 12.05 | 12 | 0.053 | P80 | 1.7 | 0.58 | 458.2 | 3276 | 1.39 | 45 | 3231 | 91.9 | 728.4 | 201.3 | 423.9 | 4167 | -22.46
2024-01-28 | Gece (22:00-06:00) | MDF-12mm | OP-026 | Çam Yongası | 533.9 | 45.9 | 61.4 | 92.8 | 17.2 | 20.3 | 64.4 | 15.3 | 65.6 | 60 | 173.4 | 7.91 | 87.8 | 10.91 | 0.93 | 6.53 | 169 | 30 | 8.52 | 1.259 | 26.8 | 3.85 | 11.6 | 7.58 | 184 | 29.9 | 86.3 | Yok | 0 | 50.3 | 35.2 | 65.5 | 12.08 | 12 | 0.085 | P100 | 1.79 | -0.06 | 447.9 | 2849 | 0.93 | 26 | 2823 | 93.3 | 762 | 165.6 | 468.2 | 4167 | -32.25
2024-01-29 | Sabah (06:00-14:00) | MDF-12mm | OP-018 | Kavak Yongası | 546 | 51.3 | 66.5 | 95.2 | 14.5 | 22.5 | 56.5 | 21 | 60.3 | 60 | 175.3 | 7.73 | 85.4 | 11.04 | 0.73 | 7.23 | 157.9 | 40.4 | 9.55 | 1.153 | 27.9 | 3.66 | 12.5 | 6.99 | 201.1 | 29 | 88.8 | Yok | 0 | 36.7 | 36.1 | 77.8 | 11.9 | 12 | -0.101 | P100 | 1.46 | -0.81 | 443.3 | 3278 | 1.44 | 47 | 3231 | 94.2 | 754 | 170.4 | 446.2 | 4167 | -22.46
2024-01-29 | Öğle (14:00-22:00) | MDF-12mm | OP-019 | Çam Yongası | 574.6 | 57 | 71.8 | 96.1 | 16.2 | 28.9 | 52.1 | 19 | 65.8 | 69.6 | 168.1 | 8.2 | 88.7 | 11.02 | 0.75 | 7.09 | 165 | 47.8 | 8.42 | 1.227 | 29.6 | 4.44 | 10.4 | 6.71 | 198.4 | 32.4 | 94.6 | Yok | 0 | 36.1 | 40.6 | 90.6 | 12.22 | 12 | 0.224 | P80 | 1.81 | -0.58 | 444.1 | 3644 | 0.53 | 19 | 3625 | 75 | 772.3 | 198.8 | 402.5 | 4167 | -13.01
2024-01-29 | Gece (22:00-06:00) | MDF-8mm | OP-023 | Kavak Yongası | 480 | 53.9 | 79.3 | 96.2 | 13.5 | 23.2 | 54.4 | 22.4 | 61.4 | 63.7 | 172.6 | 7.84 | 91 | 10.72 | 0.76 | 7.95 | 171.2 | 42.4 | 9.29 | 0.81 | 28.9 | 4.13 | 11.2 | 6.27 | 188.2 | 33.4 | 88.3 | Elektrik Kesintisi | 6.6 | 41 | 39.2 | 86.4 | 8.17 | 8 | 0.173 | P100 | 1.57 | 0.07 | 444.4 | 3642 | 1.31 | 47 | 3595 | 93.7 | 704.9 | 203.1 | 417.8 | 4167 | -13.73
2024-01-30 | Sabah (06:00-14:00) | MDF-16mm | OP-021 | Çam Yongası | 530 | 52.7 | 84.8 | 95.2 | 13.3 | 29.5 | 59.1 | 11.5 | 65.8 | 61.9 | 174.1 | 8.14 | 93.1 | 12.05 | 0.84 | 7.38 | 163.2 | 37.4 | 9.14 | 1.609 | 25.2 | 4.44 | 14 | 7.65 | 188.9 | 31.4 | 90.3 | Pres Arızası | 14.1 | 34.5 | 35.7 | 65.7 | 16.24 | 16 | 0.236 | P100 | 2.77 | 0.92 | 434.1 | 2982 | 0.73 | 21 | 2961 | 85.4 | 764.9 | 215.7 | 362.7 | 4167 | -28.94
2024-01-30 | Öğle (14:00-22:00) | MDF-12mm | OP-007 | Karışık Atık | 480 | 48.6 | 78.2 | 94.4 | 16.1 | 19.5 | 62.4 | 18.1 | 60.6 | 60 | 168.8 | 8.86 | 90.5 | 13.51 | 0.86 | 7.41 | 169.8 | 43.8 | 8.55 | 1.228 | 25.9 | 4.53 | 11.8 | 7.19 | 200.2 | 34 | 89.6 | Elektrik Kesintisi | 24.9 | 43.2 | 34.9 | 74.9 | 11.79 | 12 | -0.205 | P100 | 2.09 | 0.23 | 431.6 | 3130 | 0.92 | 28 | 3102 | 87.8 | 737.6 | 185.6 | 400.8 | 4167 | -25.56
2024-01-30 | Gece (22:00-06:00) | MDF-12mm | OP-007 | Kavak Yongası | 533.7 | 53 | 62 | 94.6 | 13.9 | 17.7 | 55.9 | 26.3 | 60.4 | 64.6 | 167.7 | 7.48 | 88.2 | 10.14 | 0.62 | 6.83 | 148.4 | 41.6 | 9.01 | 1.188 | 25.9 | 3.85 | 12.9 | 6.83 | 196.9 | 30.2 | 90 | Soğutucu Kapasitesi | 1.3 | 42.3 | 39.9 | 81.3 | 11.94 | 12 | -0.06 | P60 | 2.27 | 0.03 | 438.3 | 3361 | 0.54 | 18 | 3343 | 81.6 | 718.7 | 158.7 | 452.6 | 4167 | -19.77
2024-01-31 | Sabah (06:00-14:00) | MDF-25mm | OP-001 | Kavak Yongası | 480 | 48.3 | 79.9 | 96.5 | 14.6 | 19 | 65 | 16 | 59.6 | 60 | 177.3 | 7.62 | 83.9 | 10.76 | 0.73 | 6.95 | 171.4 | 44.3 | 9.31 | 2.451 | 30.6 | 4.2 | 16.8 | 9.66 | 181 | 27.2 | 97.8 | Yok | 0 | 46.2 | 30 | 63.4 | 25.14 | 25 | 0.136 | P100 | 2.37 | 0.27 | 438.9 | 2586 | 0.88 | 22 | 2564 | 88.7 | 753.4 | 201.6 | 365 | 4167 | -38.47
2024-01-31 | Öğle (14:00-22:00) | MDF-18mm | OP-019 | Çam Yongası | 546.1 | 48.9 | 66.8 | 96.4 | 18.3 | 19 | 63.6 | 17.3 | 60.5 | 60 | 177.6 | 7.74 | 85.4 | 11.84 | 0.76 | 7.15 | 153.8 | 45 | 8.67 | 1.789 | 27.1 | 3.96 | 12 | 8.03 | 192.8 | 30.5 | 94.5 | Yok | 0 | 44 | 42.6 | 78.5 | 18.6 | 18 | 0.604 | P80 | 1.47 | -0.59 | 456.5 | 3127 | 0.5 | 15 | 3112 | 93.5 | 763.8 | 189.4 | 366.4 | 4167 | -25.32
2024-01-31 | Gece (22:00-06:00) | MDF-18mm | OP-021 | Çam Yongası | 523.1 | 59.8 | 74 | 95.5 | 12.2 | 20.7 | 59.8 | 19.5 | 62.3 | 72.2 | 169.6 | 7.1 | 92.6 | 10.45 | 0.85 | 7.59 | 169.5 | 31.9 | 8.88 | 1.798 | 27.7 | 4.01 | 9.9 | 8.63 | 192.7 | 36.7 | 88.7 | Yok | 0 | 38.4 | 54.6 | 64.7 | 17.92 | 18 | -0.076 | P60 | 1.09 | 0.28 | 452 | 2704 | 1.29 | 34 | 2670 | 88.3 | 796.6 | 197.3 | 460 | 4167 | -35.93
2024-02-01 | Sabah (06:00-14:00) | MDF-8mm | OP-012 | Çam Yongası | 587.6 | 55.8 | 78.7 | 91.6 | 15.3 | 24 | 64.1 | 11.9 | 64.7 | 67.4 | 172.2 | 7.96 | 93.2 | 10.13 | 0.9 | 7.04 | 151.8 | 49.5 | 9.8 | 0.798 | 29.7 | 4.09 | 12.2 | 6.53 | 193 | 32.7 | 95 | Yok | 0 | 48.7 | 44.9 | 91.2 | 7.85 | 8 | -0.153 | P60 | 1.99 | -0.75 | 456.7 | 3867 | 0.96 | 37 | 3830 | 90 | 754.7 | 183.5 | 431.7 | 4167 | -8.09
2024-02-01 | Öğle (14:00-22:00) | MDF-12mm | OP-006 | Çam Yongası | 539.5 | 57.3 | 76.1 | 94.3 | 14.6 | 21.8 | 63.5 | 14.8 | 65.1 | 69.6 | 172.7 | 8.16 | 82.8 | 11.67 | 0.76 | 7.2 | 160.6 | 34.6 | 8.69 | 1.185 | 29.6 | 4.38 | 13.7 | 6.99 | 195.8 | 27.2 | 94.8 | Yok | 0 | 39 | 46.3 | 86.9 | 11.76 | 12 | -0.238 | P100 | 1.68 | 0.32 | 445.1 | 3513 | 0.86 | 30 | 3483 | 83 | 735.4 | 176.8 | 378.6 | 4167 | -16.41
2024-02-01 | Gece (22:00-06:00) | MDF-12mm | OP-027 | Kavak Yongası | 588.4 | 51.6 | 62.2 | 92.5 | 14.7 | 19.9 | 55.6 | 24.6 | 66.7 | 60.9 | 172.5 | 7.53 | 92.9 | 11.03 | 0.75 | 7.17 | 182.4 | 34.9 | 7.99 | 1.228 | 26.6 | 4.1 | 10.4 | 6.91 | 204.6 | 33.6 | 87.6 | Yok | 0 | 46.5 | 41.4 | 74.4 | 11.71 | 12 | -0.289 | P120 | 1.79 | -0.28 | 432.8 | 3193 | 0.88 | 28 | 3165 | 88.3 | 699.6 | 190.4 | 452.6 | 4167 | -24.05
2024-02-02 | Sabah (06:00-14:00) | MDF-18mm | OP-028 | Çam Yongası | 513.2 | 53.4 | 76.8 | 94.5 | 18.3 | 23.3 | 61.1 | 15.6 | 60.8 | 64.9 | 170.2 | 7.96 | 80.1 | 11.33 | 0.71 | 6.86 | 164.3 | 48.1 | 8.52 | 1.891 | 29.8 | 3.76 | 11.2 | 7.84 | 199 | 30 | 93.4 | Yok | 0 | 38.5 | 34 | 73.8 | 18.12 | 18 | 0.117 | P120 | 1.92 | 0.17 | 449 | 3113 | 0.2 | 6 | 3107 | 80.9 | 740.2 | 175 | 479.7 | 4167 | -25.44
2024-02-02 | Öğle (14:00-22:00) | MDF-12mm | OP-024 | Karışık Atık | 480 | 47.6 | 86.4 | 93.8 | 15.4 | 25.7 | 53.9 | 20.4 | 63.8 | 60 | 171.5 | 7.83 | 79.5 | 10.58 | 0.92 | 7.05 | 173.4 | 41.1 | 8.69 | 1.161 | 26.8 | 4.63 | 9.8 | 7.81 | 190 | 33.5 | 87.4 | Konveyör Durması | 6.4 | 35.4 | 33.6 | 69.7 | 11.84 | 12 | -0.159 | P100 | 1.89 | -0.44 | 444.4 | 2894 | 0.45 | 13 | 2881 | 97 | 721.6 | 214.8 | 411.5 | 4167 | -30.86
2024-02-02 | Gece (22:00-06:00) | MDF-12mm | OP-001 | Çam Yongası | 532 | 52.2 | 86.5 | 92.4 | 17.2 | 25.5 | 58.2 | 16.3 | 55.5 | 60.6 | 179.1 | 7.92 | 90.5 | 11.13 | 0.96 | 7.15 | 171.3 | 44.1 | 9.48 | 1.214 | 26.9 | 4.07 | 10.3 | 6.51 | 202.5 | 32 | 86.4 | Yok | 0 | 47.3 | 42.6 | 85.6 | 11.89 | 12 | -0.111 | P60 | 1.21 | -0.2 | 446.7 | 3450 | 0.77 | 26 | 3424 | 81.3 | 720.7 | 162 | 426.9 | 4167 | -17.83
2024-02-03 | Sabah (06:00-14:00) | MDF-16mm | OP-004 | Kavak Yongası | 616 | 48.6 | 70.3 | 93 | 15.7 | 29 | 55.1 | 15.8 | 60.8 | 60 | 173.6 | 7.91 | 93.4 | 9.26 | 0.89 | 7.12 | 162.6 | 45.7 | 9.51 | 1.609 | 28 | 4.37 | 8.5 | 7.76 | 185.1 | 33.2 | 93.8 | Yok | 0 | 42 | 30 | 71.9 | 15.72 | 16 | -0.282 | P60 | 1.75 | 0.17 | 455 | 3073 | 1.14 | 35 | 3038 | 85.2 | 732 | 185.4 | 408.1 | 4167 | -27.09
2024-02-03 | Öğle (14:00-22:00) | MDF-18mm | OP-002 | Kavak Yongası | 480 | 53.7 | 72.4 | 93.8 | 14.7 | 21.1 | 55.6 | 23.3 | 62.8 | 62.1 | 172.7 | 6.96 | 84 | 12.08 | 0.86 | 6.98 | 160.6 | 39.9 | 8.82 | 1.775 | 30.4 | 4.21 | 12.5 | 7.95 | 200.1 | 32.7 | 90.9 | Elektrik Kesintisi | 10.8 | 36.1 | 40.5 | 67.7 | 17.61 | 18 | -0.393 | P100 | 1.88 | -0.39 | 434.6 | 2776 | 1.12 | 31 | 2745 | 100 | 762 | 193.9 | 445.2 | 4167 | -34.13
2024-02-03 | Gece (22:00-06:00) | MDF-16mm | OP-027 | Kavak Yongası | 517.1 | 47.5 | 82.4 | 93.7 | 14 | 17.9 | 53.7 | 28.4 | 55.9 | 60 | 169.6 | 7.41 | 86.7 | 11.49 | 0.83 | 7.21 | 171.2 | 36.4 | 9.56 | 1.673 | 28.5 | 4.02 | 12.3 | 7.36 | 190.1 | 33.4 | 85.4 | Yok | 0 | 44.8 | 34.4 | 68 | 16.03 | 16 | 0.032 | P80 | 1.58 | -0.27 | 451.7 | 2928 | 1.46 | 42 | 2886 | 79.9 | 725.4 | 162.7 | 430.3 | 4167 | -30.74
2024-02-04 | Sabah (06:00-14:00) | MDF-12mm | OP-020 | Çam Yongası | 528.9 | 44.7 | 70.9 | 92.2 | 17.7 | 20.6 | 51.5 | 28 | 62.7 | 60 | 169.8 | 7.54 | 83.5 | 11.77 | 0.78 | 7.52 | 174.1 | 54.5 | 7.74 | 1.167 | 31.6 | 3.66 | 15.6 | 7.31 | 196.1 | 29.4 | 92.1 | Yok | 0 | 32.8 | 39.7 | 75.1 | 12.04 | 12 | 0.038 | P80 | 1.26 | 0.19 | 450.4 | 3171 | 0.31 | 9 | 3162 | 83.9 | 763.2 | 158 | 441.2 | 4167 | -24.12
2024-02-04 | Öğle (14:00-22:00) | MDF-12mm | OP-001 | Çam Yongası | 518.4 | 56.1 | 78.6 | 97.7 | 17 | 27.2 | 48 | 24.8 | 62.3 | 65.6 | 171.5 | 7.48 | 89 | 9.75 | 0.9 | 7.39 | 146 | 52.2 | 9.28 | 1.172 | 28.3 | 4.25 | 10.7 | 7.26 | 191.4 | 31.2 | 94.2 | Yok | 0 | 44.5 | 43.8 | 77 | 12.08 | 12 | 0.085 | P100 | 2.05 | -0.54 | 451.2 | 3271 | 0.44 | 14 | 3257 | 80.6 | 767 | 202 | 437.1 | 4167 | -21.84
2024-02-04 | Gece (22:00-06:00) | MDF-25mm | OP-009 | Kavak Yongası | 580.1 | 45.4 | 77.1 | 95.5 | 16.6 | 17.9 | 59.7 | 22.4 | 65.6 | 60 | 171.5 | 8.26 | 83.5 | 9.98 | 0.86 | 7.12 | 169.6 | 45.6 | 8.46 | 2.583 | 27.7 | 4.06 | 10.6 | 9.33 | 195 | 32.7 | 89.7 | Yok | 0 | 35.7 | 43.1 | 55.9 | 25.13 | 25 | 0.133 | P80 | 1.44 | 0.49 | 436.2 | 2343 | 1.09 | 25 | 2318 | 77.2 | 801.6 | 190.9 | 436.1 | 4167 | -44.37
2024-02-05 | Sabah (06:00-14:00) | MDF-8mm | OP-026 | Çam Yongası | 620 | 53.9 | 87 | 93 | 14 | 25.4 | 59.2 | 15.4 | 65.8 | 64.2 | 167.4 | 7.27 | 79.2 | 11.73 | 0.87 | 7.62 | 177.5 | 44.6 | 8.47 | 0.815 | 26.3 | 4.1 | 12.8 | 6.36 | 188.1 | 32.9 | 92.8 | Soğutucu Kapasitesi | 30.2 | 42.8 | 46.9 | 85.1 | 8.11 | 8 | 0.112 | P80 | 1.38 | 0.42 | 409.9 | 3481 | 0.32 | 11 | 3470 | 87.5 | 718.9 | 195 | 418.8 | 4167 | -16.73
2024-02-05 | Öğle (14:00-22:00) | MDF-25mm | OP-017 | Kavak Yongası | 480 | 54.7 | 68.9 | 94.9 | 14.4 | 16.4 | 61.7 | 21.9 | 61.9 | 67.1 | 165.3 | 7.68 | 85.9 | 11.42 | 0.85 | 6.82 | 167 | 34.5 | 8.51 | 2.544 | 22.7 | 4.74 | 13.7 | 8.8 | 209.4 | 37.3 | 95.5 | Soğutucu Kapasitesi | 9.9 | 40.6 | 48.1 | 66.8 | 24.94 | 25 | -0.06 | P80 | 1.7 | -0.36 | 442.9 | 2797 | 0.51 | 14 | 2783 | 80.7 | 750.6 | 135.1 | 412 | 4167 | -33.21
2024-02-05 | Gece (22:00-06:00) | MDF-12mm | OP-012 | Çam Yongası | 482.9 | 56.4 | 84.6 | 91.8 | 16.6 | 21.5 | 58.6 | 20 | 62.4 | 66.7 | 178.1 | 7.25 | 78.4 | 9.65 | 0.84 | 7.38 | 164.2 | 41.7 | 9.35 | 1.192 | 30.8 | 4.45 | 13.7 | 6.71 | 194.5 | 31.4 | 90.5 | Yok | 0 | 42.8 | 35.9 | 89.4 | 11.6 | 12 | -0.402 | P60 | 2.04 | -0.23 | 452.4 | 3551 | 1.14 | 40 | 3511 | 78.2 | 776.3 | 185.3 | 399.1 | 4167 | -15.74
2024-02-06 | Sabah (06:00-14:00) | MDF-12mm | OP-011 | Karışık Atık | 518.4 | 49.4 | 68.5 | 93.6 | 13.4 | 23.4 | 47.4 | 29.1 | 63.6 | 60 | 177.1 | 8.15 | 83.6 | 11.81 | 0.73 | 7.19 | 166.3 | 42.2 | 9.88 | 1.174 | 25.8 | 4.2 | 8.6 | 7.47 | 195.6 | 31.3 | 90 | Yok | 0 | 36.1 | 46.2 | 77.2 | 12.02 | 12 | 0.02 | P100 | 1.68 | -0.69 | 462.8 | 3245 | 0.39 | 12 | 3233 | 82.7 | 762.4 | 190.1 | 452.9 | 4167 | -22.41
2024-02-06 | Öğle (14:00-22:00) | MDF-12mm | OP-007 | Karışık Atık | 587.8 | 52.2 | 72.5 | 96.3 | 10 | 22 | 57.6 | 20.5 | 60.6 | 65 | 168.5 | 8.11 | 88.8 | 12.21 | 0.86 | 6.81 | 162.5 | 48 | 9.46 | 1.186 | 26.8 | 4.78 | 9.1 | 7.18 | 186.2 | 34.6 | 86.4 | Yok | 0 | 43.3 | 42.6 | 78.5 | 12.35 | 12 | 0.347 | P100 | 1.73 | 1.06 | 470 | 3292 | 0.74 | 24 | 3268 | 76.8 | 747 | 181.9 | 432.8 | 4167 | -21.57
2024-02-06 | Gece (22:00-06:00) | MDF-18mm | OP-006 | Ladin Yongası | 525.9 | 55.1 | 77.1 | 91.7 | 14.7 | 21.8 | 61 | 17.2 | 60.3 | 63.2 | 171.8 | 7.54 | 85.4 | 11.14 | 0.93 | 6.77 | 160.6 | 50.5 | 9.38 | 1.799 | 28 | 3.92 | 11.9 | 7.74 | 196.1 | 29 | 91 | Yok | 0 | 38.4 | 42.6 | 71.6 | 17.93 | 18 | -0.068 | P100 | 1.48 | -0.37 | 446.9 | 3058 | 0.92 | 28 | 3030 | 85.4 | 771.9 | 199.2 | 447.6 | 4167 | -27.29
2024-02-07 | Sabah (06:00-14:00) | MDF-25mm | OP-024 | Karışık Atık | 543.7 | 50.4 | 84.9 | 93.8 | 16.2 | 21.7 | 64.2 | 14.1 | 63.5 | 60.6 | 174.3 | 7.58 | 84.7 | 11.82 | 1.04 | 7.56 | 170.8 | 42.6 | 9.7 | 2.539 | 28.1 | 4.11 | 11.8 | 8.39 | 196.3 | 31 | 93.2 | Yok | 0 | 41.6 | 37.2 | 68.1 | 24.97 | 25 | -0.03 | P100 | 1.56 | 0.01 | 437.3 | 2827 | 0.25 | 7 | 2820 | 90.3 | 753 | 193.9 | 420.1 | 4167 | -32.33
2024-02-07 | Öğle (14:00-22:00) | MDF-25mm | OP-006 | Kavak Yongası | 550.5 | 52.3 | 83.9 | 96 | 16.1 | 19.4 | 53.8 | 26.8 | 62.3 | 62.1 | 171.6 | 7.48 | 89.2 | 11.29 | 0.74 | 7.29 | 157.6 | 36.2 | 9.53 | 2.546 | 25.4 | 3.65 | 10 | 9.45 | 201.9 | 31.7 | 85.9 | Yok | 0 | 41.8 | 31.1 | 59.9 | 25.09 | 25 | 0.095 | P80 | 1.63 | 0.43 | 453.3 | 2398 | 0.83 | 19 | 2379 | 81.1 | 757 | 187.5 | 433.9 | 4167 | -42.91
2024-02-07 | Gece (22:00-06:00) | MDF-16mm | OP-008 | Karışık Atık | 541.6 | 43.6 | 73.6 | 93.5 | 14.2 | 21.7 | 59.1 | 19.3 | 61.5 | 60 | 173.9 | 7.02 | 76.7 | 11.79 | 0.79 | 7.31 | 158.1 | 37.9 | 10.05 | 1.588 | 29.3 | 3.92 | 11.9 | 7.46 | 190.9 | 34.3 | 91.6 | Yok | 0 | 41.2 | 40.8 | 81.4 | 15.78 | 16 | -0.219 | P80 | 1.79 | -0.53 | 456.4 | 3262 | 1.07 | 34 | 3228 | 82.7 | 697.3 | 191 | 455.2 | 4167 | -22.53
2024-02-08 | Sabah (06:00-14:00) | MDF-25mm | OP-022 | Çam Yongası | 589.6 | 50.5 | 76.2 | 94.1 | 18 | 19.6 | 56.1 | 24.3 | 59.5 | 60 | 173 | 8.44 | 86 | 10.49 | 0.92 | 7.36 | 147.6 | 39.4 | 8.76 | 2.536 | 22.8 | 4.96 | 13.1 | 9.65 | 202.1 | 36.7 | 95.8 | Konveyör Durması | 1.2 | 40.5 | 41.3 | 60.3 | 24.79 | 25 | -0.207 | P80 | 1.39 | -0.28 | 441.2 | 2549 | 0.1 | 2 | 2547 | 84.8 | 726.6 | 187.7 | 421.6 | 4167 | -38.88
2024-02-08 | Öğle (14:00-22:00) | MDF-12mm | OP-015 | Çam Yongası | 588.5 | 52.7 | 82.9 | 96.4 | 13.2 | 20.6 | 74.2 | 5.2 | 61.2 | 60.4 | 169.1 | 7.7 | 85 | 11.01 | 0.81 | 7.49 | 171.9 | 38.2 | 9.08 | 1.229 | 30.1 | 4 | 13.4 | 7.3 | 188.6 | 33.6 | 91.6 | Yok | 0 | 50.8 | 46.1 | 76.8 | 11.57 | 12 | -0.434 | P100 | 1.65 | -0.05 | 454.1 | 3316 | 0.72 | 23 | 3293 | 82.6 | 647.3 | 216.6 | 420 | 4167 | -20.97
2024-02-08 | Gece (22:00-06:00) | MDF-8mm | OP-025 | Çam Yongası | 523.9 | 53.7 | 83 | 95.8 | 15.7 | 22.3 | 54.4 | 23.3 | 64.6 | 65 | 167.4 | 7.95 | 90.3 | 11.91 | 0.67 | 7.16 | 173.8 | 31 | 10.02 | 0.827 | 27.1 | 4.36 | 12 | 6.62 | 200.9 | 29.2 | 96.1 | Yok | 0 | 35 | 45.9 | 92 | 7.9 | 8 | -0.101 | P80 | 1.87 | 0.5 | 440.4 | 3721 | 1.12 | 41 | 3680 | 89.5 | 748.2 | 160 | 413.2 | 4167 | -11.69
2024-02-09 | Sabah (06:00-14:00) | MDF-16mm | OP-029 | Çam Yongası | 579.6 | 56.2 | 68.2 | 96 | 12.6 | 19.2 | 63.8 | 17 | 62.1 | 66 | 172.9 | 7.32 | 85.3 | 11.2 | 0.91 | 7.29 | 164.7 | 47 | 8.55 | 1.655 | 25.8 | 4.03 | 8.3 | 8.07 | 196.5 | 30.9 | 91.5 | Yok | 0 | 33.6 | 31.8 | 68.9 | 16.28 | 16 | 0.281 | P100 | 1.69 | 0.2 | 451.7 | 2981 | 0.78 | 23 | 2958 | 87.2 | 726.5 | 156.2 | 471.3 | 4167 | -29.01
2024-02-09 | Öğle (14:00-22:00) | MDF-25mm | OP-027 | Çam Yongası | 510.4 | 54.9 | 64.8 | 96.1 | 16 | 19.8 | 57.4 | 22.8 | 66.8 | 66.2 | 172 | 7.7 | 87.4 | 10.79 | 0.8 | 7.35 | 170.3 | 41.7 | 8.82 | 2.514 | 24.8 | 4.14 | 8 | 8.86 | 184 | 34.1 | 91.3 | Soğutucu Kapasitesi | 12.6 | 42 | 41.1 | 62.3 | 25.23 | 25 | 0.225 | P80 | 2.46 | -0.27 | 429.5 | 2576 | 1.45 | 37 | 2539 | 86.7 | 752.5 | 154.5 | 414 | 4167 | -39.07
2024-02-09 | Gece (22:00-06:00) | MDF-16mm | OP-006 | Kavak Yongası | 495.3 | 51.3 | 66.1 | 96.3 | 15.4 | 24.4 | 57.6 | 18 | 67.2 | 60 | 173.5 | 8.34 | 87.5 | 11.44 | 0.79 | 7.09 | 173.3 | 37.8 | 8.73 | 1.571 | 27.5 | 4.14 | 13.4 | 7.46 | 199.4 | 33.7 | 91.3 | Yok | 0 | 38.4 | 37.6 | 75.3 | 16.05 | 16 | 0.049 | P100 | 2.19 | -0.21 | 452.6 | 3224 | 0.26 | 8 | 3216 | 86.5 | 717.6 | 200.3 | 391.7 | 4167 | -22.82
2024-02-10 | Sabah (06:00-14:00) | MDF-25mm | OP-007 | Kavak Yongası | 531.1 | 48 | 76.1 | 94.2 | 12.9 | 24.9 | 67.3 | 7.8 | 61.9 | 60 | 172.3 | 7.51 | 77.9 | 10.64 | 0.85 | 6.84 | 161 | 41.5 | 8.33 | 2.438 | 28.6 | 4.24 | 13.6 | 9.37 | 195.3 | 30.7 | 85.4 | Konveyör Durması | 48.9 | 41.9 | 47.3 | 47.9 | 25.2 | 25 | 0.201 | P60 | 1.48 | 0.03 | 391.6 | 1994 | 0.61 | 12 | 1982 | 100 | 739 | 159.7 | 415.3 | 4167 | -52.44
2024-02-10 | Öğle (14:00-22:00) | MDF-25mm | OP-025 | Çam Yongası | 555.3 | 50.9 | 73.9 | 92 | 16.6 | 18.8 | 49.6 | 31.6 | 61.4 | 61.9 | 172.3 | 7.33 | 87.5 | 11.55 | 0.67 | 7.48 | 151.3 | 44.3 | 9.47 | 2.484 | 28.7 | 4.12 | 12.7 | 9.88 | 190.2 | 33.3 | 94.7 | Yok | 0 | 42.3 | 41.8 | 57.5 | 25.07 | 25 | 0.068 | P100 | 1.7 | 0.08 | 438.9 | 2350 | 1.18 | 27 | 2323 | 82.6 | 729.5 | 179.7 | 381.6 | 4167 | -44.25
2024-02-10 | Gece (22:00-06:00) | MDF-12mm | OP-024 | Çam Yongası | 501.2 | 55 | 77.6 | 98.6 | 13.3 | 23.6 | 55.9 | 20.6 | 59.4 | 64.9 | 172.5 | 8.97 | 86.1 | 10.3 | 1.06 | 7.4 | 157.9 | 49 | 8.5 | 1.18 | 25.7 | 4.28 | 14.7 | 6.7 | 182.6 | 34.2 | 89.4 | Yok | 0 | 40.9 | 39.8 | 80 | 12.09 | 12 | 0.092 | P80 | 2.1 | 0.07 | 449.9 | 3354 | 0.9 | 30 | 3324 | 80.7 | 720 | 140.8 | 412 | 4167 | -20.23
2024-02-11 | Sabah (06:00-14:00) | MDF-18mm | OP-011 | Kavak Yongası | 596.6 | 50.6 | 94 | 95.6 | 14.6 | 21.6 | 61.6 | 16.7 | 64 | 60 | 172.4 | 7.21 | 78.5 | 11.06 | 0.82 | 7.27 | 160.2 | 42.7 | 9.31 | 1.909 | 29.9 | 4.72 | 9.3 | 8.07 | 196.5 | 28.2 | 95.5 | Yok | 0 | 39.2 | 39.1 | 69.6 | 18.4 | 18 | 0.402 | P100 | 2.03 | 0.03 | 444.1 | 2936 | 1.69 | 49 | 2887 | 79.4 | 725.7 | 157.9 | 381.6 | 4167 | -30.72
2024-02-11 | Öğle (14:00-22:00) | MDF-12mm | OP-026 | Kavak Yongası | 564 | 50.8 | 79.1 | 95.8 | 14.6 | 22.9 | 60.6 | 16.4 | 60.8 | 61.6 | 169.8 | 7.53 | 79.4 | 10.8 | 0.76 | 6.98 | 152 | 52.1 | 9.85 | 1.172 | 28.5 | 4.33 | 14.4 | 6.96 | 201.6 | 30.9 | 88.2 | Elektrik Kesintisi | 1.2 | 45.2 | 54.9 | 72.6 | 12.17 | 12 | 0.175 | P100 | 2.13 | -0.44 | 443 | 3137 | 1.04 | 32 | 3105 | 71.6 | 756.9 | 165.6 | 429.7 | 4167 | -25.49
2024-02-11 | Gece (22:00-06:00) | MDF-18mm | OP-009 | Kavak Yongası | 593 | 56.5 | 70.8 | 95.2 | 11.6 | 19.9 | 63.6 | 16.5 | 60.8 | 62.9 | 180.1 | 8.02 | 90.8 | 10.42 | 0.77 | 7.52 | 164 | 37.7 | 8.64 | 1.747 | 27.5 | 4.57 | 10.4 | 7.92 | 191.1 | 31.5 | 89.2 | Yok | 0 | 36.1 | 39.7 | 67.6 | 18.02 | 18 | 0.023 | P60 | 2.13 | 0.08 | 439 | 2762 | 0.88 | 24 | 2738 | 85.5 | 727.1 | 188.9 | 436.6 | 4167 | -34.29
2024-02-12 | Sabah (06:00-14:00) | MDF-16mm | OP-017 | Kavak Yongası | 480 | 50.3 | 71.6 | 93.9 | 16.7 | 22.4 | 55.4 | 22.2 | 60 | 60 | 172.2 | 7.98 | 91.6 | 13.38 | 0.71 | 6.9 | 176.2 | 42.3 | 9.18 | 1.574 | 27.1 | 4.32 | 9.9 | 7.96 | 204.1 | 27.7 | 91.4 | Yok | 0 | 40.8 | 47.5 | 70.3 | 15.77 | 16 | -0.233 | P60 | 1.9 | -0.27 | 462.3 | 3089 | 0.45 | 13 | 3076 | 80.9 | 786.4 | 205.9 | 440.1 | 4167 | -26.18
2024-02-12 | Öğle (14:00-22:00) | MDF-25mm | OP-021 | Kavak Yongası | 480 | 44.6 | 68.5 | 96.1 | 13.6 | 21.7 | 63.8 | 14.6 | 60.9 | 60 | 171.4 | 8.54 | 89.2 | 11.22 | 0.86 | 7.03 | 160.3 | 38.9 | 8.55 | 2.626 | 29.7 | 4.21 | 14.7 | 8.93 | 187 | 27.6 | 95.8 | Yok | 0 | 41.8 | 40.7 | 67.9 | 25.05 | 25 | 0.049 | P120 | 1.23 | 0.12 | 461.8 | 2883 | 0.32 | 9 | 2874 | 83.4 | 753.4 | 186.6 | 390.2 | 4167 | -31.03
2024-02-12 | Gece (22:00-06:00) | MDF-16mm | OP-016 | Çam Yongası | 532.2 | 47.2 | 67.3 | 91.3 | 14.8 | 27.7 | 57.5 | 14.9 | 62.2 | 60 | 171.8 | 8.29 | 87.7 | 12.91 | 0.85 | 7.4 | 157 | 41.8 | 9.21 | 1.589 | 24.5 | 5.03 | 13.7 | 7.7 | 202.9 | 33.3 | 85.8 | Yok | 0 | 38 | 48.1 | 68.4 | 16.38 | 16 | 0.381 | P100 | 1.91 | 0.81 | 456.8 | 2962 | 0.73 | 21 | 2941 | 86.9 | 790.4 | 196.5 | 368.4 | 4167 | -29.42
2024-02-13 | Sabah (06:00-14:00) | MDF-18mm | OP-011 | Kavak Yongası | 496.1 | 49.5 | 72.8 | 91.9 | 14.6 | 21.9 | 60.6 | 17.5 | 65.3 | 60 | 164.1 | 7.79 | 88.5 | 11.4 | 0.81 | 7.02 | 160.7 | 43.9 | 9.35 | 1.784 | 22.8 | 3.81 | 13.2 | 7.49 | 202.1 | 34.1 | 86.2 | Yok | 0 | 40.5 | 44.1 | 69.8 | 17.9 | 18 | -0.096 | P100 | 2.22 | -0.48 | 444 | 2974 | 0.24 | 7 | 2967 | 85.4 | 724.3 | 187.6 | 462.3 | 4167 | -28.8
2024-02-13 | Öğle (14:00-22:00) | MDF-18mm | OP-013 | Çam Yongası | 480 | 45.9 | 65 | 94.8 | 13.3 | 27.4 | 58.3 | 14.3 | 57.9 | 60 | 176.2 | 7.77 | 92 | 10.91 | 0.93 | 6.89 | 156.6 | 30.7 | 9.63 | 1.83 | 29.4 | 3.85 | 8.8 | 7.67 | 189.5 | 35.1 | 89.1 | Yok | 0 | 46.2 | 46 | 71.5 | 18.09 | 18 | 0.086 | P100 | 2.04 | -0.17 | 443.6 | 2999 | 0.48 | 14 | 2985 | 95.1 | 744.4 | 179.2 | 446.5 | 4167 | -28.37
2024-02-13 | Gece (22:00-06:00) | MDF-16mm | OP-028 | Çam Yongası | 480 | 50 | 80.8 | 97.4 | 10.4 | 25.4 | 60.6 | 14 | 66.9 | 60 | 177.8 | 7.5 | 92.3 | 11.17 | 0.8 | 7.43 | 156.6 | 41.9 | 8.73 | 1.636 | 28.1 | 4.41 | 14.2 | 7.78 | 196.6 | 30 | 86.1 | Pres Arızası | 12.4 | 36.1 | 32.2 | 66.7 | 16.05 | 16 | 0.048 | P80 | 1.89 | -0.51 | 440.6 | 2838 | 1.14 | 32 | 2806 | 97.8 | 719 | 206.9 | 406.6 | 4167 | -32.66
2024-02-14 | Sabah (06:00-14:00) | MDF-12mm | OP-021 | Çam Yongası | 599.6 | 52.3 | 71.5 | 90.4 | 15.4 | 26.9 | 57.5 | 15.6 | 60.3 | 61.6 | 167.6 | 7.33 | 89.3 | 11.99 | 0.74 | 6.91 | 181.8 | 41.1 | 9.4 | 1.201 | 26.2 | 4.41 | 12.6 | 7.08 | 197.6 | 31 | 91.4 | Yok | 0 | 39.8 | 49.8 | 81.6 | 12.35 | 12 | 0.347 | P60 | 1.41 | -0.03 | 447.3 | 3361 | 0.93 | 31 | 3330 | 86.7 | 772.6 | 231.8 | 443.5 | 4167 | -20.09
2024-02-14 | Öğle (14:00-22:00) | MDF-16mm | OP-017 | Karışık Atık | 584.9 | 52.8 | 74.1 | 95.9 | 16.7 | 21.1 | 52.2 | 26.7 | 66 | 63.5 | 170.7 | 8.02 | 87.4 | 12.25 | 0.88 | 6.68 | 160.1 | 49.8 | 9.97 | 1.645 | 27.6 | 4.22 | 11.7 | 8.15 | 189.7 | 30.4 | 91.7 | Yok | 0 | 38.4 | 43.2 | 70.1 | 16 | 16 | -0.003 | P100 | 1.8 | -0.59 | 443 | 2901 | 0.6 | 17 | 2884 | 76 | 757.3 | 197.9 | 359.4 | 4167 | -30.79
2024-02-14 | Gece (22:00-06:00) | MDF-16mm | OP-005 | Çam Yongası | 591.9 | 55.2 | 81.4 | 94.3 | 15.2 | 19.4 | 55.1 | 25.5 | 56.9 | 64.6 | 175.1 | 8.34 | 85.8 | 11.59 | 0.95 | 7.09 | 170.1 | 41.4 | 8.94 | 1.609 | 28.1 | 4.12 | 11.9 | 7.7 | 198 | 32.1 | 90.2 | Yok | 0 | 32.4 | 46.2 | 70.5 | 16.03 | 16 | 0.027 | P100 | 1.98 | -0.13 | 441 | 3007 | 0.41 | 12 | 2995 | 84.8 | 718.3 | 194.1 | 476.6 | 4167 | -28.13
2024-02-15 | Sabah (06:00-14:00) | MDF-18mm | OP-002 | Çam Yongası | 569.1 | 55.4 | 78.2 | 94.8 | 14.1 | 23.4 | 57 | 19.7 | 63.7 | 61.6 | 170.3 | 8.49 | 83.2 | 10.72 | 0.77 | 6.5 | 154.1 | 36.5 | 9.16 | 1.818 | 27.9 | 4.09 | 11.2 | 8.41 | 196.3 | 31.3 | 91.5 | Yok | 0 | 41.4 | 37 | 68.3 | 17.63 | 18 | -0.366 | P80 | 1.83 | -0.02 | 449.2 | 2844 | 1 | 28 | 2816 | 90.6 | 708.9 | 184.5 | 340.6 | 4167 | -32.42
2024-02-15 | Öğle (14:00-22:00) | MDF-12mm | OP-023 | Karışık Atık | 522.5 | 46.3 | 82.2 | 97 | 12.8 | 21.6 | 57.1 | 21.2 | 61.5 | 60 | 167.6 | 7.68 | 94.5 | 10.94 | 0.81 | 7.3 | 162.2 | 38.2 | 8.88 | 1.218 | 25 | 4.7 | 13.1 | 7.05 | 199.9 | 34.4 | 96.6 | Elektrik Kesintisi | 1.9 | 40.1 | 36.2 | 81.3 | 12.26 | 12 | 0.258 | P80 | 2.26 | 0.42 | 431.1 | 3438 | 0.92 | 31 | 3407 | 94.8 | 745.6 | 175.4 | 439.4 | 4167 | -18.24
2024-02-15 | Gece (22:00-06:00) | MDF-12mm | OP-021 | Karışık Atık | 494.5 | 50.4 | 89.6 | 96.4 | 15.3 | 15.1 | 56.6 | 28.4 | 70.1 | 60 | 176.4 | 8.38 | 88.1 | 10.53 | 0.81 | 6.95 | 177.5 | 33.5 | 9.02 | 1.17 | 31.7 | 4.38 | 10.7 | 6.9 | 206.2 | 30.1 | 78.4 | Pres Arızası | 29.9 | 41.3 | 45.3 | 67.6 | 12.44 | 12 | 0.443 | P80 | 1.43 | -0.24 | 417.8 | 2763 | 0.94 | 25 | 2738 | 78.3 | 702.7 | 146.8 | 445.2 | 4167 | -34.29
2024-02-16 | Sabah (06:00-14:00) | MDF-8mm | OP-007 | Kavak Yongası | 507.3 | 50.3 | 81 | 93.6 | 14.7 | 19 | 66.4 | 14.7 | 63.6 | 60 | 172.7 | 7.34 | 95.6 | 11.36 | 0.83 | 7.39 | 160.2 | 39.3 | 9.87 | 0.793 | 28.1 | 4.57 | 11.5 | 6.96 | 198.4 | 32.9 | 94.5 | Yok | 0 | 40.5 | 41.5 | 90.9 | 7.89 | 8 | -0.114 | P80 | 1.72 | -0.21 | 452.8 | 3578 | 0.94 | 33 | 3545 | 91 | 766.8 | 188 | 431.9 | 4167 | -14.93
2024-02-16 | Öğle (14:00-22:00) | MDF-16mm | OP-009 | Çam Yongası | 547.2 | 52.2 | 83.7 | 93.9 | 10 | 21.5 | 62.2 | 16.2 | 59.3 | 60.8 | 171.3 | 6.64 | 95.4 | 10.48 | 0.81 | 7.34 | 164 | 42.5 | 8.11 | 1.55 | 30.2 | 4.26 | 11.2 | 7.95 | 198 | 36 | 94.4 | Yok | 0 | 33 | 37.7 | 76 | 16.04 | 16 | 0.042 | P100 | 1.88 | -0.36 | 449.3 | 3105 | 0.57 | 17 | 3088 | 90.1 | 758.7 | 172.8 | 414.5 | 4167 | -25.89
2024-02-16 | Gece (22:00-06:00) | MDF-12mm | OP-002 | Kavak Yongası | 507.8 | 54.7 | 82.1 | 95.5 | 14 | 17.1 | 55.9 | 27 | 65.3 | 63.8 | 171.4 | 7.33 | 84.2 | 11.19 | 0.84 | 7.31 | 170.5 | 40.1 | 8.84 | 1.252 | 24.8 | 4.13 | 12.3 | 7.16 | 196 | 30.2 | 90 | Yok | 0 | 43.3 | 36.2 | 73.8 | 12.06 | 12 | 0.062 | P80 | 1.37 | 0.5 | 440.7 | 3224 | 0.48 | 15 | 3209 | 77.6 | 765 | 176.4 | 453.1 | 4167 | -22.99
2024-02-17 | Sabah (06:00-14:00) | MDF-18mm | OP-018 | Çam Yongası | 490.7 | 47.3 | 76.1 | 94.6 | 12.6 | 23.4 | 58.9 | 17.7 | 65 | 60 | 172.4 | 7.39 | 82.8 | 12.61 | 0.72 | 7.21 | 168.5 | 40 | 9.42 | 1.817 | 26 | 4.36 | 13.7 | 8.24 | 201.9 | 29.6 | 86.4 | Tutkal Sistemi | 17.6 | 36.2 | 39.3 | 61.1 | 18.21 | 18 | 0.209 | P80 | 1.23 | -0.22 | 437.4 | 2562 | 1.24 | 31 | 2531 | 83.5 | 710.6 | 189.1 | 424.8 | 4167 | -39.26
2024-02-17 | Öğle (14:00-22:00) | MDF-12mm | OP-008 | Çam Yongası | 619.9 | 50.9 | 66.4 | 94.4 | 13.1 | 22.1 | 55.7 | 22.2 | 64.8 | 60.3 | 167.2 | 7.56 | 90.5 | 12.23 | 1 | 7.15 | 166.3 | 46.7 | 9.41 | 1.219 | 27.8 | 4.18 | 10.5 | 7.34 | 197.8 | 33.4 | 89.3 | Yok | 0 | 39.6 | 42.2 | 76.6 | 12.13 | 12 | 0.128 | P80 | 1.61 | 0.21 | 459.2 | 3121 | 0.8 | 24 | 3097 | 87.7 | 741 | 198.4 | 384.2 | 4167 | -25.68
2024-02-17 | Gece (22:00-06:00) | MDF-18mm | OP-005 | Ladin Yongası | 490.8 | 61.3 | 79.8 | 92.2 | 14.9 | 24.3 | 61.3 | 14.4 | 58.6 | 70.1 | 170.6 | 8.01 | 90.3 | 11.31 | 0.97 | 6.97 | 154.8 | 37.5 | 8.3 | 1.872 | 31.1 | 4.3 | 14.4 | 7.9 | 194.4 | 31.3 | 88.3 | Elektrik Kesintisi | 10.7 | 43 | 42.5 | 65.6 | 17.78 | 18 | -0.218 | P120 | 2.29 | 1.02 | 439.6 | 2745 | 1.08 | 29 | 2716 | 86.3 | 755.6 | 165.2 | 426.3 | 4167 | -34.82
2024-02-18 | Sabah (06:00-14:00) | MDF-8mm | OP-027 | Çam Yongası | 499 | 48.2 | 58.3 | 96.6 | 14.5 | 22.1 | 62 | 15.9 | 67.6 | 60 | 172.4 | 7.99 | 85.5 | 11.23 | 0.87 | 7.24 | 176.8 | 42.7 | 9.36 | 0.824 | 27.2 | 3.58 | 11.1 | 6.77 | 199.2 | 34.7 | 95.6 | Yok | 0 | 34.3 | 46.4 | 81.8 | 8.22 | 8 | 0.224 | P80 | 2.12 | -0.12 | 450.8 | 3557 | 1.61 | 57 | 3500 | 84.5 | 703.2 | 172.9 | 424.1 | 4167 | -16.01
2024-02-18 | Öğle (14:00-22:00) | MDF-25mm | OP-016 | Kavak Yongası | 555.1 | 50 | 70.1 | 92.6 | 14.3 | 22.9 | 55.7 | 21.3 | 60.7 | 60.3 | 166.1 | 7.65 | 78.6 | 11.29 | 0.81 | 7.46 | 155 | 34.3 | 10.05 | 2.454 | 30.3 | 4.15 | 11.7 | 9.67 | 189.7 | 32.3 | 91.5 | Kurutucu Tıkanması | 9.6 | 39.4 | 35.9 | 58.8 | 25.22 | 25 | 0.219 | P80 | 1.86 | 0.42 | 442.5 | 2339 | 0.51 | 11 | 2328 | 84 | 772.9 | 182.4 | 459.3 | 4167 | -44.13
2024-02-18 | Gece (22:00-06:00) | MDF-16mm | OP-007 | Çam Yongası | 549.3 | 46.9 | 81 | 94.1 | 17.5 | 22.6 | 53.7 | 23.7 | 67.2 | 60 | 171.1 | 8.18 | 77.6 | 12.35 | 0.77 | 6.82 | 176 | 44.5 | 8.62 | 1.656 | 29.9 | 4.29 | 11.9 | 7.47 | 191.8 | 29.3 | 88.6 | Yok | 0 | 51.2 | 44.7 | 75 | 15.99 | 16 | -0.011 | P80 | 1.79 | 0.27 | 448.1 | 2969 | 1.3 | 38 | 2931 | 86.6 | 731.2 | 181.7 | 414.7 | 4167 | -29.66
2024-02-19 | Sabah (06:00-14:00) | MDF-8mm | OP-003 | Kavak Yongası | 615.8 | 45.2 | 74.5 | 94.4 | 16.9 | 19.8 | 54.5 | 25.7 | 60.6 | 60 | 176.2 | 7.79 | 92.1 | 9.31 | 0.72 | 7.31 | 163.3 | 37.3 | 9.9 | 0.822 | 26.8 | 4.35 | 13.1 | 6.73 | 184.8 | 34 | 93.5 | Yok | 0 | 32.8 | 47.5 | 83 | 7.9 | 8 | -0.101 | P100 | 1.5 | -0.13 | 458.4 | 3707 | 1.37 | 50 | 3657 | 87.8 | 736.1 | 190.5 | 399 | 4167 | -12.24
2024-02-19 | Öğle (14:00-22:00) | MDF-12mm | OP-006 | Karışık Atık | 538.2 | 53.9 | 86.7 | 95.3 | 15.3 | 21.4 | 57.5 | 21.1 | 58.8 | 60.1 | 173.9 | 8.29 | 85.3 | 12.47 | 0.6 | 7.14 | 161 | 46.2 | 8.57 | 1.214 | 29.1 | 4.28 | 14.3 | 7.8 | 195.7 | 32.8 | 95.6 | Yok | 0 | 36.4 | 47.4 | 78 | 11.78 | 12 | -0.218 | P60 | 1.68 | 0.06 | 458.3 | 3269 | 1.17 | 38 | 3231 | 88.1 | 753.4 | 140.9 | 363.5 | 4167 | -22.46
2024-02-19 | Gece (22:00-06:00) | MDF-16mm | OP-026 | Kavak Yongası | 496 | 55.8 | 74.2 | 96.5 | 15 | 20.8 | 63.2 | 15.9 | 60.5 | 63 | 169.9 | 8.05 | 94 | 11.29 | 0.67 | 7.42 | 166.4 | 40.8 | 8.93 | 1.576 | 27.2 | 4.48 | 11.1 | 8.13 | 196.8 | 30.8 | 84.9 | Pres Arızası | 36.8 | 33.4 | 36.8 | 59.3 | 15.6 | 16 | -0.396 | P80 | 1.39 | 0.29 | 408.2 | 2481 | 0.1 | 2 | 2479 | 86.1 | 793.6 | 157.2 | 350.6 | 4167 | -40.51
2024-02-20 | Sabah (06:00-14:00) | MDF-16mm | OP-016 | Çam Yongası | 480 | 47.1 | 67.4 | 97.4 | 15.8 | 24.3 | 58.2 | 17.5 | 61.6 | 60 | 174.9 | 8.14 | 86.4 | 11.96 | 0.91 | 7.12 | 159.1 | 38.1 | 8.32 | 1.571 | 25.8 | 4.25 | 13.2 | 7.8 | 204 | 30.9 | 94.2 | Soğutucu Kapasitesi | 5.1 | 42 | 41.4 | 71.1 | 15.92 | 16 | -0.08 | P100 | 1.57 | 0.15 | 439.3 | 3088 | 0.1 | 3 | 3085 | 84.3 | 718.4 | 205 | 432.1 | 4167 | -25.97
2024-02-20 | Öğle (14:00-22:00) | MDF-25mm | OP-027 | Çam Yongası | 585.5 | 48.5 | 77.4 | 91.4 | 16.8 | 24.2 | 55.2 | 20.6 | 63.1 | 60 | 177.9 | 7.39 | 86.2 | 10.69 | 0.62 | 7.3 | 167.9 | 38.6 | 8.33 | 2.611 | 29 | 4.13 | 9.7 | 9.19 | 202.8 | 32.3 | 80.1 | Soğutucu Kapasitesi | 51.6 | 36.7 | 49.5 | 49.9 | 24.88 | 25 | -0.117 | P120 | 1.74 | -0.41 | 394.3 | 2000 | 0.1 | 2 | 1998 | 83.6 | 727.7 | 182.3 | 398 | 4167 | -52.05
2024-02-20 | Gece (22:00-06:00) | MDF-12mm | OP-020 | Kavak Yongası | 614.2 | 47.5 | 79.5 | 95.5 | 12.6 | 20.9 | 56.8 | 22.2 | 60 | 60 | 172.1 | 7.9 | 83.9 | 10.33 | 0.73 | 7.31 | 159.6 | 35.9 | 9.39 | 1.254 | 29.3 | 4.74 | 14.8 | 6.84 | 198.8 | 31.8 | 90.3 | Yok | 0 | 41.2 | 44.5 | 80.6 | 11.93 | 12 | -0.069 | P100 | 1.65 | -0.27 | 448 | 3442 | 0.4 | 13 | 3429 | 83.4 | 749.3 | 186.2 | 404.7 | 4167 | -17.71
2024-02-21 | Sabah (06:00-14:00) | MDF-18mm | OP-005 | Çam Yongası | 599.2 | 57.6 | 73.2 | 92.3 | 15.4 | 27.5 | 59.7 | 12.8 | 63.6 | 70.4 | 173.9 | 7.49 | 78.3 | 10.46 | 0.84 | 6.79 | 173.5 | 40.7 | 9.86 | 1.827 | 25.6 | 4.63 | 15.1 | 8.47 | 190.4 | 31.4 | 95.2 | Konveyör Durması | 16 | 30 | 43.7 | 67.2 | 17.98 | 18 | -0.019 | P80 | 2.07 | -0.7 | 432.8 | 2831 | 0.72 | 20 | 2811 | 91.7 | 752.5 | 185.2 | 404.3 | 4167 | -32.54
2024-02-21 | Öğle (14:00-22:00) | MDF-25mm | OP-006 | Kavak Yongası | 541 | 53.4 | 77.8 | 94.1 | 15.3 | 27.8 | 46.5 | 25.8 | 60.5 | 62.3 | 177.8 | 7.99 | 89.5 | 12.21 | 0.89 | 7.31 | 159.4 | 41 | 9.43 | 2.348 | 26.1 | 4.4 | 14.4 | 9.89 | 200.4 | 32.3 | 88.7 | Soğutucu Kapasitesi | 3.5 | 32 | 48.5 | 54.8 | 24.87 | 25 | -0.133 | P80 | 2.2 | 0.76 | 448.1 | 2339 | 1.05 | 24 | 2315 | 87.3 | 736.4 | 168.9 | 476.1 | 4167 | -44.44
2024-02-21 | Gece (22:00-06:00) | MDF-16mm | OP-006 | Çam Yongası | 529.1 | 51.7 | 82.8 | 93.2 | 17 | 24.9 | 63.3 | 11.8 | 59.9 | 60.8 | 179.8 | 7.7 | 91.1 | 13.03 | 0.7 | 6.91 | 155 | 42 | 8.33 | 1.544 | 26.6 | 4.24 | 12.5 | 7.95 | 202.3 | 34 | 91.5 | Yok | 0 | 37.1 | 44.7 | 72.6 | 15.83 | 16 | -0.172 | P80 | 2.05 | -0.25 | 450.3 | 3016 | 0.22 | 6 | 3010 | 79.3 | 744.4 | 188.2 | 456.5 | 4167 | -27.77
2024-02-22 | Sabah (06:00-14:00) | MDF-8mm | OP-027 | Çam Yongası | 511.6 | 52.2 | 62 | 92.2 | 10.7 | 18.7 | 57.4 | 23.8 | 66.5 | 62.4 | 172.9 | 7.35 | 82.9 | 10.6 | 0.76 | 6.97 | 158.9 | 40 | 9.33 | 0.769 | 27.2 | 4.19 | 9.8 | 7.03 | 189.9 | 30.7 | 89.7 | Yok | 0 | 42.5 | 51.1 | 82.3 | 8.27 | 8 | 0.271 | P60 | 1.64 | 0.73 | 452.6 | 3361 | 0.29 | 9 | 3352 | 95.6 | 737.2 | 190.4 | 449.2 | 4167 | -19.56
2024-02-22 | Öğle (14:00-22:00) | MDF-12mm | OP-005 | Ladin Yongası | 503.5 | 50.8 | 69.9 | 94.8 | 15.2 | 22.8 | 59.9 | 17.3 | 62.8 | 64 | 169.9 | 7.97 | 85.9 | 9.23 | 0.62 | 6.97 | 165.7 | 42.3 | 8.52 | 1.156 | 25.8 | 4.13 | 16.3 | 7.51 | 196.3 | 33.1 | 91.5 | Yok | 0 | 41.2 | 41.6 | 78.8 | 11.96 | 12 | -0.038 | P60 | 1.72 | -0.44 | 448 | 3177 | 0.11 | 3 | 3174 | 86 | 714.4 | 177.1 | 471 | 4167 | -23.83
2024-02-22 | Gece (22:00-06:00) | MDF-16mm | OP-002 | Çam Yongası | 529.5 | 50.3 | 75.3 | 96.9 | 14.4 | 25.2 | 63.7 | 11.1 | 66.3 | 60 | 164.1 | 7.98 | 92.2 | 11.14 | 0.9 | 7.38 | 156.5 | 50.3 | 9.95 | 1.603 | 25.2 | 3.73 | 12.5 | 7.35 | 184.7 | 28.8 | 90.2 | Yok | 0 | 42.5 | 44.5 | 80 | 16.08 | 16 | 0.083 | P80 | 2.05 | 0.03 | 455.4 | 3253 | 0.75 | 24 | 3229 | 89.5 | 722.2 | 157.9 | 367.1 | 4167 | -22.51
2024-02-23 | Sabah (06:00-14:00) | MDF-12mm | OP-026 | Çam Yongası | 496 | 56.8 | 64.8 | 92.1 | 13.6 | 20.6 | 54.5 | 25 | 60.9 | 67.6 | 174.7 | 8.05 | 77.5 | 11.5 | 0.86 | 7.65 | 155.1 | 33.5 | 9.1 | 1.196 | 29.4 | 4.36 | 11.9 | 7.57 | 190.9 | 32.4 | 92.2 | Yok | 0 | 36.8 | 33 | 80 | 12.04 | 12 | 0.039 | P80 | 2.47 | 0.07 | 458.3 | 3249 | 0.89 | 28 | 3221 | 86.3 | 766.4 | 192.8 | 399.9 | 4167 | -22.7
2024-02-23 | Öğle (14:00-22:00) | MDF-12mm | OP-007 | Çam Yongası | 582.1 | 56.5 | 84.6 | 90.8 | 13.6 | 23.6 | 60.2 | 16.2 | 68.7 | 64.9 | 176.7 | 7.95 | 78.8 | 10.76 | 0.56 | 7.7 | 158.1 | 41.4 | 8.55 | 1.225 | 27.2 | 3.81 | 12.9 | 6.79 | 190 | 27.8 | 91.1 | Yok | 0 | 39.3 | 47 | 83.7 | 11.98 | 12 | -0.022 | P80 | 2.4 | 0.73 | 453.2 | 3539 | 0.45 | 15 | 3524 | 89.3 | 758.7 | 174.2 | 367.7 | 4167 | -15.43
2024-02-23 | Gece (22:00-06:00) | MDF-18mm | OP-026 | Çam Yongası | 531.3 | 62.3 | 74.9 | 93.4 | 12.9 | 26.8 | 54.4 | 18.8 | 67.4 | 71.5 | 175.5 | 7.16 | 84.8 | 11.22 | 0.69 | 6.5 | 175 | 34.6 | 9.47 | 1.864 | 28.8 | 4.27 | 12.8 | 8.13 | 198.5 | 29.6 | 92.1 | Yok | 0 | 42.7 | 44.3 | 71.5 | 17.93 | 18 | -0.067 | P100 | 2.15 | 0.42 | 445.8 | 2939 | 0.85 | 24 | 2915 | 85.8 | 750.2 | 204.8 | 381.1 | 4167 | -30.05
2024-02-24 | Sabah (06:00-14:00) | MDF-16mm | OP-012 | Çam Yongası | 560.9 | 54.2 | 69.1 | 93.4 | 11.7 | 22.6 | 57.8 | 19.6 | 59.8 | 63.6 | 172.7 | 7.47 | 79.6 | 12.64 | 0.8 | 7 | 155.5 | 42.1 | 9.24 | 1.56 | 26.8 | 3.97 | 11.2 | 8.05 | 188.5 | 30.7 | 96.3 | Yok | 0 | 41.7 | 39.7 | 71.3 | 16.07 | 16 | 0.072 | P80 | 1.64 | -0.28 | 449.6 | 3005 | 0.96 | 28 | 2977 | 75.5 | 754.8 | 182.9 | 445.7 | 4167 | -28.56
2024-02-24 | Öğle (14:00-22:00) | MDF-16mm | OP-006 | Çam Yongası | 499.3 | 49.7 | 82.9 | 93.5 | 12.6 | 21 | 57.9 | 21.1 | 61.7 | 60 | 170.7 | 7.49 | 87.1 | 11.63 | 0.66 | 6.86 | 165 | 39.8 | 8.36 | 1.597 | 27.9 | 4.68 | 10.2 | 7.67 | 204.6 | 32.7 | 92.9 | Yok | 0 | 41.8 | 37.3 | 73.3 | 16.05 | 16 | 0.049 | P60 | 1.35 | 0.35 | 462.1 | 3127 | 0.87 | 27 | 3100 | 82.9 | 729.6 | 150.4 | 442.3 | 4167 | -25.61
2024-02-24 | Gece (22:00-06:00) | MDF-16mm | OP-005 | Çam Yongası | 480 | 56 | 64.3 | 92 | 11.8 | 19.5 | 53 | 27.5 | 66.8 | 64.8 | 174.8 | 7.81 | 87 | 10.73 | 0.91 | 7.27 | 169 | 40.3 | 9.22 | 1.626 | 26.8 | 4.18 | 11.9 | 7.82 | 188.6 | 31.9 | 95 | Kurutucu Tıkanması | 1.2 | 45.4 | 42.1 | 72.3 | 16.25 | 16 | 0.251 | P60 | 1.58 | 0.68 | 439.5 | 2983 | 1.58 | 47 | 2936 | 89.7 | 756.3 | 180.8 | 433.7 | 4167 | -29.54
2024-02-25 | Sabah (06:00-14:00) | MDF-18mm | OP-018 | Ladin Yongası | 494.3 | 47.3 | 76.6 | 94.8 | 14.1 | 22.3 | 61.4 | 16.3 | 61.7 | 60 | 167.1 | 7.64 | 81.1 | 10.9 | 0.88 | 6.72 | 159.7 | 42 | 9.13 | 1.837 | 26.2 | 4.06 | 13 | 7.47 | 197.3 | 33.5 | 88.8 | Soğutucu Kapasitesi | 2.9 | 46 | 45.3 | 72.6 | 18.25 | 18 | 0.248 | P80 | 2.13 | 0.12 | 449.6 | 2986 | 0.48 | 14 | 2972 | 85 | 780.4 | 174.9 | 414.2 | 4167 | -28.68
2024-02-25 | Öğle (14:00-22:00) | MDF-12mm | OP-011 | Kavak Yongası | 521.9 | 45.7 | 67.5 | 89.4 | 13.4 | 24.3 | 56.3 | 19.4 | 63.4 | 60 | 175.2 | 7.58 | 87.1 | 11.13 | 0.91 | 6.79 | 167.6 | 47.3 | 8.83 | 1.224 | 22.4 | 4.53 | 12.1 | 7.13 | 200.9 | 35.5 | 90.4 | Yok | 0 | 40.9 | 37.3 | 75.5 | 11.95 | 12 | -0.051 | P80 | 1.22 | 0.24 | 449.1 | 3181 | 1.15 | 36 | 3145 | 93.4 | 769.4 | 171.1 | 465.2 | 4167 | -24.53
2024-02-25 | Gece (22:00-06:00) | MDF-16mm | OP-022 | Kavak Yongası | 594.7 | 57.8 | 67.7 | 95 | 16.8 | 13 | 61.6 | 25.3 | 66.2 | 70.4 | 180.2 | 8.19 | 84.3 | 12.19 | 0.88 | 6.87 | 166.5 | 47.7 | 7.67 | 1.638 | 32.1 | 4.04 | 13.2 | 7.98 | 185.4 | 33.5 | 89 | Yok | 0 | 36.2 | 42.4 | 67.1 | 16.27 | 16 | 0.271 | P100 | 1.53 | -0.13 | 448.4 | 2794 | 0.95 | 26 | 2768 | 73.6 | 740.4 | 177.5 | 466.8 | 4167 | -33.57
2024-02-26 | Sabah (06:00-14:00) | MDF-12mm | OP-005 | Kavak Yongası | 480 | 50.1 | 72 | 93.4 | 11.7 | 21.7 | 56.5 | 21.8 | 63.7 | 60 | 177.3 | 7.83 | 84.2 | 11.25 | 0.86 | 7.23 | 161.9 | 44.6 | 8.71 | 1.178 | 26.9 | 4.61 | 8 | 7.39 | 195.2 | 28.6 | 93.8 | Pres Arızası | 2.5 | 42.4 | 30 | 81.9 | 11.82 | 12 | -0.184 | P100 | 2.04 | 0.37 | 443.7 | 3278 | 0.56 | 18 | 3260 | 80 | 689.1 | 178.5 | 392.8 | 4167 | -21.77
2024-02-26 | Öğle (14:00-22:00) | MDF-12mm | OP-011 | Kavak Yongası | 584.2 | 53.4 | 78.2 | 93.8 | 14.1 | 24.9 | 59.1 | 16 | 61.6 | 61 | 178.2 | 7.85 | 80.9 | 11.27 | 0.75 | 6.87 | 162.7 | 30 | 9.64 | 1.163 | 26.8 | 4.41 | 12.2 | 7.07 | 182.8 | 34.6 | 87.7 | Yok | 0 | 34.6 | 32.4 | 78.2 | 12.14 | 12 | 0.142 | P80 | 1.92 | 0.07 | 447.4 | 3230 | 0.89 | 28 | 3202 | 74.3 | 767.7 | 206.1 | 438.6 | 4167 | -23.16
2024-02-26 | Gece (22:00-06:00) | MDF-16mm | OP-022 | Kavak Yongası | 480 | 51.1 | 58.8 | 91.2 | 18.4 | 27.2 | 58.3 | 14.4 | 56.7 | 60 | 165.5 | 7.14 | 97.1 | 12.85 | 0.8 | 6.86 | 164.5 | 41.7 | 9.2 | 1.632 | 25.9 | 4.71 | 12.5 | 7.79 | 191.2 | 34.6 | 90.7 | Yok | 0 | 37.8 | 38.1 | 70.6 | 15.77 | 16 | -0.233 | P100 | 1.54 | -0.26 | 447.7 | 3034 | 1.08 | 32 | 3002 | 81.8 | 737.1 | 185.3 | 352.9 | 4167 | -27.96
2024-02-27 | Sabah (06:00-14:00) | MDF-16mm | OP-023 | Çam Yongası | 480 | 50.1 | 90.9 | 93.8 | 17.5 | 25.6 | 58.8 | 15.7 | 57.6 | 60 | 172.6 | 8.31 | 87.1 | 10.23 | 0.8 | 7.52 | 155.9 | 40.4 | 9.36 | 1.61 | 25.3 | 4.01 | 14.8 | 7.96 | 185 | 33.8 | 95.8 | Yok | 0 | 42.1 | 53 | 73 | 15.8 | 16 | -0.199 | P100 | 1.83 | -1.22 | 455.4 | 3190 | 0.1 | 3 | 3187 | 92.8 | 726.5 | 178.8 | 428.2 | 4167 | -23.52
2024-02-27 | Öğle (14:00-22:00) | MDF-12mm | OP-006 | Kavak Yongası | 515.4 | 48.9 | 85.9 | 97.9 | 14.9 | 25.7 | 53.8 | 20.5 | 65.2 | 60 | 175.5 | 7.79 | 72.2 | 10.69 | 0.78 | 7.18 | 154.4 | 45.5 | 9.72 | 1.173 | 25.7 | 3.97 | 13 | 7.03 | 194.2 | 29.9 | 95.6 | Yok | 0 | 35.8 | 37.1 | 82.2 | 11.81 | 12 | -0.189 | P80 | 2.43 | 0.11 | 438.5 | 3471 | 1.39 | 48 | 3423 | 79.6 | 708.7 | 167.4 | 405.2 | 4167 | -17.85
2024-02-27 | Gece (22:00-06:00) | MDF-18mm | OP-025 | Karışık Atık | 533.5 | 57.2 | 75.4 | 94.9 | 17 | 19.9 | 67.3 | 12.8 | 65.7 | 68.5 | 171.9 | 8 | 79.2 | 12.87 | 0.79 | 7.21 | 158.1 | 42.4 | 8.61 | 1.733 | 27.9 | 4.68 | 11.5 | 8.16 | 189.9 | 29.4 | 92.3 | Yok | 0 | 39.3 | 54.6 | 68.2 | 17.81 | 18 | -0.185 | P100 | 1.89 | 0 | 449 | 2956 | 0.48 | 14 | 2942 | 85.6 | 710.9 | 157.8 | 422.3 | 4167 | -29.4
2024-02-28 | Sabah (06:00-14:00) | MDF-12mm | OP-013 | Çam Yongası | 572.5 | 48.8 | 79.4 | 97.3 | 16.5 | 25.9 | 53.8 | 20.3 | 61.8 | 60 | 166.4 | 7.54 | 91.7 | 11.41 | 0.65 | 6.7 | 153 | 43.7 | 8.77 | 1.232 | 28.2 | 4.76 | 9.5 | 7.37 | 190.2 | 33.2 | 90 | Soğutucu Kapasitesi | 14.2 | 37.6 | 45.6 | 71.9 | 12.52 | 12 | 0.523 | P100 | 1.79 | 0.61 | 435.2 | 3093 | 1.57 | 48 | 3045 | 89.5 | 727.4 | 187.3 | 425.8 | 4167 | -26.93
2024-02-28 | Öğle (14:00-22:00) | MDF-16mm | OP-005 | Kavak Yongası | 541 | 54.5 | 75.6 | 92.5 | 17.9 | 19.3 | 45.9 | 34.8 | 63.5 | 60.8 | 168.5 | 7.59 | 79.9 | 10.81 | 0.8 | 6.77 | 168.7 | 37.4 | 8.83 | 1.614 | 26.5 | 4.18 | 9 | 8 | 205.6 | 37.6 | 99.1 | Yok | 0 | 42.3 | 41.4 | 74.4 | 16.24 | 16 | 0.236 | P100 | 2.17 | -0.1 | 439.6 | 3169 | 0.62 | 19 | 3150 | 88.5 | 713.4 | 203.4 | 383 | 4167 | -24.41
2024-02-28 | Gece (22:00-06:00) | MDF-16mm | OP-013 | Kavak Yongası | 484.6 | 51 | 73.1 | 89.6 | 13.3 | 20.9 | 58.7 | 20.4 | 65.8 | 64.3 | 173.1 | 7.88 | 84.5 | 9.83 | 0.82 | 7.04 | 160.7 | 46.5 | 8.72 | 1.695 | 24.5 | 3.54 | 13.8 | 7.26 | 189.2 | 34 | 93.1 | Yok | 0 | 43.4 | 33.6 | 79 | 16.41 | 16 | 0.413 | P60 | 2.24 | -0.4 | 457.4 | 3414 | 0.43 | 14 | 3400 | 89 | 796.8 | 186 | 456.7 | 4167 | -18.41
2024-02-29 | Sabah (06:00-14:00) | MDF-12mm | OP-005 | Çam Yongası | 486.1 | 49.9 | 92 | 88.5 | 14.6 | 27.2 | 58.5 | 14.3 | 64.3 | 60 | 169.3 | 6.9 | 88 | 10.58 | 0.82 | 6.83 | 158.6 | 42.3 | 9.65 | 1.253 | 27.7 | 3.79 | 12.5 | 7.79 | 185.3 | 30.1 | 94 | Yok | 0 | 39.7 | 38 | 77.5 | 11.9 | 12 | -0.101 | P80 | 2.41 | -0.36 | 446.4 | 3135 | 0.3 | 9 | 3126 | 87.5 | 707.9 | 161.6 | 348.3 | 4167 | -24.98
2024-02-29 | Öğle (14:00-22:00) | MDF-12mm | OP-007 | Çam Yongası | 514.7 | 51.9 | 70.9 | 96.8 | 17.6 | 27.8 | 58.2 | 14 | 65.6 | 61.9 | 172.8 | 7.61 | 75.7 | 11.71 | 0.89 | 7.28 | 175.5 | 41.9 | 8.58 | 1.192 | 24.9 | 3.86 | 13.9 | 7.45 | 197.2 | 28.6 | 90.9 | Soğutucu Kapasitesi | 2.6 | 44.7 | 39.1 | 75.4 | 12.01 | 12 | 0.007 | P100 | 1.35 | -0.26 | 457.2 | 3247 | 0.78 | 25 | 3222 | 71.6 | 709.7 | 171.7 | 411 | 4167 | -22.68
2024-02-29 | Gece (22:00-06:00) | MDF-12mm | OP-015 | Karışık Atık | 529.4 | 51.8 | 62.5 | 96.1 | 14.1 | 22.1 | 57.9 | 20 | 55 | 60 | 173.8 | 7.78 | 89.3 | 11.83 | 0.64 | 7.03 | 171.7 | 41.7 | 9.78 | 1.127 | 27.4 | 4.6 | 9.7 | 7.28 | 193.6 | 32.9 | 90.3 | Yok | 0 | 42.3 | 45 | 78.2 | 11.74 | 12 | -0.262 | P60 | 1.42 | 0.01 | 444 | 3205 | 1.28 | 41 | 3164 | 82.6 | 767.3 | 240.7 | 419 | 4167 | -24.07
2024-03-01 | Sabah (06:00-14:00) | MDF-18mm | OP-029 | Kavak Yongası | 576 | 54.6 | 75.7 | 95.1 | 12.7 | 22.7 | 63.2 | 14.1 | 59.4 | 62.7 | 174.8 | 7.41 | 85.8 | 12.38 | 0.69 | 7.09 | 176.5 | 32.9 | 7.86 | 1.805 | 27.1 | 4.2 | 13.9 | 8 | 183.8 | 36.1 | 90.8 | Yok | 0 | 31.8 | 36.1 | 75 | 18.29 | 18 | 0.287 | P80 | 2.03 | -0.34 | 462.1 | 3147 | 1.35 | 42 | 3105 | 83.4 | 723.2 | 196.9 | 451.3 | 4167 | -25.49
2024-03-01 | Öğle (14:00-22:00) | MDF-16mm | OP-026 | Kavak Yongası | 577.2 | 52 | 84 | 93.3 | 14.1 | 19.1 | 65.4 | 15.5 | 61.8 | 60 | 172.8 | 7.54 | 85.1 | 11.45 | 0.73 | 7.45 | 161.3 | 37.2 | 10.36 | 1.673 | 27.8 | 3.88 | 13.4 | 7.65 | 200.3 | 31 | 92.7 | Yok | 0 | 34.5 | 50.1 | 75.1 | 16.37 | 16 | 0.368 | P80 | 2.18 | 0.03 | 435.8 | 3169 | 0.3 | 9 | 3160 | 92.2 | 768.9 | 209.9 | 373.1 | 4167 | -24.17
2024-03-01 | Gece (22:00-06:00) | MDF-18mm | OP-023 | Karışık Atık | 604.4 | 49.1 | 68 | 94.7 | 12.3 | 21.3 | 59.3 | 19.4 | 65.9 | 60 | 169.1 | 8.27 | 85.5 | 10.21 | 1.02 | 6.58 | 152.6 | 48.6 | 10.05 | 1.753 | 28.1 | 4.41 | 11.5 | 7.91 | 195.1 | 29 | 87.6 | Pres Arızası | 5.2 | 40.4 | 33.3 | 72.5 | 18.03 | 18 | 0.032 | P100 | 2.01 | -0.06 | 444.7 | 2955 | 0.55 | 16 | 2939 | 88.7 | 749.6 | 170.4 | 469.7 | 4167 | -29.47
2024-03-02 | Sabah (06:00-14:00) | MDF-25mm | OP-026 | Çam Yongası | 561.5 | 51.1 | 75.4 | 95.6 | 12.5 | 24 | 56.5 | 19.4 | 56.6 | 60.3 | 177.3 | 8.15 | 86.6 | 12.1 | 0.61 | 7.62 | 171.7 | 37.2 | 9.56 | 2.514 | 26.8 | 4.56 | 11.1 | 10.11 | 198.2 | 33.9 | 98.6 | Yok | 0 | 39.8 | 47.5 | 58.8 | 24.89 | 25 | -0.111 | P80 | 2.07 | -0.81 | 448.4 | 2519 | 1.13 | 28 | 2491 | 92.8 | 734.8 | 183.7 | 453.9 | 4167 | -40.22
2024-03-02 | Öğle (14:00-22:00) | MDF-8mm | OP-027 | Kavak Yongası | 514 | 48.7 | 69.6 | 92.4 | 15.4 | 21.5 | 55.8 | 22.7 | 63.3 | 60.9 | 178.6 | 7.03 | 89.9 | 11.06 | 0.87 | 7.3 | 160.8 | 44.5 | 9.73 | 0.776 | 30 | 4.48 | 12.6 | 6.36 | 200.6 | 33 | 89.4 | Pres Arızası | 0.4 | 43.3 | 42.6 | 90.8 | 7.91 | 8 | -0.085 | P60 | 1.99 | -0.11 | 452.5 | 3664 | 0.89 | 32 | 3632 | 79.7 | 757.6 | 183.6 | 410.3 | 4167 | -12.84
2024-03-02 | Gece (22:00-06:00) | MDF-25mm | OP-010 | Ladin Yongası | 532.1 | 53.7 | 60 | 94 | 14.2 | 18.2 | 60.6 | 21.2 | 67.5 | 65.3 | 176.2 | 8.08 | 90.2 | 9.76 | 0.93 | 7.05 | 159.2 | 43 | 9.42 | 2.572 | 27.7 | 3.95 | 17.1 | 8.8 | 195.3 | 33.6 | 88.9 | Yok | 0 | 44.6 | 37.3 | 62.4 | 25.15 | 25 | 0.15 | P120 | 2 | 0.28 | 438.9 | 2554 | 1.34 | 34 | 2520 | 80.5 | 710.1 | 191.7 | 383.3 | 4167 | -39.52
2024-03-03 | Sabah (06:00-14:00) | MDF-12mm | OP-008 | Ladin Yongası | 491.6 | 46.7 | 73.1 | 96.6 | 14.9 | 22.4 | 59.9 | 17.7 | 65.5 | 60 | 174.3 | 7.69 | 87.8 | 12.05 | 0.78 | 7.6 | 162.3 | 32 | 8.99 | 1.206 | 27.7 | 4.37 | 10.9 | 6.91 | 189 | 31 | 96.8 | Yok | 0 | 40.3 | 40.6 | 89.3 | 12.2 | 12 | 0.196 | P100 | 1.89 | 0.07 | 450.6 | 3636 | 0.82 | 29 | 3607 | 73.6 | 730.8 | 180.7 | 393.8 | 4167 | -13.44
2024-03-03 | Öğle (14:00-22:00) | MDF-18mm | OP-007 | Ladin Yongası | 523.3 | 51.3 | 75.2 | 95.2 | 11.7 | 20 | 54.6 | 25.3 | 63.3 | 60.5 | 174.5 | 7.87 | 92.3 | 10.61 | 0.82 | 7.2 | 160.5 | 53.4 | 8.92 | 1.753 | 28.1 | 4.15 | 11.4 | 8.71 | 188.2 | 32.1 | 93.9 | Yok | 0 | 40.3 | 46.3 | 66.4 | 18.09 | 18 | 0.091 | P100 | 1.67 | 0.73 | 453.7 | 2817 | 1 | 28 | 2789 | 83.6 | 751 | 189.8 | 390.6 | 4167 | -33.07
2024-03-03 | Gece (22:00-06:00) | MDF-12mm | OP-015 | Çam Yongası | 531.7 | 49.3 | 74.3 | 94.1 | 15.6 | 27.9 | 60.9 | 11.2 | 60.5 | 60 | 178 | 8.11 | 94.5 | 10.81 | 0.74 | 7.06 | 173.2 | 40.1 | 8.86 | 1.241 | 31.2 | 4.39 | 10.7 | 6.84 | 195.5 | 32.6 | 93.4 | Yok | 0 | 37.1 | 37.8 | 81.2 | 12.03 | 12 | 0.033 | P80 | 1.78 | 0.76 | 458.1 | 3603 | 0.9 | 32 | 3571 | 81.3 | 745.5 | 178.7 | 431.4 | 4167 | -14.3
2024-03-04 | Sabah (06:00-14:00) | MDF-25mm | OP-015 | Karışık Atık | 574.5 | 56.8 | 74.8 | 97.3 | 16.8 | 19.9 | 66.8 | 13.3 | 63 | 65.4 | 178.6 | 8.63 | 86.8 | 10.8 | 0.96 | 6.8 | 170.4 | 45.3 | 9.79 | 2.505 | 29.8 | 4.13 | 10.4 | 9.24 | 186.4 | 31.1 | 85.3 | Elektrik Kesintisi | 41.7 | 37.9 | 53.7 | 54.2 | 24.95 | 25 | -0.049 | P60 | 1.26 | -0.38 | 398.4 | 2207 | 0.1 | 2 | 2205 | 84.6 | 711.5 | 186.1 | 363.1 | 4167 | -47.08
2024-03-04 | Öğle (14:00-22:00) | MDF-12mm | OP-017 | Karışık Atık | 552.1 | 59.6 | 78.4 | 89 | 12.4 | 15.6 | 52.8 | 31.6 | 57.1 | 70.8 | 170.7 | 8.1 | 86.8 | 11.01 | 0.8 | 7.08 | 160.3 | 43.3 | 10.1 | 1.19 | 29.6 | 3.91 | 9.3 | 7.33 | 193.6 | 34.3 | 95.1 | Yok | 0 | 39.3 | 50.8 | 85 | 12 | 12 | 0.004 | P100 | 1.42 | 0 | 439.3 | 3420 | 0.38 | 12 | 3408 | 91.3 | 716.1 | 170.7 | 403.8 | 4167 | -18.21
2024-03-04 | Gece (22:00-06:00) | MDF-16mm | OP-015 | Karışık Atık | 620 | 49.5 | 68.6 | 89.9 | 15.3 | 21.8 | 62.5 | 15.7 | 63.1 | 61.1 | 169.2 | 8.26 | 84.4 | 11.82 | 0.79 | 6.75 | 155.9 | 37.5 | 9.5 | 1.593 | 28.1 | 4.15 | 14.2 | 7.57 | 196.5 | 30.9 | 91 | Yok | 0 | 30.4 | 38.6 | 76.5 | 15.53 | 16 | -0.469 | P80 | 1.91 | -0.02 | 448.7 | 3236 | 1.73 | 55 | 3181 | 82 | 728.8 | 204.1 | 352.6 | 4167 | -23.66
2024-03-05 | Sabah (06:00-14:00) | MDF-12mm | OP-017 | Kavak Yongası | 481.7 | 55.2 | 84.5 | 93.1 | 15.3 | 24.4 | 59.3 | 16.3 | 56.4 | 67.1 | 174.1 | 8.04 | 81 | 11.32 | 0.88 | 7.39 | 158.3 | 35 | 9.23 | 1.185 | 24.6 | 3.99 | 13.2 | 7.23 | 204.4 | 27.8 | 91.6 | Konveyör Durması | 28.1 | 38 | 34.2 | 78.5 | 11.54 | 12 | -0.457 | P80 | 1.33 | 0.49 | 424.7 | 3228 | 0.7 | 22 | 3206 | 85 | 721.9 | 156.5 | 464.3 | 4167 | -23.06
2024-03-05 | Öğle (14:00-22:00) | MDF-18mm | OP-024 | Çam Yongası | 540.6 | 55.2 | 74.8 | 90.5 | 21 | 27.2 | 60.9 | 11.9 | 59.7 | 64.9 | 169.8 | 8.31 | 88.3 | 10.57 | 0.92 | 7.07 | 175.1 | 33.7 | 8.13 | 1.869 | 28 | 4.48 | 12.2 | 8.1 | 187 | 31.9 | 94.2 | Yok | 0 | 42.7 | 46.7 | 75.8 | 17.9 | 18 | -0.103 | P100 | 1.71 | -0.1 | 444.9 | 3104 | 1.64 | 50 | 3054 | 86.6 | 724 | 186.2 | 421.3 | 4167 | -26.71
2024-03-05 | Gece (22:00-06:00) | MDF-16mm | OP-014 | Çam Yongası | 620 | 46.2 | 81.8 | 94.2 | 15.8 | 27 | 53.3 | 19.6 | 65.6 | 60 | 169.8 | 7.83 | 88.2 | 11.03 | 0.71 | 7.02 | 148.1 | 46.9 | 9.35 | 1.552 | 24.5 | 4.28 | 15.4 | 7.52 | 191 | 30.1 | 91.6 | Yok | 0 | 34.1 | 37.5 | 81.2 | 16.21 | 16 | 0.213 | P80 | 1.47 | -0.08 | 446.3 | 3262 | 0.2 | 6 | 3256 | 93.7 | 728.1 | 172.4 | 443.2 | 4167 | -21.86
2024-03-06 | Sabah (06:00-14:00) | MDF-16mm | OP-016 | Kavak Yongası | 484.2 | 45.5 | 72.8 | 93.7 | 14.9 | 24.1 | 71.6 | 4.3 | 63.4 | 60 | 167.6 | 7.04 | 92.9 | 10.76 | 0.91 | 7.27 | 162.4 | 43.3 | 8.79 | 1.682 | 27.6 | 4.17 | 8 | 7.82 | 200 | 29.9 | 93.9 | Yok | 0 | 35.5 | 38 | 77.7 | 15.75 | 16 | -0.251 | P80 | 2.54 | 0.31 | 445.3 | 3208 | 0.45 | 14 | 3194 | 93.2 | 732.1 | 209.7 | 448.2 | 4167 | -23.35
2024-03-06 | Öğle (14:00-22:00) | MDF-25mm | OP-008 | Çam Yongası | 480 | 55 | 70.1 | 95 | 13.3 | 20 | 62.4 | 17.6 | 63.8 | 61.1 | 170.5 | 8 | 87.7 | 11.69 | 0.82 | 7.26 | 179 | 39.8 | 9.77 | 2.518 | 24.8 | 3.95 | 10.8 | 9.92 | 202.4 | 32.7 | 89.2 | Yok | 0 | 44.7 | 49.5 | 56.8 | 24.99 | 25 | -0.007 | P80 | 1.27 | 0.96 | 459.4 | 2479 | 0.94 | 23 | 2456 | 79.1 | 735.3 | 173.1 | 354.8 | 4167 | -41.06
2024-03-06 | Gece (22:00-06:00) | MDF-25mm | OP-014 | Ladin Yongası | 583.8 | 51.4 | 73.1 | 94.1 | 14.8 | 21.4 | 62.6 | 16.1 | 62.5 | 62.1 | 176.1 | 7.96 | 82.1 | 10.12 | 0.77 | 7.56 | 164.9 | 43.3 | 9.94 | 2.69 | 26.9 | 4.13 | 12.1 | 9.25 | 197.3 | 31 | 85.3 | Yok | 0 | 41.7 | 45.9 | 64.3 | 25.24 | 25 | 0.239 | P60 | 1.38 | -0.05 | 454.5 | 2515 | 1.05 | 26 | 2489 | 77.6 | 735.3 | 199.4 | 440.6 | 4167 | -40.27
2024-03-07 | Sabah (06:00-14:00) | MDF-16mm | OP-028 | Çam Yongası | 496.2 | 56.3 | 65 | 93.4 | 16 | 22.5 | 60.8 | 16.8 | 60.7 | 69 | 172 | 8.1 | 85.1 | 11.25 | 0.91 | 6.9 | 164.9 | 38.6 | 10.22 | 1.66 | 24.7 | 3.96 | 13.7 | 8.02 | 197.6 | 32.4 | 91.5 | Yok | 0 | 38 | 30 | 73.7 | 15.58 | 16 | -0.419 | P80 | 1.71 | 0.78 | 446 | 3053 | 0.94 | 28 | 3025 | 83.7 | 699.6 | 162.3 | 443.8 | 4167 | -27.41
2024-03-07 | Öğle (14:00-22:00) | MDF-12mm | OP-015 | Çam Yongası | 534.2 | 51.6 | 80.7 | 89.4 | 18.3 | 18.5 | 68.2 | 13.3 | 68.4 | 60 | 175.3 | 7.39 | 83.8 | 10.71 | 0.83 | 7.48 | 160.2 | 37.7 | 9.47 | 1.199 | 29.7 | 3.93 | 8.4 | 7.05 | 190.4 | 31.8 | 94.9 | Yok | 0 | 40.9 | 41.1 | 93.3 | 11.96 | 12 | -0.043 | P80 | 1.73 | -0.52 | 457.4 | 3694 | 0.88 | 32 | 3662 | 80.2 | 756.6 | 224.8 | 392.5 | 4167 | -12.12
2024-03-07 | Gece (22:00-06:00) | MDF-12mm | OP-028 | Çam Yongası | 563.3 | 49.7 | 78.2 | 93.5 | 15.8 | 23.3 | 57.4 | 19.2 | 56.4 | 60.8 | 171.4 | 7.95 | 90.5 | 10.83 | 0.82 | 7.72 | 165.3 | 43.8 | 9.14 | 1.188 | 28.7 | 4.07 | 11.9 | 7.32 | 192.1 | 32.8 | 94.3 | Yok | 0 | 40.9 | 38.9 | 85.9 | 11.67 | 12 | -0.327 | P80 | 1.52 | 0.47 | 462 | 3571 | 0.42 | 14 | 3557 | 92.8 | 739.7 | 152.1 | 389.3 | 4167 | -14.64
2024-03-08 | Sabah (06:00-14:00) | MDF-25mm | OP-013 | Kavak Yongası | 586.5 | 44.9 | 83.5 | 99 | 14.1 | 27.7 | 56.9 | 15.4 | 57.9 | 60 | 176.2 | 7.46 | 84 | 11.67 | 0.89 | 7.2 | 173.3 | 46.8 | 9.79 | 2.453 | 30.1 | 4.04 | 11.7 | 9.53 | 189 | 28.5 | 92.4 | Yok | 0 | 44 | 39.8 | 60.9 | 24.64 | 25 | -0.361 | P100 | 2.31 | 0.46 | 448.3 | 2608 | 0.61 | 15 | 2593 | 86.8 | 753 | 200.1 | 452.9 | 4167 | -37.77
2024-03-08 | Öğle (14:00-22:00) | MDF-18mm | OP-013 | Kavak Yongası | 556.7 | 55.7 | 84.8 | 93.5 | 12.9 | 22.3 | 66.6 | 11.1 | 58.8 | 64.7 | 172.2 | 8.02 | 77.1 | 12.24 | 0.79 | 7.06 | 165.9 | 49.1 | 8.56 | 1.806 | 28.8 | 3.96 | 11.9 | 8.7 | 184.4 | 31.2 | 95.7 | Soğutucu Kapasitesi | 26 | 35.8 | 30.3 | 67.1 | 17.81 | 18 | -0.189 | P80 | 1.65 | 0.21 | 419.6 | 2769 | 1.03 | 28 | 2741 | 77.6 | 737.6 | 206.7 | 389.4 | 4167 | -34.22
2024-03-08 | Gece (22:00-06:00) | MDF-8mm | OP-008 | Kavak Yongası | 585.6 | 49.2 | 73.3 | 96.9 | 11.7 | 27.8 | 58.5 | 13.6 | 61.7 | 60 | 170.3 | 8.22 | 81.7 | 11.48 | 0.76 | 7.11 | 166.2 | 32.1 | 9.91 | 0.81 | 30.2 | 4.68 | 10.5 | 6 | 201.9 | 31.4 | 86.4 | Elektrik Kesintisi | 0.1 | 49.9 | 41.5 | 95 | 7.75 | 8 | -0.247 | P80 | 1.56 | 0.28 | 445.3 | 3847 | 0.69 | 26 | 3821 | 91.6 | 765.5 | 188.8 | 408.1 | 4167 | -8.3
2024-03-09 | Sabah (06:00-14:00) | MDF-16mm | OP-008 | Kavak Yongası | 591.6 | 53.8 | 74.4 | 94.3 | 13.8 | 21.8 | 62.6 | 15.6 | 62.3 | 63.4 | 170.1 | 8.22 | 80.6 | 10.56 | 0.77 | 6.85 | 168.9 | 47 | 9.98 | 1.57 | 25.7 | 4.07 | 10.6 | 8.01 | 186.6 | 28.5 | 82.8 | Soğutucu Kapasitesi | 46.1 | 35.9 | 46.2 | 57.5 | 16.39 | 16 | 0.387 | P80 | 2.29 | -0.34 | 398.1 | 2370 | 0.17 | 4 | 2366 | 87.7 | 716.9 | 194.7 | 460.3 | 4167 | -43.22
2024-03-09 | Öğle (14:00-22:00) | MDF-16mm | OP-015 | Ladin Yongası | 563.2 | 47.8 | 81.9 | 96.6 | 19.9 | 22.8 | 53.8 | 23.4 | 61 | 60 | 172.6 | 7.99 | 88.8 | 11.82 | 1 | 7.24 | 169.1 | 43 | 9.42 | 1.594 | 27.9 | 4.47 | 16.7 | 7.36 | 194.4 | 29.6 | 95 | Yok | 0 | 40.6 | 44.9 | 79.9 | 15.96 | 16 | -0.036 | P100 | 2.32 | 0.27 | 444.8 | 3307 | 0.88 | 29 | 3278 | 88.2 | 775.4 | 169.3 | 416.1 | 4167 | -21.33
2024-03-09 | Gece (22:00-06:00) | MDF-12mm | OP-024 | Çam Yongası | 528 | 55.1 | 81.5 | 96.2 | 15.2 | 22.8 | 53.9 | 23.3 | 55.5 | 62.2 | 169.2 | 7.26 | 85.5 | 10.83 | 0.68 | 7.39 | 163.1 | 39.5 | 9.27 | 1.146 | 28.6 | 4.17 | 11.9 | 7.13 | 204.9 | 32.6 | 88.9 | Kurutucu Tıkanması | 1.1 | 30.4 | 42.6 | 76 | 11.36 | 12 | -0.635 | P100 | 1.87 | -0.14 | 458.4 | 3292 | 1.24 | 40 | 3252 | 89.8 | 734.6 | 215.9 | 426.5 | 4167 | -21.96
2024-03-10 | Sabah (06:00-14:00) | MDF-12mm | OP-012 | Kavak Yongası | 482.6 | 54.2 | 81.2 | 94.7 | 15.9 | 26 | 54.8 | 19.1 | 62.5 | 63.5 | 164.6 | 7.91 | 93.3 | 12.3 | 0.79 | 7.06 | 173.1 | 42.9 | 9.13 | 1.228 | 27.2 | 4.67 | 10.4 | 7.46 | 203.6 | 29.2 | 87.6 | Pres Arızası | 23.1 | 44.6 | 41.1 | 66.3 | 12.24 | 12 | 0.239 | P80 | 2 | 0.74 | 417.8 | 2826 | 0.6 | 16 | 2810 | 80.7 | 747.5 | 196.4 | 407.2 | 4167 | -32.57
2024-03-10 | Öğle (14:00-22:00) | MDF-16mm | OP-008 | Çam Yongası | 620 | 54.5 | 79.5 | 95 | 13.6 | 17.4 | 56.4 | 26.1 | 58.6 | 65.2 | 175.5 | 7.87 | 87 | 10.95 | 0.66 | 7.33 | 166.4 | 39 | 10.2 | 1.541 | 26.8 | 3.86 | 16.1 | 8.22 | 186.5 | 30.3 | 90.9 | Yok | 0 | 42.1 | 36.1 | 65.9 | 16.29 | 16 | 0.289 | P80 | 1.86 | -0.63 | 457.8 | 2916 | 0.9 | 26 | 2890 | 86.6 | 757.5 | 194.2 | 401.3 | 4167 | -30.65
2024-03-10 | Gece (22:00-06:00) | MDF-18mm | OP-028 | Çam Yongası | 540.2 | 54.9 | 70.9 | 93.7 | 10.9 | 26.5 | 51.7 | 21.7 | 63.1 | 65.3 | 172.2 | 7.83 | 81.9 | 10.94 | 0.77 | 7.24 | 161 | 45.3 | 10.22 | 1.759 | 24.7 | 3.6 | 11.7 | 7.64 | 196.2 | 32.3 | 94.7 | Yok | 0 | 45.6 | 40.6 | 75.9 | 18.06 | 18 | 0.062 | P100 | 1.81 | -0.55 | 455.2 | 3250 | 1.22 | 39 | 3211 | 84.1 | 695.8 | 179.6 | 436.2 | 4167 | -22.94
2024-03-11 | Sabah (06:00-14:00) | MDF-18mm | OP-021 | Çam Yongası | 533.3 | 47.5 | 80.6 | 94.3 | 14.9 | 18.1 | 52.8 | 29.1 | 63.2 | 60 | 172.2 | 7.91 | 77.3 | 12.01 | 0.76 | 7.17 | 166.5 | 48.5 | 8.37 | 1.758 | 25.3 | 4.33 | 14.2 | 7.72 | 195.5 | 34.1 | 95.6 | Yok | 0 | 42.2 | 40.1 | 77.2 | 17.98 | 18 | -0.02 | P80 | 1.93 | -0.33 | 440.6 | 3274 | 0.91 | 29 | 3245 | 90.2 | 727.3 | 187.3 | 373.2 | 4167 | -22.13
2024-03-11 | Öğle (14:00-22:00) | MDF-12mm | OP-001 | Çam Yongası | 573 | 58.7 | 78.1 | 91.8 | 14.8 | 18.6 | 60.6 | 20.8 | 57.9 | 68.7 | 168 | 7.85 | 85.2 | 11.34 | 0.5 | 7.44 | 169 | 48.8 | 7.85 | 1.176 | 28.3 | 4.37 | 9.1 | 7.32 | 191.6 | 28.3 | 83.5 | Soğutucu Kapasitesi | 32.6 | 32.7 | 45.2 | 68.5 | 11.94 | 12 | -0.063 | P80 | 1.45 | -0.14 | 413.3 | 2829 | 1.18 | 33 | 2796 | 81.8 | 751.5 | 182.5 | 429 | 4167 | -32.9
2024-03-11 | Gece (22:00-06:00) | MDF-8mm | OP-007 | Çam Yongası | 538.1 | 51.6 | 78.6 | 94.6 | 14.2 | 21.7 | 56.6 | 21.7 | 62.4 | 60 | 169.6 | 7.63 | 89 | 10.07 | 0.69 | 7.14 | 158.4 | 39 | 9.31 | 0.816 | 27.4 | 4.49 | 10.1 | 6 | 187 | 29.8 | 90.7 | Yok | 0 | 45 | 34.2 | 100 | 7.79 | 8 | -0.211 | P60 | 1.53 | 0.37 | 450.4 | 4085 | 1.2 | 49 | 4036 | 84 | 738.3 | 192.8 | 433.4 | 4167 | -3.14
2024-03-12 | Sabah (06:00-14:00) | MDF-25mm | OP-004 | Kavak Yongası | 594.4 | 42 | 76.2 | 93.6 | 13 | 16.9 | 55.1 | 28 | 61.4 | 60 | 172.8 | 8.44 | 81.8 | 11.9 | 0.93 | 7.23 | 158.8 | 40.7 | 8.27 | 2.492 | 28.3 | 4.21 | 14.7 | 9.54 | 183.6 | 39.1 | 94.1 | Yok | 0 | 41.6 | 32.9 | 63 | 24.63 | 25 | -0.371 | P80 | 1.72 | -0.02 | 447.6 | 2649 | 0.71 | 18 | 2631 | 85.8 | 733.3 | 186.2 | 426 | 4167 | -36.86
2024-03-12 | Öğle (14:00-22:00) | MDF-18mm | OP-021 | Çam Yongası | 546.8 | 51.3 | 62.6 | 91.8 | 15.4 | 16.4 | 60.4 | 23.3 | 57.5 | 60 | 172.8 | 7.99 | 91 | 10.15 | 0.92 | 7.1 | 167.6 | 40.3 | 8.2 | 1.812 | 28.3 | 4.19 | 12.7 | 8.56 | 193.8 | 30.1 | 92.7 | Yok | 0 | 41.3 | 45.6 | 72.1 | 17.61 | 18 | -0.387 | P120 | 2.08 | 0.45 | 456.1 | 2964 | 0.65 | 19 | 2945 | 79.9 | 739.7 | 194.7 | 416.3 | 4167 | -29.33
2024-03-12 | Gece (22:00-06:00) | MDF-16mm | OP-023 | Çam Yongası | 503.9 | 53.4 | 80.9 | 95.1 | 10.9 | 20.6 | 54.1 | 25.2 | 61.1 | 62.8 | 176.3 | 7.92 | 94.1 | 10.64 | 0.7 | 7.1 | 171.1 | 44.2 | 10.02 | 1.62 | 31.7 | 4.36 | 14.1 | 7.47 | 195.1 | 33.8 | 92.2 | Yok | 0 | 40.7 | 40.9 | 72.6 | 15.73 | 16 | -0.266 | P80 | 2 | 0.01 | 445.8 | 3301 | 1.04 | 34 | 3267 | 84.8 | 754.3 | 170.3 | 440 | 4167 | -21.6
2024-03-13 | Sabah (06:00-14:00) | MDF-18mm | OP-027 | Kavak Yongası | 593.1 | 49.3 | 65.8 | 90 | 14.8 | 18.3 | 53 | 28.7 | 65.1 | 60 | 172.4 | 7.77 | 87.5 | 12.31 | 0.76 | 7.17 | 165.8 | 45.1 | 9.07 | 1.695 | 27.1 | 4.2 | 14.6 | 7.93 | 185.2 | 32.1 | 93.7 | Yok | 0 | 42.2 | 42.2 | 74.5 | 17.5 | 18 | -0.502 | P100 | 1.56 | 0.36 | 441 | 3126 | 0.99 | 30 | 3096 | 80.6 | 747 | 182.1 | 406.5 | 4167 | -25.7
2024-03-13 | Öğle (14:00-22:00) | MDF-8mm | OP-021 | Karışık Atık | 513 | 57 | 70.7 | 91.9 | 14.1 | 21.7 | 56.4 | 21.8 | 61.4 | 67.9 | 171.3 | 7.77 | 78.5 | 11.51 | 0.59 | 7.14 | 170.8 | 41.3 | 9.25 | 0.812 | 27.3 | 4.42 | 14.9 | 6.1 | 192.9 | 36.7 | 97.5 | Yok | 0 | 38 | 40.6 | 100 | 7.57 | 8 | -0.426 | P60 | 1.65 | 0.45 | 453.8 | 4352 | 0.5 | 21 | 4331 | 87.4 | 753.4 | 187.3 | 447 | 4167 | 3.94
2024-03-13 | Gece (22:00-06:00) | MDF-18mm | OP-011 | Karışık Atık | 528.8 | 51.7 | 73.7 | 94.5 | 15.2 | 23 | 60 | 17 | 58.4 | 60.4 | 172.8 | 7.41 | 83.6 | 11.03 | 0.86 | 6.97 | 171.8 | 39 | 9.29 | 1.774 | 27.8 | 3.93 | 10.5 | 8.03 | 199.2 | 31.2 | 89.6 | Yok | 0 | 40.2 | 44.3 | 73.1 | 17.99 | 18 | -0.006 | P80 | 1.42 | 0.49 | 450.6 | 3017 | 1.35 | 40 | 2977 | 74.7 | 737.4 | 181.8 | 503.6 | 4167 | -28.56
2024-03-14 | Sabah (06:00-14:00) | MDF-18mm | OP-007 | Çam Yongası | 613.3 | 49.1 | 73.7 | 91.9 | 16.7 | 19.8 | 56.5 | 23.6 | 61.9 | 60.2 | 179 | 8.53 | 80.6 | 10.9 | 0.71 | 7.4 | 163 | 32.4 | 10.17 | 1.777 | 31 | 4.58 | 10 | 8.52 | 191.1 | 28.3 | 93.7 | Yok | 0 | 41.7 | 45.3 | 71.5 | 17.66 | 18 | -0.335 | P80 | 1.93 | 0.16 | 458.1 | 3023 | 0.81 | 24 | 2999 | 89.4 | 723.2 | 191.1 | 365.2 | 4167 | -28.03
2024-03-14 | Öğle (14:00-22:00) | MDF-18mm | OP-016 | Çam Yongası | 566.7 | 57 | 82.9 | 96.9 | 15.1 | 20.9 | 53.6 | 25.5 | 59.9 | 65.2 | 169.9 | 7.91 | 91.6 | 11.91 | 0.76 | 6.76 | 168.6 | 46.6 | 9.45 | 1.885 | 31.1 | 4.11 | 12.4 | 7.94 | 188.9 | 30.1 | 93 | Yok | 0 | 35.1 | 42.5 | 76.9 | 18.26 | 18 | 0.264 | P120 | 2.11 | -0.32 | 442.7 | 3111 | 1.5 | 46 | 3065 | 72.4 | 726.3 | 196.2 | 461.2 | 4167 | -26.45
2024-03-14 | Gece (22:00-06:00) | MDF-16mm | OP-012 | Çam Yongası | 517.9 | 52.9 | 79.9 | 96.8 | 14.4 | 20.3 | 61.5 | 18.2 | 63.5 | 62 | 177.6 | 7.72 | 87.2 | 11.22 | 0.82 | 6.94 | 163.4 | 42.7 | 9.66 | 1.611 | 26.9 | 4.49 | 12.8 | 8.05 | 195.5 | 29.9 | 91.6 | Yok | 0 | 38.4 | 43.5 | 75.8 | 16.35 | 16 | 0.353 | P120 | 1.3 | -0.4 | 444 | 3031 | 1.25 | 37 | 2994 | 87.3 | 787.7 | 166.3 | 418.9 | 4167 | -28.15
2024-03-15 | Sabah (06:00-14:00) | MDF-18mm | OP-024 | Çam Yongası | 600.7 | 47.9 | 74.4 | 93.9 | 16.1 | 25.5 | 64.7 | 9.8 | 59.8 | 60 | 171 | 7.16 | 99 | 10.5 | 0.91 | 7.58 | 157.7 | 42.3 | 9.4 | 1.794 | 27.4 | 4.14 | 14.2 | 8.1 | 198.6 | 32.7 | 93.7 | Yok | 0 | 43.2 | 37.5 | 73.2 | 18.29 | 18 | 0.289 | P80 | 1.89 | -0.19 | 454.7 | 3156 | 0.1 | 3 | 3153 | 83.4 | 747 | 204.2 | 479.1 | 4167 | -24.33
2024-03-15 | Öğle (14:00-22:00) | MDF-12mm | OP-029 | Kavak Yongası | 554 | 43.8 | 66.8 | 94.2 | 18.1 | 23.9 | 59.3 | 16.8 | 61.3 | 60 | 169.6 | 7.49 | 83.5 | 12.27 | 0.77 | 7 | 161.4 | 46.6 | 9.25 | 1.181 | 27.1 | 4.16 | 11.9 | 7.18 | 200.3 | 32.4 | 85.8 | Yok | 0 | 36 | 52.5 | 77.4 | 11.72 | 12 | -0.282 | P100 | 2.12 | -0.16 | 439.3 | 3150 | 0.1 | 3 | 3147 | 78.6 | 754.1 | 204.1 | 353.3 | 4167 | -24.48
2024-03-15 | Gece (22:00-06:00) | MDF-16mm | OP-002 | Kavak Yongası | 611.8 | 48.8 | 70.6 | 93.2 | 16.5 | 21.5 | 59.7 | 18.9 | 60.1 | 60 | 175.1 | 7.51 | 90.9 | 11.24 | 0.79 | 7.52 | 171 | 40.3 | 8.86 | 1.623 | 26.7 | 4.26 | 11.3 | 7.68 | 194 | 30.6 | 87.7 | Yok | 0 | 41.6 | 49.9 | 70 | 15.87 | 16 | -0.127 | P80 | 2.16 | -0.3 | 450.8 | 3089 | 1.22 | 37 | 3052 | 86.5 | 700.7 | 189.7 | 426.6 | 4167 | -26.76
2024-03-16 | Sabah (06:00-14:00) | MDF-16mm | OP-003 | Çam Yongası | 600.2 | 49.5 | 91.9 | 97 | 16.4 | 20.9 | 57 | 22.2 | 63.1 | 62.8 | 173.2 | 8 | 74.3 | 11.41 | 0.66 | 7.31 | 162.1 | 40.6 | 8.53 | 1.68 | 32 | 4.47 | 9 | 7.73 | 200 | 31.9 | 91.3 | Yok | 0 | 39.5 | 42.2 | 73.8 | 16.54 | 16 | 0.536 | P80 | 1.97 | -0.22 | 434.5 | 2956 | 0.16 | 4 | 2952 | 84 | 758.3 | 209.1 | 395.1 | 4167 | -29.16
2024-03-16 | Öğle (14:00-22:00) | MDF-12mm | OP-001 | Kavak Yongası | 598.2 | 50.1 | 71.4 | 94.7 | 16.1 | 19 | 64.9 | 16.1 | 60.1 | 61 | 173.8 | 8.04 | 83.9 | 9.82 | 0.83 | 7.03 | 171.3 | 39.2 | 9.95 | 1.195 | 29.3 | 4.42 | 10.7 | 6.61 | 197.2 | 32.1 | 91.9 | Yok | 0 | 49.1 | 38.3 | 83.5 | 11.76 | 12 | -0.237 | P60 | 1.7 | -0.32 | 447.3 | 3582 | 1.03 | 36 | 3546 | 92.7 | 751.8 | 186.9 | 385.5 | 4167 | -14.9
2024-03-16 | Gece (22:00-06:00) | MDF-25mm | OP-005 | Kavak Yongası | 571.6 | 54.9 | 81.8 | 92.6 | 18.5 | 20.2 | 60.5 | 19.3 | 62.7 | 60.7 | 174.2 | 7.98 | 78.2 | 12.42 | 0.87 | 7.01 | 152.6 | 49.1 | 8.78 | 2.477 | 27.6 | 4.02 | 14.2 | 9.36 | 193.2 | 29.4 | 93.7 | Yok | 0 | 44.7 | 42.9 | 66.8 | 25.11 | 25 | 0.11 | P80 | 2.13 | 0.19 | 449.5 | 2592 | 0.56 | 14 | 2578 | 82 | 738.2 | 206.7 | 374 | 4167 | -38.13
2024-03-17 | Sabah (06:00-14:00) | MDF-8mm | OP-018 | Karışık Atık | 548.8 | 52.7 | 82.1 | 91.5 | 13.6 | 22.6 | 67.6 | 9.8 | 59.4 | 66.3 | 180 | 7.76 | 85.5 | 10.65 | 0.95 | 7.18 | 148.2 | 41.1 | 9.16 | 0.78 | 29.5 | 3.76 | 11.7 | 6.18 | 193.2 | 33.4 | 96.8 | Yok | 0 | 40.8 | 49.6 | 97.5 | 8.33 | 8 | 0.326 | P80 | 2.2 | 0.98 | 444.6 | 4011 | 1.38 | 55 | 3956 | 82.5 | 744.7 | 180.1 | 405.8 | 4167 | -5.06
2024-03-17 | Öğle (14:00-22:00) | MDF-18mm | OP-030 | Karışık Atık | 543.2 | 55.6 | 90.3 | 94.7 | 14.4 | 23.3 | 62.7 | 14 | 62.5 | 66.6 | 174.8 | 7.45 | 89.3 | 10.13 | 0.69 | 6.74 | 163.2 | 46.6 | 9.61 | 1.815 | 27.9 | 4.77 | 13.1 | 8.07 | 191.1 | 30 | 91.7 | Yok | 0 | 36.8 | 33 | 73.2 | 18.03 | 18 | 0.026 | P100 | 1.6 | -0.89 | 464.6 | 3041 | 0.79 | 24 | 3017 | 84.4 | 762.3 | 183.4 | 399.4 | 4167 | -27.6
2024-03-17 | Gece (22:00-06:00) | MDF-8mm | OP-024 | Kavak Yongası | 557 | 56 | 85.5 | 95.1 | 13.1 | 21 | 62.7 | 16.2 | 59.1 | 67.3 | 171.8 | 7.86 | 82.8 | 11.46 | 0.79 | 7.26 | 169.7 | 42.3 | 7.61 | 0.798 | 30.9 | 4.17 | 15 | 6.27 | 185.6 | 31.1 | 89.7 | Yok | 0 | 41.3 | 40.1 | 94.3 | 7.89 | 8 | -0.11 | P120 | 1.44 | 0.1 | 456.6 | 3763 | 0.96 | 36 | 3727 | 87.5 | 730.9 | 189 | 432.4 | 4167 | -10.56
2024-03-18 | Sabah (06:00-14:00) | MDF-18mm | OP-017 | Çam Yongası | 480 | 50.8 | 87.7 | 94.8 | 15.3 | 24.5 | 59.5 | 16 | 60.6 | 62.1 | 167.6 | 7.93 | 79.3 | 11.36 | 0.55 | 7.43 | 162.9 | 43.8 | 9.96 | 1.82 | 28.3 | 4.19 | 9.7 | 8.11 | 206.8 | 31.2 | 99.5 | Yok | 0 | 43.3 | 35.4 | 81.3 | 18.24 | 18 | 0.244 | P80 | 1.79 | 0.24 | 458.1 | 3372 | 0.4 | 13 | 3359 | 81.1 | 756.6 | 175.8 | 446.4 | 4167 | -19.39
2024-03-18 | Öğle (14:00-22:00) | MDF-18mm | OP-002 | Kavak Yongası | 557.7 | 53 | 65.8 | 91.7 | 10.3 | 21.5 | 63.8 | 14.7 | 66.2 | 63.2 | 164 | 8.14 | 88.1 | 10.87 | 0.86 | 7.55 | 162.2 | 49.2 | 8.07 | 1.858 | 30.3 | 3.97 | 9.1 | 8.02 | 197.4 | 31.3 | 85.8 | Yok | 0 | 37.4 | 41.5 | 70.9 | 17.95 | 18 | -0.054 | P80 | 1.76 | -0.01 | 441.7 | 2835 | 0.63 | 17 | 2818 | 84.7 | 746.7 | 235.1 | 429.8 | 4167 | -32.37
2024-03-18 | Gece (22:00-06:00) | MDF-16mm | OP-020 | Karışık Atık | 600.7 | 49.5 | 66.2 | 97.1 | 15.5 | 23.2 | 59.8 | 17 | 58.4 | 61.4 | 170.4 | 8.13 | 94.3 | 11.27 | 0.83 | 7.19 | 180.2 | 35.2 | 8.43 | 1.682 | 28.1 | 4.13 | 9.6 | 7.71 | 198.3 | 29.8 | 89.1 | Konveyör Durması | 6.8 | 45 | 46.6 | 74.4 | 15.95 | 16 | -0.054 | P60 | 1.99 | -0.04 | 452.2 | 3135 | 0.52 | 16 | 3119 | 80.8 | 745.6 | 169.8 | 458.4 | 4167 | -25.15
2024-03-19 | Sabah (06:00-14:00) | MDF-18mm | OP-024 | Kavak Yongası | 610.5 | 55.1 | 55 | 95.9 | 12.2 | 26.2 | 59.6 | 14.2 | 65 | 63.4 | 166.7 | 7.09 | 92.5 | 11.73 | 0.77 | 7.36 | 169.8 | 52 | 7.92 | 1.797 | 25.5 | 4.2 | 10.4 | 8.1 | 189.8 | 32.3 | 96.3 | Soğutucu Kapasitesi | 1.6 | 45.7 | 47.2 | 82 | 18.1 | 18 | 0.103 | P80 | 1.06 | -0.09 | 451.4 | 3220 | 0.89 | 28 | 3192 | 79.5 | 695.3 | 184.3 | 473.6 | 4167 | -23.4
2024-03-19 | Öğle (14:00-22:00) | MDF-8mm | OP-024 | Kavak Yongası | 541.7 | 51.2 | 60.7 | 89.3 | 13.8 | 21.4 | 63.2 | 15.4 | 64.6 | 60.9 | 168.4 | 7.42 | 88.3 | 11.76 | 0.94 | 7.43 | 159.9 | 37 | 8.68 | 0.769 | 28.3 | 4.44 | 11.9 | 6.95 | 205.7 | 32.6 | 86.6 | Kurutucu Tıkanması | 23 | 37.7 | 49.4 | 77.3 | 8.19 | 8 | 0.188 | P120 | 1.5 | -0.7 | 416.8 | 3116 | 0.62 | 19 | 3097 | 82.3 | 753.1 | 189.4 | 378.2 | 4167 | -25.68
2024-03-19 | Gece (22:00-06:00) | MDF-16mm | OP-001 | Çam Yongası | 530.7 | 45.4 | 75.3 | 97.1 | 13.6 | 21.5 | 62.1 | 16.4 | 64.3 | 60 | 171.8 | 7.31 | 89.5 | 10.13 | 0.9 | 7.1 | 175.1 | 46.6 | 8.81 | 1.572 | 27.7 | 3.88 | 11.4 | 7.72 | 201.2 | 31.2 | 87.4 | Yok | 0 | 36.2 | 45.7 | 72.5 | 16.07 | 16 | 0.067 | P100 | 1.7 | -0.2 | 444.5 | 3019 | 0.68 | 20 | 2999 | 79.9 | 764.7 | 168.5 | 430.1 | 4167 | -28.03
2024-03-20 | Sabah (06:00-14:00) | MDF-16mm | OP-023 | Kavak Yongası | 528.1 | 54 | 70.7 | 90 | 14 | 21.1 | 56.7 | 22.2 | 63.9 | 67.7 | 172.5 | 7.71 | 85.7 | 11.3 | 0.83 | 7.37 | 167.1 | 48.2 | 8.49 | 1.567 | 30.2 | 3.76 | 10.9 | 7.65 | 185.6 | 31.6 | 93.8 | Yok | 0 | 43.5 | 50.9 | 75.9 | 15.99 | 16 | -0.013 | P100 | 1.7 | -0.09 | 448.1 | 3297 | 0.52 | 17 | 3280 | 88.5 | 732.7 | 183.6 | 412.8 | 4167 | -21.29
2024-03-20 | Öğle (14:00-22:00) | MDF-12mm | OP-026 | Kavak Yongası | 538.1 | 54.5 | 83.6 | 96.4 | 17.5 | 15.2 | 58.9 | 25.9 | 59.2 | 66.4 | 162.9 | 8.39 | 82.7 | 10.32 | 0.83 | 7.57 | 174.4 | 44.1 | 8.45 | 1.18 | 29.3 | 3.95 | 9.5 | 7.34 | 194.7 | 31.6 | 90.6 | Yok | 0 | 40.9 | 51.7 | 77 | 12.63 | 12 | 0.63 | P80 | 1.55 | 0.38 | 435.9 | 3228 | 0.2 | 6 | 3222 | 78.1 | 729.6 | 157.3 | 478.7 | 4167 | -22.68
2024-03-20 | Gece (22:00-06:00) | MDF-16mm | OP-006 | Karışık Atık | 540.1 | 49.9 | 80.3 | 93.6 | 11 | 17.2 | 60.9 | 21.9 | 57.1 | 60.4 | 172.5 | 7.73 | 86.6 | 11.61 | 0.82 | 6.86 | 167.6 | 36.8 | 8.59 | 1.587 | 25.9 | 4.06 | 9.6 | 6.99 | 201.1 | 29.4 | 86.1 | Yok | 0 | 42.8 | 39.8 | 77 | 16.56 | 16 | 0.564 | P60 | 1.28 | -0.16 | 453.2 | 3349 | 0.81 | 27 | 3322 | 80.2 | 728.6 | 159.7 | 422.7 | 4167 | -20.28
2024-03-21 | Sabah (06:00-14:00) | MDF-16mm | OP-019 | Çam Yongası | 595.8 | 54 | 84.7 | 91 | 14.7 | 22.8 | 57.6 | 19.6 | 55 | 64.7 | 178.1 | 7.85 | 81.8 | 10.79 | 0.92 | 7.49 | 162.6 | 46.4 | 10.3 | 1.549 | 29.1 | 4.8 | 13.3 | 7.64 | 196.4 | 34.7 | 89.6 | Yok | 0 | 40.9 | 52.6 | 75.5 | 15.93 | 16 | -0.066 | P80 | 2.24 | 0.75 | 458.7 | 3228 | 1.02 | 32 | 3196 | 87.3 | 743.3 | 202.4 | 334.5 | 4167 | -23.3
2024-03-21 | Öğle (14:00-22:00) | MDF-16mm | OP-023 | Kavak Yongası | 548.2 | 52.6 | 78.2 | 96.7 | 16.9 | 21.5 | 59.1 | 19.4 | 57.7 | 65.4 | 174.8 | 7.06 | 88.2 | 11.46 | 0.78 | 7.08 | 175.9 | 34.5 | 9.13 | 1.565 | 28.6 | 4.37 | 13.3 | 8.12 | 193.5 | 31.6 | 94.5 | Yok | 0 | 41.6 | 35.8 | 71.9 | 15.54 | 16 | -0.463 | P60 | 1.91 | -0.24 | 436.1 | 3045 | 1.28 | 38 | 3007 | 100 | 750.3 | 184.3 | 388.1 | 4167 | -27.84
2024-03-21 | Gece (22:00-06:00) | MDF-25mm | OP-022 | Çam Yongası | 565 | 55.1 | 86.3 | 94 | 11.8 | 21 | 58.6 | 20.3 | 59.6 | 66.2 | 168.4 | 7.81 | 85.9 | 11.69 | 0.76 | 7.19 | 165.3 | 46.5 | 9.45 | 2.488 | 29.5 | 4.32 | 11.1 | 9.17 | 194.1 | 33 | 84.3 | Pres Arızası | 21 | 47.9 | 46.7 | 55.9 | 25.14 | 25 | 0.143 | P120 | 2.1 | 0.16 | 432.1 | 2383 | 0.1 | 2 | 2381 | 93.4 | 741.5 | 191.4 | 438.9 | 4167 | -42.86
2024-03-22 | Sabah (06:00-14:00) | MDF-16mm | OP-015 | Çam Yongası | 620 | 54.1 | 72.4 | 94.7 | 13.6 | 21.5 | 51.2 | 27.3 | 58.9 | 61.5 | 175.5 | 7.47 | 93.9 | 10.55 | 0.99 | 7.83 | 164.5 | 43.1 | 9.33 | 1.582 | 28.8 | 3.92 | 8.2 | 8.1 | 192.9 | 30 | 89.2 | Yok | 0 | 32.9 | 50.4 | 71.5 | 15.93 | 16 | -0.068 | P100 | 1.75 | 0.05 | 455 | 3006 | 0.85 | 25 | 2981 | 71.5 | 745.5 | 153.8 | 410 | 4167 | -28.46
2024-03-22 | Öğle (14:00-22:00) | MDF-12mm | OP-002 | Karışık Atık | 525.8 | 56 | 78.6 | 93.9 | 15.1 | 21.8 | 52.9 | 25.3 | 59 | 67.6 | 167 | 7.64 | 81.7 | 10.83 | 0.75 | 6.6 | 159.8 | 37.2 | 9.47 | 1.176 | 29.8 | 4.62 | 13.6 | 7.14 | 195.8 | 29 | 92.4 | Soğutucu Kapasitesi | 10.3 | 42 | 32 | 77.2 | 12.03 | 12 | 0.031 | P60 | 1.52 | 0.05 | 419.1 | 3254 | 1.5 | 48 | 3206 | 88.1 | 755.2 | 165.7 | 434.8 | 4167 | -23.06
2024-03-22 | Gece (22:00-06:00) | MDF-12mm | OP-009 | Çam Yongası | 495.1 | 56 | 84.4 | 96.2 | 13.9 | 21.3 | 51.7 | 27 | 55.7 | 65.4 | 172.3 | 7.87 | 91.1 | 13.65 | 0.95 | 6.87 | 160.3 | 33.2 | 10.44 | 1.121 | 29.6 | 3.8 | 9.9 | 7.29 | 190.5 | 33.3 | 90.2 | Yok | 0 | 45.7 | 52.2 | 80.5 | 12.12 | 12 | 0.119 | P100 | 1.6 | 0.37 | 438.9 | 3258 | 1.42 | 46 | 3212 | 74.3 | 753.5 | 186.1 | 401.8 | 4167 | -22.92
2024-03-23 | Sabah (06:00-14:00) | MDF-18mm | OP-018 | Çam Yongası | 499.1 | 52.1 | 64 | 93.1 | 16.2 | 20.1 | 57.2 | 22.7 | 67.1 | 65.5 | 163.4 | 7.85 | 99 | 11.58 | 0.89 | 7.2 | 173.5 | 44 | 9.11 | 1.799 | 26.1 | 4.35 | 11.9 | 8.02 | 201.6 | 29.5 | 90.4 | Yok | 0 | 39.4 | 46.6 | 71.4 | 17.64 | 18 | -0.361 | P100 | 1.7 | -0.22 | 465.2 | 3020 | 0.77 | 23 | 2997 | 82.5 | 752.2 | 188.6 | 447.1 | 4167 | -28.08
2024-03-23 | Öğle (14:00-22:00) | MDF-18mm | OP-008 | Kavak Yongası | 501 | 52.2 | 80.8 | 90.7 | 12.9 | 28 | 54.2 | 17.8 | 60.9 | 60.4 | 164 | 7.83 | 86.9 | 11.34 | 0.67 | 7.09 | 160.3 | 37.7 | 9.59 | 1.74 | 28.4 | 3.8 | 11.9 | 8.19 | 196.6 | 32.2 | 87.3 | Soğutucu Kapasitesi | 9.8 | 35 | 34.5 | 67.3 | 17.94 | 18 | -0.065 | P100 | 2.28 | 0.17 | 437.8 | 2688 | 1.06 | 28 | 2660 | 84.6 | 751.6 | 204.6 | 426.4 | 4167 | -36.17
2024-03-23 | Gece (22:00-06:00) | MDF-16mm | OP-026 | Ladin Yongası | 524.9 | 48.6 | 85.4 | 94.1 | 13.2 | 22.6 | 52.1 | 25.3 | 63.1 | 60 | 174.6 | 8.66 | 77.3 | 11.3 | 0.85 | 6.86 | 157.3 | 42 | 9.04 | 1.532 | 28.3 | 4.49 | 9.7 | 7.96 | 185.6 | 36.2 | 89.7 | Yok | 0 | 35.9 | 36 | 71.1 | 15.51 | 16 | -0.492 | P100 | 2.26 | -0.21 | 455.2 | 2955 | 0.63 | 18 | 2937 | 90.9 | 699.4 | 163.2 | 458.4 | 4167 | -29.52
2024-03-24 | Sabah (06:00-14:00) | MDF-16mm | OP-012 | Karışık Atık | 495.6 | 44.8 | 78.8 | 92.9 | 12.7 | 20.1 | 65.8 | 14 | 58.7 | 60 | 173.7 | 8.34 | 86.4 | 9.95 | 0.83 | 7.43 | 174.8 | 50.9 | 9.98 | 1.609 | 30.3 | 4.25 | 13.4 | 7.69 | 197.8 | 31.1 | 94.6 | Yok | 0 | 37.6 | 43.2 | 74 | 15.98 | 16 | -0.024 | P100 | 1.91 | 0.28 | 466.5 | 3306 | 1.31 | 43 | 3263 | 88.8 | 709.4 | 154.1 | 444.6 | 4167 | -21.69
2024-03-24 | Öğle (14:00-22:00) | MDF-8mm | OP-014 | Çam Yongası | 552.2 | 47.6 | 97.4 | 93 | 10.6 | 19.5 | 52.9 | 27.6 | 64.5 | 60 | 173.6 | 7.65 | 85.6 | 10.9 | 0.72 | 7.18 | 169.5 | 39.7 | 9.56 | 0.809 | 26.8 | 4.54 | 10.5 | 6.72 | 190.7 | 31.4 | 93 | Yok | 0 | 41.8 | 41.5 | 91.9 | 7.83 | 8 | -0.168 | P100 | 1.2 | -0.42 | 464.8 | 3705 | 0.93 | 34 | 3671 | 86.3 | 720.3 | 198.3 | 411 | 4167 | -11.9
2024-03-24 | Gece (22:00-06:00) | MDF-12mm | OP-009 | Kavak Yongası | 588.2 | 54.2 | 84.1 | 98.8 | 14.8 | 22.5 | 56.6 | 20.9 | 66.6 | 69.2 | 174.9 | 7.16 | 82.6 | 12.13 | 0.77 | 6.77 | 164.1 | 40.7 | 7.63 | 1.27 | 28.2 | 3.47 | 12.5 | 6.93 | 187.1 | 32.6 | 90.4 | Yok | 0 | 39.1 | 40.4 | 77.4 | 11.8 | 12 | -0.201 | P80 | 1.78 | 0.26 | 441.6 | 3318 | 1.31 | 43 | 3275 | 89 | 773.8 | 176.8 | 384.1 | 4167 | -21.41
2024-03-25 | Sabah (06:00-14:00) | MDF-12mm | OP-028 | Çam Yongası | 585 | 52.4 | 81 | 92.8 | 17.2 | 21.6 | 68.4 | 10.1 | 57.2 | 66.7 | 171.5 | 7.89 | 84 | 9.94 | 0.91 | 7.25 | 160.8 | 46 | 8.6 | 1.203 | 27.6 | 4.43 | 8.8 | 7.03 | 185.2 | 31.5 | 94.9 | Yok | 0 | 38.8 | 32.5 | 86.2 | 12.08 | 12 | 0.082 | P100 | 2.21 | 0.86 | 446.5 | 3616 | 1.01 | 36 | 3580 | 72.2 | 726 | 196 | 405.2 | 4167 | -14.09
2024-03-25 | Öğle (14:00-22:00) | MDF-16mm | OP-013 | Karışık Atık | 605.6 | 52.1 | 67.8 | 93.6 | 13.9 | 25.5 | 66.5 | 8 | 57.7 | 60 | 171 | 7.19 | 87.2 | 11.8 | 0.73 | 7.52 | 169 | 41.9 | 8.56 | 1.622 | 27.4 | 4.09 | 10.5 | 8.11 | 190.4 | 30.5 | 85.6 | Yok | 0 | 33.7 | 43.7 | 68.7 | 15.87 | 16 | -0.135 | P80 | 1.68 | 0 | 458.9 | 2906 | 0.66 | 19 | 2887 | 79.5 | 713.1 | 198.1 | 473.7 | 4167 | -30.72
2024-03-25 | Gece (22:00-06:00) | MDF-16mm | OP-012 | Kavak Yongası | 480 | 57.2 | 76.1 | 93 | 14.4 | 25 | 58.9 | 16.1 | 63.9 | 69.6 | 169.9 | 7.85 | 85.9 | 12.01 | 0.81 | 7.47 | 178.6 | 45.2 | 8.58 | 1.565 | 26.6 | 4.29 | 11 | 6.62 | 187.9 | 31.1 | 89.7 | Yok | 0 | 40.2 | 42.1 | 93 | 15.6 | 16 | -0.401 | P80 | 2.31 | 0.17 | 467 | 3797 | 0.19 | 7 | 3790 | 80.2 | 730 | 194.1 | 423.3 | 4167 | -9.05
2024-03-26 | Sabah (06:00-14:00) | MDF-16mm | OP-008 | Çam Yongası | 482 | 54.3 | 72.5 | 93.7 | 15.3 | 15.8 | 61.8 | 22.4 | 61.6 | 66 | 173.6 | 7.73 | 88 | 11.36 | 0.74 | 7.35 | 167.3 | 42.2 | 9.66 | 1.568 | 26.8 | 4.2 | 10.7 | 8.04 | 190.7 | 32.5 | 90.5 | Yok | 0 | 44 | 46.4 | 66.2 | 15.98 | 16 | -0.02 | P60 | 1.33 | 0.15 | 455.9 | 3079 | 0.35 | 10 | 3069 | 84.1 | 730.7 | 190.1 | 400.7 | 4167 | -26.35
2024-03-26 | Öğle (14:00-22:00) | MDF-16mm | OP-001 | Çam Yongası | 521.5 | 50.9 | 83.2 | 94.1 | 12.4 | 17.8 | 56.3 | 25.9 | 64.5 | 62.9 | 165.6 | 7.95 | 85 | 10.94 | 0.78 | 6.89 | 168.3 | 37.3 | 9.25 | 1.67 | 28.9 | 4.25 | 9.3 | 8.23 | 201.7 | 31.7 | 96.4 | Soğutucu Kapasitesi | 7.1 | 37 | 47.5 | 76.6 | 15.99 | 16 | -0.005 | P100 | 1.37 | -0.33 | 436.6 | 3068 | 0.79 | 24 | 3044 | 92.5 | 756.3 | 143 | 409.8 | 4167 | -26.95
2024-03-26 | Gece (22:00-06:00) | MDF-12mm | OP-022 | Karışık Atık | 569.6 | 51.4 | 80.2 | 96.8 | 15.7 | 19.1 | 54.4 | 26.5 | 64.2 | 60 | 172.8 | 7.66 | 81.6 | 11.87 | 0.93 | 7.39 | 165.7 | 44.4 | 9.08 | 1.219 | 27.3 | 4.28 | 9 | 6.79 | 190.9 | 31.3 | 90.7 | Yok | 0 | 36.6 | 37.6 | 94.2 | 11.96 | 12 | -0.041 | P60 | 1.64 | -0.28 | 459.7 | 3684 | 0.77 | 28 | 3656 | 88.3 | 704.1 | 194.9 | 392 | 4167 | -12.26
2024-03-27 | Sabah (06:00-14:00) | MDF-16mm | OP-016 | Karışık Atık | 547.5 | 63.1 | 81.4 | 92.5 | 18.7 | 19.6 | 60.9 | 19.5 | 61.9 | 74.8 | 172.9 | 7.7 | 85.1 | 10.15 | 0.76 | 7.05 | 165.6 | 32.9 | 9.92 | 1.602 | 28.6 | 4.25 | 11 | 8.1 | 195 | 27.8 | 84.3 | Pres Arızası | 42.2 | 42.8 | 55.5 | 62.1 | 16.53 | 16 | 0.53 | P80 | 1.53 | -0.39 | 410 | 2560 | 0.38 | 9 | 2551 | 84.1 | 792.6 | 186.7 | 444.3 | 4167 | -38.78
2024-03-27 | Öğle (14:00-22:00) | MDF-18mm | OP-013 | Kavak Yongası | 590.6 | 56.4 | 81 | 93 | 16.6 | 22.3 | 61 | 16.7 | 64.4 | 69.8 | 170.6 | 7.58 | 89.2 | 12.15 | 0.57 | 7.29 | 161.8 | 44.7 | 9.67 | 1.811 | 31.3 | 4.15 | 13.2 | 8.36 | 194.4 | 33.6 | 90.5 | Tutkal Sistemi | 0.9 | 34.8 | 43.2 | 71.2 | 18.29 | 18 | 0.295 | P80 | 1.82 | 0.08 | 452.5 | 2939 | 1.02 | 29 | 2910 | 79.2 | 729.9 | 212.1 | 402.9 | 4167 | -30.17
2024-03-27 | Gece (22:00-06:00) | MDF-16mm | OP-008 | Kavak Yongası | 536.4 | 51.5 | 77.7 | 94.8 | 14.3 | 20.5 | 59 | 20.5 | 63.1 | 60 | 168.7 | 8.28 | 87.5 | 9.38 | 0.66 | 7.84 | 170.2 | 36.1 | 9.78 | 1.655 | 30.4 | 3.96 | 13.4 | 7.95 | 204.4 | 29 | 83.7 | Pres Arızası | 25.8 | 47.5 | 44.5 | 67.1 | 16.12 | 16 | 0.119 | P60 | 2.06 | 0.74 | 431 | 2723 | 0.68 | 18 | 2705 | 83.5 | 735 | 183.9 | 369.7 | 4167 | -35.09
2024-03-28 | Sabah (06:00-14:00) | MDF-16mm | OP-018 | Karışık Atık | 560.2 | 51.3 | 92.4 | 96.9 | 11.7 | 23.2 | 58 | 18.8 | 64.5 | 60 | 168.6 | 7.53 | 84.1 | 11.85 | 0.84 | 6.78 | 175.5 | 35.7 | 8.99 | 1.558 | 28.1 | 4.21 | 12.9 | 7.4 | 190.4 | 33.9 | 90 | Yok | 0 | 37.4 | 43 | 77.4 | 15.74 | 16 | -0.265 | P60 | 2.27 | -0.42 | 449.4 | 3279 | 0.24 | 7 | 3272 | 89.9 | 739.3 | 206.7 | 407.7 | 4167 | -21.48
2024-03-28 | Öğle (14:00-22:00) | MDF-12mm | OP-011 | Karışık Atık | 602.8 | 59.9 | 59.1 | 93.4 | 16.2 | 21.3 | 52.8 | 25.9 | 62.5 | 67.4 | 174.7 | 7.63 | 84.1 | 12.04 | 0.95 | 6.79 | 181.4 | 37.4 | 8.55 | 1.23 | 29.1 | 4.69 | 8.2 | 7.35 | 194.7 | 29.8 | 86.5 | Yok | 0 | 44.4 | 39.8 | 77.1 | 11.76 | 12 | -0.241 | P100 | 1.47 | 0.2 | 461.1 | 3256 | 0.75 | 24 | 3232 | 74.4 | 717 | 181.7 | 414.6 | 4167 | -22.44
2024-03-28 | Gece (22:00-06:00) | MDF-16mm | OP-011 | Ladin Yongası | 552.4 | 52.2 | 73.6 | 96.9 | 12.4 | 26.1 | 53.4 | 20.4 | 64.8 | 63.8 | 173.3 | 7.48 | 79.4 | 9.64 | 0.7 | 7.53 | 161.8 | 41.2 | 9.49 | 1.687 | 30.7 | 3.91 | 8.1 | 8.3 | 208.6 | 32.4 | 87.6 | Yok | 0 | 41.6 | 36.9 | 68.4 | 16.25 | 16 | 0.25 | P80 | 2 | 0.2 | 453.5 | 2872 | 0.9 | 25 | 2847 | 89.9 | 731 | 188.2 | 301.9 | 4167 | -31.68
2024-03-29 | Sabah (06:00-14:00) | MDF-25mm | OP-023 | Çam Yongası | 528.1 | 48.5 | 72.1 | 94.4 | 14.5 | 22.2 | 53.4 | 24.4 | 61.9 | 60 | 178.5 | 7.69 | 83.7 | 11.77 | 0.8 | 6.87 | 179.6 | 40.3 | 9.25 | 2.447 | 25.3 | 4.38 | 9 | 9.68 | 196.4 | 29.8 | 91.3 | Yok | 0 | 36.5 | 37.5 | 65.5 | 24.81 | 25 | -0.192 | P60 | 1.46 | 0.03 | 460 | 2603 | 1.6 | 41 | 2562 | 91 | 744 | 205.3 | 460.4 | 4167 | -38.52
2024-03-29 | Öğle (14:00-22:00) | MDF-18mm | OP-009 | Kavak Yongası | 534.6 | 62.9 | 87 | 93.5 | 15 | 22.9 | 55.6 | 21.4 | 62.6 | 73.9 | 171.6 | 7.87 | 80.4 | 11.23 | 0.95 | 7.08 | 161.4 | 49.7 | 9.06 | 1.863 | 28.8 | 4.33 | 11.5 | 8.26 | 194.2 | 30.4 | 96.4 | Yok | 0 | 36.6 | 45.4 | 75.1 | 18.16 | 18 | 0.155 | P80 | 1.43 | -0.12 | 450.8 | 3157 | 0.35 | 11 | 3146 | 84.1 | 726 | 175.5 | 470.3 | 4167 | -24.5
2024-03-29 | Gece (22:00-06:00) | MDF-18mm | OP-012 | Çam Yongası | 545.9 | 52.9 | 66.3 | 94.5 | 18.4 | 22.2 | 57.9 | 19.9 | 64.6 | 63.5 | 167.4 | 7.62 | 96.5 | 11.46 | 0.79 | 7.03 | 163.5 | 36.9 | 9.05 | 1.646 | 28.2 | 4.23 | 13.7 | 7.95 | 200.9 | 33.1 | 94.9 | Yok | 0 | 40.6 | 43.6 | 76.8 | 17.9 | 18 | -0.1 | P100 | 1.76 | 0.17 | 448.4 | 3212 | 0.83 | 26 | 3186 | 86.5 | 762.5 | 154.5 | 491.2 | 4167 | -23.54
2024-03-30 | Sabah (06:00-14:00) | MDF-16mm | OP-025 | Çam Yongası | 570.2 | 48.8 | 66.5 | 94.2 | 16 | 16.1 | 56.1 | 27.8 | 61 | 60 | 166.9 | 7.67 | 82.4 | 10.93 | 0.72 | 6.81 | 163.8 | 37.7 | 9.64 | 1.619 | 27.9 | 3.96 | 12.8 | 8.09 | 195.9 | 35.2 | 94.5 | Yok | 0 | 35.2 | 47.3 | 68.6 | 16.18 | 16 | 0.178 | P60 | 1.9 | 0.14 | 447.4 | 3010 | 1 | 30 | 2980 | 91.7 | 704.4 | 167.5 | 428 | 4167 | -28.49
2024-03-30 | Öğle (14:00-22:00) | MDF-16mm | OP-004 | Çam Yongası | 515.7 | 53 | 67.6 | 91.3 | 17 | 22.6 | 61.5 | 15.9 | 60 | 60.9 | 168 | 7.73 | 88.2 | 10.76 | 0.74 | 7.3 | 156.3 | 52.5 | 9.14 | 1.567 | 29.8 | 4.82 | 11.2 | 7.58 | 208.8 | 31.8 | 91.7 | Tutkal Sistemi | 0.2 | 39.9 | 35.2 | 76.8 | 15.5 | 16 | -0.504 | P80 | 1.67 | 0.05 | 467 | 3254 | 0.7 | 22 | 3232 | 77.9 | 709.6 | 155.9 | 427.2 | 4167 | -22.44
2024-03-30 | Gece (22:00-06:00) | MDF-12mm | OP-024 | Çam Yongası | 555.6 | 50.1 | 83.2 | 95.8 | 14.6 | 31.3 | 57.1 | 11.6 | 61.7 | 60 | 171.7 | 7.92 | 81.1 | 10.8 | 0.89 | 7.43 | 169.8 | 40.6 | 8.27 | 1.215 | 29.1 | 3.48 | 10.3 | 6.78 | 195.7 | 30.4 | 87.3 | Pres Arızası | 9.6 | 37.4 | 36.6 | 80.3 | 12.14 | 12 | 0.143 | P80 | 1.86 | -0.15 | 446.1 | 3309 | 1.35 | 44 | 3265 | 81.1 | 690.2 | 172.3 | 476.6 | 4167 | -21.65
2024-03-31 | Sabah (06:00-14:00) | MDF-16mm | OP-002 | Çam Yongası | 534 | 51.7 | 73.6 | 95.2 | 15.6 | 21 | 59.5 | 19.6 | 61.5 | 60 | 170.5 | 7.99 | 82.4 | 12.09 | 0.55 | 6.88 | 186 | 44.4 | 10.22 | 1.585 | 27.1 | 4.71 | 12.8 | 7.58 | 198.8 | 34.5 | 95.4 | Yok | 0 | 42.4 | 40.8 | 76.9 | 16.22 | 16 | 0.224 | P80 | 1.67 | 0.37 | 459.8 | 3333 | 1.6 | 53 | 3280 | 84.5 | 722.8 | 194.6 | 449.4 | 4167 | -21.29
2024-03-31 | Öğle (14:00-22:00) | MDF-16mm | OP-023 | Karışık Atık | 554.3 | 50.2 | 80.2 | 93.9 | 10 | 28.2 | 59.7 | 12 | 61.8 | 60 | 171.2 | 8.31 | 88.3 | 11.5 | 0.92 | 7.23 | 154.8 | 35.9 | 9.11 | 1.616 | 27.3 | 4.06 | 10.8 | 7.79 | 180.7 | 29.8 | 93.6 | Yok | 0 | 40.9 | 39.9 | 74.6 | 16.71 | 16 | 0.708 | P100 | 1.66 | -0.27 | 459.8 | 3182 | 0.7 | 22 | 3160 | 82.7 | 753.8 | 192.6 | 440.7 | 4167 | -24.17
2024-03-31 | Gece (22:00-06:00) | MDF-8mm | OP-012 | Kavak Yongası | 605 | 51 | 75.1 | 96.5 | 14.9 | 20.1 | 53.2 | 26.7 | 64.4 | 60 | 168.6 | 7.97 | 77.5 | 10.71 | 0.67 | 7.53 | 169.6 | 36.8 | 8.03 | 0.817 | 24.7 | 4.23 | 11.2 | 6.51 | 199.9 | 30.4 | 91.1 | Pres Arızası | 5.6 | 40.1 | 42.2 | 92.2 | 7.97 | 8 | -0.03 | P80 | 1.86 | -0.04 | 446.7 | 3601 | 0.67 | 24 | 3577 | 79.7 | 747.3 | 194.4 | 335.1 | 4167 | -14.16
2024-04-01 | Sabah (06:00-14:00) | MDF-8mm | OP-030 | Karışık Atık | 620 | 49.4 | 83.7 | 91.8 | 15.2 | 18.5 | 58.5 | 23 | 68.1 | 60 | 171.9 | 6.82 | 84.3 | 11.58 | 0.86 | 7 | 172.9 | 40.7 | 8.85 | 0.801 | 26.8 | 4.3 | 10.9 | 6.69 | 202.3 | 30.6 | 96.7 | Yok | 0 | 42.1 | 39.4 | 91.3 | 8.14 | 8 | 0.139 | P80 | 1.71 | -0.39 | 453.4 | 3932 | 1.03 | 40 | 3892 | 78.5 | 798.3 | 208.3 | 420.4 | 4167 | -6.6
2024-04-01 | Öğle (14:00-22:00) | MDF-16mm | OP-017 | Çam Yongası | 587.4 | 57 | 71.7 | 94.2 | 15.6 | 22.5 | 64 | 13.5 | 59.8 | 67.1 | 172.9 | 7.78 | 80.9 | 10.02 | 0.89 | 6.88 | 184.3 | 49.6 | 8.42 | 1.611 | 30 | 4.01 | 9.3 | 7.83 | 194 | 30.2 | 94.3 | Yok | 0 | 42.4 | 39.9 | 74 | 16.42 | 16 | 0.418 | P80 | 1.68 | 0.29 | 448.3 | 3239 | 0.74 | 23 | 3216 | 84.8 | 753.2 | 196.8 | 357.5 | 4167 | -22.82
2024-04-01 | Gece (22:00-06:00) | MDF-18mm | OP-016 | Karışık Atık | 547.5 | 51.8 | 73 | 93.6 | 16.2 | 23.1 | 57.9 | 19 | 66.5 | 60 | 174 | 8.09 | 92.7 | 11.15 | 0.65 | 7.83 | 170.9 | 46.2 | 8.58 | 1.804 | 27.8 | 4.43 | 14.7 | 7.39 | 188.6 | 33.3 | 87.2 | Yok | 0 | 46.2 | 38.9 | 77.5 | 17.81 | 18 | -0.188 | P80 | 1.95 | 0.39 | 454.7 | 3219 | 0.93 | 29 | 3190 | 62.6 | 752.6 | 158.8 | 354.6 | 4167 | -23.45
2024-04-02 | Sabah (06:00-14:00) | MDF-16mm | OP-017 | Karışık Atık | 480 | 52 | 62.9 | 94.9 | 15.9 | 23.6 | 60 | 16.4 | 61.7 | 60 | 176 | 7.78 | 89 | 11.05 | 0.68 | 7.46 | 178 | 38.5 | 9.56 | 1.601 | 28.9 | 4.69 | 12.7 | 8.12 | 187.4 | 33.5 | 95.5 | Yok | 0 | 35.8 | 38.6 | 74.2 | 16.04 | 16 | 0.037 | P100 | 1.51 | 0.54 | 447.4 | 3157 | 0.8 | 25 | 3132 | 90.8 | 710.7 | 195.6 | 457.2 | 4167 | -24.84
2024-04-02 | Öğle (14:00-22:00) | MDF-18mm | OP-015 | Çam Yongası | 537.4 | 48 | 76.6 | 96.2 | 16.8 | 22.3 | 56.9 | 20.8 | 59 | 60 | 166.8 | 7.66 | 78 | 10.15 | 0.85 | 7.61 | 161 | 44.7 | 8.48 | 1.932 | 29.9 | 4.14 | 10.5 | 8.06 | 193 | 35.9 | 82.9 | Soğutucu Kapasitesi | 28.2 | 39.9 | 41.4 | 62.1 | 17.97 | 18 | -0.029 | P60 | 2 | -0.36 | 420.7 | 2596 | 0.72 | 18 | 2578 | 93.8 | 727 | 185.1 | 416.3 | 4167 | -38.13
2024-04-02 | Gece (22:00-06:00) | MDF-12mm | OP-024 | Çam Yongası | 539.9 | 51.1 | 79.4 | 92.6 | 16.6 | 18.3 | 62.7 | 19 | 68.2 | 60.5 | 178.3 | 8.53 | 85.4 | 11.24 | 0.73 | 6.96 | 184.3 | 47.2 | 8.97 | 1.228 | 28.4 | 4.38 | 9.9 | 7.38 | 190.4 | 30.6 | 96.5 | Yok | 0 | 33.1 | 33.4 | 84.2 | 11.87 | 12 | -0.131 | P100 | 2.11 | -0.09 | 448.3 | 3517 | 0.46 | 16 | 3501 | 84.5 | 754.2 | 203.3 | 427.9 | 4167 | -15.98
2024-04-03 | Sabah (06:00-14:00) | MDF-18mm | OP-001 | Karışık Atık | 480 | 51 | 68.3 | 93.3 | 17.9 | 19.2 | 51 | 29.7 | 57.6 | 60.1 | 178.7 | 8.68 | 90.3 | 10.42 | 0.72 | 6.82 | 162.7 | 49.8 | 9.49 | 1.838 | 29.8 | 4.33 | 12.2 | 8.4 | 191.7 | 29.2 | 90.2 | Yok | 0 | 40.5 | 40.4 | 69 | 17.58 | 18 | -0.418 | P100 | 1.55 | 0.05 | 446 | 2874 | 0.58 | 16 | 2858 | 82.1 | 750.8 | 156.1 | 369.5 | 4167 | -31.41
2024-04-03 | Öğle (14:00-22:00) | MDF-25mm | OP-001 | Kavak Yongası | 549.2 | 55.3 | 79.3 | 95.5 | 15.5 | 19.2 | 63.8 | 17 | 62.3 | 63.4 | 167.5 | 7.43 | 80.8 | 11.74 | 0.97 | 6.93 | 172.3 | 47.7 | 8.98 | 2.522 | 30.2 | 3.87 | 11.1 | 9.57 | 207.4 | 31.2 | 98.9 | Yok | 0 | 37.4 | 42.3 | 66.4 | 25.13 | 25 | 0.134 | P60 | 2.13 | -0.06 | 456.1 | 2828 | 0.68 | 19 | 2809 | 80.8 | 707.4 | 191.1 | 441.9 | 4167 | -32.59
2024-04-03 | Gece (22:00-06:00) | MDF-12mm | OP-004 | Kavak Yongası | 582 | 50.7 | 75.6 | 94.1 | 16.5 | 21.6 | 56.6 | 21.8 | 61.5 | 60 | 170.6 | 8.61 | 82.4 | 10.98 | 0.83 | 6.89 | 155.6 | 38.6 | 8.71 | 1.276 | 31.1 | 3.7 | 8.1 | 6.96 | 206.5 | 33.3 | 90.5 | Pres Arızası | 11.3 | 46.9 | 33.6 | 82.9 | 11.86 | 12 | -0.141 | P100 | 1.97 | -0.2 | 437.3 | 3412 | 1.09 | 37 | 3375 | 86.5 | 743.3 | 174 | 402.6 | 4167 | -19.01
2024-04-04 | Sabah (06:00-14:00) | MDF-12mm | OP-026 | Çam Yongası | 551.7 | 47.2 | 69.9 | 94.9 | 15.3 | 24 | 54.3 | 21.7 | 62 | 60 | 177.6 | 7.29 | 82 | 12.56 | 0.69 | 7.42 | 159.6 | 41 | 10.12 | 1.24 | 30.8 | 3.98 | 8 | 7.16 | 186.4 | 28.1 | 89.9 | Yok | 0 | 36.5 | 48 | 79.6 | 11.73 | 12 | -0.267 | P100 | 2.09 | -0.13 | 440.9 | 3322 | 0.17 | 5 | 3317 | 77.5 | 739.9 | 186.9 | 439 | 4167 | -20.4
2024-04-04 | Öğle (14:00-22:00) | MDF-12mm | OP-020 | Kavak Yongası | 572.8 | 47.2 | 67.1 | 92.3 | 15.1 | 22.2 | 64.2 | 13.6 | 63.2 | 60 | 173.1 | 7.22 | 82.2 | 10.55 | 0.92 | 7.07 | 182.1 | 45.3 | 7.5 | 1.232 | 27.9 | 3.78 | 14.6 | 7.07 | 191.9 | 32.8 | 87 | Konveyör Durması | 43 | 40.2 | 38.5 | 74.4 | 12.03 | 12 | 0.031 | P60 | 1.64 | -0.58 | 406.1 | 2998 | 0.64 | 19 | 2979 | 78 | 751.3 | 163.7 | 417.5 | 4167 | -28.51
2024-04-04 | Gece (22:00-06:00) | MDF-18mm | OP-025 | Ladin Yongası | 586 | 51.2 | 82.3 | 92.8 | 18.3 | 21.6 | 59.8 | 18.6 | 60.7 | 60 | 165 | 8.11 | 89 | 11.27 | 0.86 | 7.15 | 156.6 | 42.9 | 10.4 | 1.799 | 26.2 | 4.06 | 12.3 | 7.77 | 192.6 | 34.7 | 91.9 | Yok | 0 | 35.8 | 43.9 | 75.1 | 17.88 | 18 | -0.12 | P80 | 1.34 | 0.56 | 455.6 | 3233 | 1.14 | 36 | 3197 | 69.5 | 745.4 | 178.2 | 402.6 | 4167 | -23.28
2024-04-05 | Sabah (06:00-14:00) | MDF-12mm | OP-008 | Ladin Yongası | 480 | 56.1 | 71.3 | 96.2 | 17.2 | 25.2 | 55.4 | 19.4 | 61.5 | 66.7 | 166.5 | 8.44 | 86.9 | 11.43 | 0.95 | 6.84 | 166.4 | 38.4 | 8.59 | 1.218 | 29.5 | 3.96 | 14.8 | 7.39 | 193.5 | 32.7 | 90.3 | Yok | 0 | 40 | 44.2 | 82.5 | 12.18 | 12 | 0.182 | P80 | 1.73 | -0.69 | 446.4 | 3273 | 0.89 | 29 | 3244 | 83 | 702.4 | 172.3 | 407.5 | 4167 | -22.15
2024-04-05 | Öğle (14:00-22:00) | MDF-16mm | OP-029 | Ladin Yongası | 599.6 | 48.7 | 92 | 94.5 | 13.8 | 23.2 | 54.6 | 22.2 | 62.1 | 60 | 174.2 | 7.3 | 99 | 12.15 | 0.88 | 7.75 | 172.2 | 37.3 | 9.49 | 1.568 | 27.8 | 3.85 | 10.6 | 8.08 | 197.6 | 34 | 94.7 | Yok | 0 | 42.8 | 36.9 | 77.1 | 16.05 | 16 | 0.054 | P100 | 2.06 | 0.07 | 451.1 | 3172 | 1.01 | 32 | 3140 | 90.1 | 737.7 | 178.8 | 433.4 | 4167 | -24.65
2024-04-05 | Gece (22:00-06:00) | MDF-12mm | OP-009 | Çam Yongası | 620 | 44.3 | 66.8 | 94.3 | 17.8 | 25 | 64 | 11 | 62.6 | 60 | 175.4 | 7.44 | 82.1 | 10.28 | 0.84 | 7.68 | 162.2 | 45.5 | 9.74 | 1.229 | 27.4 | 3.87 | 8 | 6.91 | 202.1 | 29.8 | 85.4 | Kurutucu Tıkanması | 22.2 | 37.4 | 42.9 | 74.2 | 12.18 | 12 | 0.176 | P100 | 1.82 | 0.12 | 422.1 | 3130 | 0.63 | 19 | 3111 | 95.1 | 741.3 | 162.9 | 385.1 | 4167 | -25.34
2024-04-06 | Sabah (06:00-14:00) | MDF-25mm | OP-030 | Çam Yongası | 620 | 52 | 76.8 | 91.6 | 15.5 | 21.3 | 59.4 | 19.3 | 60.3 | 60 | 172.9 | 7.99 | 84 | 12.26 | 0.87 | 7.43 | 164.4 | 43.4 | 9.57 | 2.516 | 28.6 | 4.62 | 12.4 | 9.36 | 186.9 | 32.2 | 90 | Yok | 0 | 39.5 | 52.3 | 61.1 | 24.81 | 25 | -0.193 | P60 | 1.64 | -0.4 | 462.7 | 2563 | 1.13 | 28 | 2535 | 84.8 | 785.8 | 191.5 | 465.1 | 4167 | -39.16
2024-04-06 | Öğle (14:00-22:00) | MDF-18mm | OP-014 | Çam Yongası | 515.5 | 50.5 | 85.1 | 92 | 17.8 | 22.5 | 59.9 | 17.5 | 63.4 | 60.8 | 170.4 | 6.87 | 84.1 | 10.49 | 0.83 | 7.36 | 158.1 | 41.6 | 9.01 | 1.77 | 32.6 | 3.97 | 14 | 7.97 | 188.5 | 32.2 | 93.2 | Yok | 0 | 36.5 | 42.2 | 71.8 | 18.06 | 18 | 0.063 | P60 | 1.94 | -0.11 | 435.3 | 2932 | 1.17 | 34 | 2898 | 77.8 | 799.2 | 200.4 | 361.1 | 4167 | -30.45
2024-04-06 | Gece (22:00-06:00) | MDF-18mm | OP-027 | Kavak Yongası | 516.4 | 47.4 | 86.8 | 94.2 | 15.5 | 19.6 | 61.2 | 19.2 | 60.9 | 60 | 177.8 | 7.65 | 77.7 | 10.99 | 0.74 | 7.38 | 164.6 | 32.3 | 8.52 | 1.813 | 29.8 | 4.47 | 15.9 | 7.63 | 191.1 | 31.9 | 90.7 | Yok | 0 | 46.7 | 35.7 | 67.3 | 18.07 | 18 | 0.067 | P60 | 1.81 | -0.03 | 451.7 | 3093 | 0.73 | 22 | 3071 | 81.8 | 714.4 | 181.3 | 440.8 | 4167 | -26.3
2024-04-07 | Sabah (06:00-14:00) | MDF-12mm | OP-012 | Çam Yongası | 480 | 52.9 | 74.4 | 96.6 | 15.8 | 19.5 | 55.3 | 25.2 | 64 | 64.5 | 174.2 | 8.56 | 95.2 | 11.55 | 0.89 | 7.1 | 168.6 | 32.6 | 7.96 | 1.138 | 28.8 | 4.33 | 11.5 | 7.77 | 200.9 | 28.8 | 89.8 | Yok | 0 | 38.5 | 41.6 | 73 | 12.04 | 12 | 0.036 | P100 | 1.72 | 0.65 | 469.4 | 3125 | 1.16 | 36 | 3089 | 82.6 | 715.2 | 169.9 | 403.1 | 4167 | -25.87
2024-04-07 | Öğle (14:00-22:00) | MDF-16mm | OP-024 | Çam Yongası | 571.2 | 50.3 | 78.8 | 93.4 | 10.5 | 24.2 | 51.6 | 24.2 | 60.7 | 62.8 | 172.2 | 8.23 | 88.7 | 10.39 | 0.78 | 7.39 | 178.6 | 36.5 | 7.73 | 1.624 | 29.4 | 4.08 | 9.7 | 7.9 | 194.9 | 32.6 | 91 | Yok | 0 | 43.7 | 52.8 | 71.1 | 16.22 | 16 | 0.217 | P100 | 2 | -0.66 | 456.4 | 3028 | 0.42 | 12 | 3016 | 86.4 | 733.1 | 185.5 | 487.5 | 4167 | -27.62
2024-04-07 | Gece (22:00-06:00) | MDF-18mm | OP-024 | Çam Yongası | 548.9 | 44.3 | 62.3 | 94.2 | 13.9 | 19.6 | 58.4 | 22 | 59.9 | 60 | 169.5 | 8.4 | 86.8 | 10.68 | 0.67 | 7.05 | 171.1 | 45.4 | 8.98 | 1.837 | 23.5 | 4.23 | 13.7 | 7.59 | 190 | 28.3 | 91 | Yok | 0 | 38.6 | 52.3 | 75.6 | 18.31 | 18 | 0.306 | P60 | 2.19 | -0.07 | 448.2 | 3095 | 0.42 | 12 | 3083 | 77.6 | 709.5 | 200.6 | 408.8 | 4167 | -26.01
2024-04-08 | Sabah (06:00-14:00) | MDF-16mm | OP-021 | Kavak Yongası | 521 | 54.5 | 77.5 | 98 | 13.7 | 21.1 | 64.6 | 14.4 | 62.2 | 64.1 | 171 | 8.07 | 85.9 | 10.93 | 0.8 | 7.41 | 167.3 | 37.7 | 8.69 | 1.671 | 26.1 | 4.56 | 10.8 | 8.23 | 198.2 | 31.3 | 94.4 | Yok | 0 | 35.9 | 45.5 | 76.7 | 16.07 | 16 | 0.075 | P100 | 2.02 | -0.5 | 451.2 | 3105 | 1.26 | 39 | 3066 | 87.7 | 753.9 | 168.9 | 446.5 | 4167 | -26.42
2024-04-08 | Öğle (14:00-22:00) | MDF-12mm | OP-024 | Çam Yongası | 480 | 58.1 | 81.1 | 97 | 12.9 | 23 | 58.6 | 18.4 | 63.1 | 71.3 | 171.1 | 7.64 | 89.7 | 9.78 | 0.82 | 7.11 | 161.5 | 32.8 | 9.25 | 1.189 | 29.8 | 4.24 | 13.4 | 7.2 | 196.1 | 33.9 | 89.2 | Yok | 0 | 40.4 | 39.3 | 84.6 | 12.19 | 12 | 0.186 | P60 | 1.42 | -0.09 | 461.5 | 3430 | 0.42 | 14 | 3416 | 89.5 | 735.3 | 190.1 | 447.1 | 4167 | -18.02
2024-04-08 | Gece (22:00-06:00) | MDF-18mm | OP-007 | Ladin Yongası | 527.6 | 53.9 | 73.5 | 91.7 | 10.9 | 20.2 | 58 | 21.8 | 61.6 | 65.7 | 173.4 | 7.66 | 82.9 | 9.78 | 0.93 | 6.76 | 166.6 | 43.3 | 8.21 | 1.755 | 26.1 | 3.81 | 8 | 7.79 | 194.5 | 31.8 | 95.6 | Yok | 0 | 46.9 | 41.5 | 76.4 | 18.4 | 18 | 0.4 | P60 | 1.11 | 0.23 | 439.1 | 3233 | 1.36 | 43 | 3190 | 75.6 | 711 | 184.4 | 425.4 | 4167 | -23.45
2024-04-09 | Sabah (06:00-14:00) | MDF-16mm | OP-010 | Çam Yongası | 524 | 55 | 80.4 | 90.9 | 13.8 | 25.8 | 59.2 | 15.1 | 63 | 65.4 | 171 | 7.78 | 85 | 11.88 | 0.79 | 7.13 | 161.7 | 41.6 | 8.44 | 1.579 | 29.1 | 4.1 | 8.7 | 7.73 | 188.6 | 32.5 | 88.7 | Yok | 0 | 39.6 | 52.1 | 73.2 | 15.81 | 16 | -0.194 | P80 | 1.9 | -0.16 | 447.8 | 3083 | 0.76 | 23 | 3060 | 94.8 | 722.5 | 186.1 | 469.7 | 4167 | -26.57
2024-04-09 | Öğle (14:00-22:00) | MDF-12mm | OP-025 | Çam Yongası | 560.5 | 50.8 | 63.2 | 92.5 | 16.7 | 24.6 | 51.5 | 23.9 | 63.4 | 60 | 170.4 | 7.76 | 90.8 | 11.06 | 0.75 | 7.14 | 173.4 | 43.7 | 8.35 | 1.175 | 24.4 | 4.38 | 13.4 | 6.93 | 208.8 | 36.9 | 90.6 | Konveyör Durması | 12.9 | 43.8 | 42.8 | 84.1 | 12.44 | 12 | 0.44 | P80 | 1.61 | 0.42 | 443.7 | 3480 | 0.93 | 32 | 3448 | 90.1 | 710 | 203 | 339.5 | 4167 | -17.25
2024-04-09 | Gece (22:00-06:00) | MDF-12mm | OP-003 | Ladin Yongası | 498 | 52 | 79.1 | 92.7 | 15.7 | 26 | 57 | 17 | 67.7 | 61.5 | 168.6 | 8.14 | 86.4 | 12.04 | 0.78 | 7.51 | 167.5 | 50.1 | 9.82 | 1.184 | 24.4 | 4.62 | 14.7 | 6.59 | 204.1 | 32.8 | 96.4 | Yok | 0 | 42.5 | 44.4 | 92 | 12.31 | 12 | 0.312 | P120 | 1.68 | -0.02 | 446.2 | 3916 | 0.44 | 17 | 3899 | 82.8 | 730.8 | 173.6 | 424.8 | 4167 | -6.43
2024-04-10 | Sabah (06:00-14:00) | MDF-16mm | OP-016 | Ladin Yongası | 533.8 | 54.6 | 63.5 | 91.8 | 13.7 | 22.6 | 55.1 | 22.3 | 61 | 66.1 | 180.2 | 8.1 | 91.3 | 11.05 | 0.73 | 7.07 | 179.8 | 41.2 | 9.41 | 1.606 | 28.5 | 4.26 | 8 | 8.03 | 191.8 | 35.6 | 93.7 | Yok | 0 | 45.7 | 51.7 | 77.6 | 15.75 | 16 | -0.245 | P80 | 1.56 | 0.75 | 459.6 | 3218 | 0.97 | 31 | 3187 | 88.6 | 763.7 | 204.1 | 395.9 | 4167 | -23.52
2024-04-10 | Öğle (14:00-22:00) | MDF-25mm | OP-010 | Ladin Yongası | 552.6 | 51.3 | 79 | 92 | 13.5 | 23.5 | 61.8 | 14.7 | 60.1 | 60 | 185 | 8.11 | 85.7 | 11.9 | 0.96 | 7.09 | 145 | 37.6 | 9.4 | 2.512 | 27.8 | 3.9 | 12 | 9.49 | 194.9 | 33.1 | 83.7 | Soğutucu Kapasitesi | 27.7 | 47.9 | 50.7 | 53.3 | 24.58 | 25 | -0.419 | P80 | 1.68 | -0.07 | 411.4 | 2177 | 0.49 | 10 | 2167 | 82.7 | 796.9 | 201.9 | 365.8 | 4167 | -48
2024-04-10 | Gece (22:00-06:00) | MDF-25mm | OP-009 | Karışık Atık | 616 | 46.9 | 80.1 | 96.6 | 14.3 | 16.4 | 59.4 | 24.1 | 59.4 | 60 | 173.2 | 8.29 | 90.7 | 11.54 | 0.73 | 7.03 | 160.8 | 41.8 | 9.28 | 2.517 | 25.8 | 4.47 | 11.4 | 8.86 | 192.2 | 34 | 89.1 | Pres Arızası | 5.8 | 35.3 | 42.7 | 65.9 | 24.55 | 25 | -0.451 | P100 | 1.62 | -0.14 | 442 | 2667 | 0.29 | 7 | 2660 | 88.1 | 703.5 | 197.3 | 401.7 | 4167 | -36.17
2024-04-11 | Sabah (06:00-14:00) | MDF-25mm | OP-030 | Ladin Yongası | 485.6 | 52 | 67.4 | 90.3 | 13.5 | 19.3 | 59.4 | 21.3 | 63.1 | 62 | 166.4 | 7.35 | 83.9 | 11.22 | 0.7 | 7.49 | 168.6 | 50.7 | 10.11 | 2.474 | 33 | 4.21 | 10.1 | 9.35 | 181.5 | 35.2 | 97.1 | Yok | 0 | 39.5 | 40.2 | 64.3 | 24.95 | 25 | -0.047 | P80 | 1.68 | 0.09 | 441.2 | 2749 | 1.37 | 37 | 2712 | 80.6 | 744.3 | 198.1 | 439.4 | 4167 | -34.92
2024-04-11 | Öğle (14:00-22:00) | MDF-18mm | OP-004 | Kavak Yongası | 520.7 | 50 | 83.3 | 95.4 | 15.2 | 24.8 | 54.5 | 20.7 | 62.1 | 60 | 172.5 | 8.2 | 90.9 | 11.38 | 0.87 | 7.71 | 174.4 | 44.6 | 8.66 | 1.822 | 29.2 | 4.43 | 10.5 | 8.34 | 199.8 | 29.6 | 95.9 | Yok | 0 | 38.6 | 40.7 | 74.5 | 18.47 | 18 | 0.466 | P100 | 1.82 | -0.79 | 458.4 | 3163 | 0.27 | 8 | 3155 | 93.2 | 739.9 | 174.5 | 400.1 | 4167 | -24.29
2024-04-11 | Gece (22:00-06:00) | MDF-16mm | OP-030 | Karışık Atık | 573 | 51.2 | 77.3 | 94.7 | 15.3 | 23.5 | 53.5 | 23 | 62.6 | 60.6 | 172.9 | 7.83 | 80.6 | 10.15 | 0.89 | 7.45 | 158.8 | 48.2 | 7.77 | 1.617 | 28.1 | 4.11 | 12 | 7.75 | 184.2 | 34 | 85.9 | Yok | 0 | 38.6 | 47 | 72.7 | 15.95 | 16 | -0.047 | P100 | 1.67 | -0.63 | 456.2 | 3034 | 0.85 | 25 | 3009 | 79.4 | 727.4 | 211.7 | 391.2 | 4167 | -27.79
2024-04-12 | Sabah (06:00-14:00) | MDF-16mm | OP-025 | Çam Yongası | 541.2 | 52.9 | 76.1 | 93.2 | 12 | 21.6 | 53.8 | 24.5 | 62.2 | 60.2 | 173.5 | 8.47 | 83.4 | 10.19 | 0.7 | 7.28 | 164.3 | 48.1 | 8.99 | 1.64 | 31.1 | 3.94 | 13.5 | 7.75 | 181.7 | 33 | 90.1 | Yok | 0 | 36.7 | 36.9 | 71.4 | 16.34 | 16 | 0.34 | P80 | 1.91 | 0.05 | 447.7 | 3123 | 0.6 | 18 | 3105 | 94.3 | 674.4 | 184.7 | 461.9 | 4167 | -25.49
2024-04-12 | Öğle (14:00-22:00) | MDF-18mm | OP-016 | Çam Yongası | 554.1 | 55.5 | 80 | 92.2 | 12.9 | 25.8 | 62.2 | 12 | 65.1 | 67.8 | 165.9 | 7.17 | 83.6 | 10.82 | 0.83 | 7.27 | 163.5 | 46.2 | 8.96 | 1.813 | 30.3 | 4.44 | 13.6 | 7.73 | 198.1 | 30.2 | 88.4 | Kurutucu Tıkanması | 1.3 | 36.4 | 46 | 75.8 | 17.52 | 18 | -0.476 | P80 | 2.15 | -0.18 | 449.3 | 3083 | 0.48 | 14 | 3069 | 76 | 685.7 | 198.1 | 350.9 | 4167 | -26.35
2024-04-12 | Gece (22:00-06:00) | MDF-16mm | OP-030 | Kavak Yongası | 496.9 | 52.1 | 65.4 | 95 | 15.3 | 24.2 | 51.1 | 24.7 | 62.4 | 62.3 | 168 | 8.01 | 75.5 | 11.1 | 0.78 | 7.62 | 171.3 | 42.4 | 8.66 | 1.606 | 32.3 | 4.65 | 11.7 | 7.1 | 208.2 | 30.5 | 85.4 | Yok | 0 | 35.9 | 41.3 | 77.1 | 15.96 | 16 | -0.04 | P80 | 1.94 | -0.04 | 446.2 | 3220 | 1.88 | 60 | 3160 | 90 | 768.9 | 194.1 | 429.7 | 4167 | -24.17
2024-04-13 | Sabah (06:00-14:00) | MDF-25mm | OP-021 | Kavak Yongası | 601.8 | 57.9 | 62.8 | 97.1 | 14.4 | 28.2 | 60.5 | 11.3 | 62.8 | 68.3 | 171.9 | 7.53 | 81.7 | 10.91 | 0.78 | 7.33 | 169.2 | 52.9 | 9.38 | 2.586 | 28.1 | 4.7 | 16.8 | 9.8 | 189 | 30.9 | 92 | Yok | 0 | 47.7 | 42.2 | 61.6 | 25.13 | 25 | 0.129 | P100 | 2.11 | -0.15 | 447.7 | 2421 | 0.6 | 14 | 2407 | 81.3 | 736.9 | 177.4 | 462.3 | 4167 | -42.24
2024-04-13 | Öğle (14:00-22:00) | MDF-18mm | OP-027 | Kavak Yongası | 526.9 | 61.6 | 78.9 | 91.9 | 17 | 20.1 | 55.2 | 24.8 | 57.9 | 71.9 | 167.1 | 8.02 | 86.4 | 10.11 | 0.56 | 6.93 | 152.5 | 44.5 | 8.39 | 1.767 | 31.5 | 4.39 | 9.7 | 8.37 | 190.7 | 33.6 | 87.7 | Soğutucu Kapasitesi | 7.7 | 43.7 | 43.9 | 62.9 | 17.55 | 18 | -0.449 | P80 | 1.76 | -0.01 | 440 | 2656 | 0.76 | 20 | 2636 | 88.5 | 728.7 | 191.6 | 431.5 | 4167 | -36.74
2024-04-13 | Gece (22:00-06:00) | MDF-12mm | OP-025 | Kavak Yongası | 561.2 | 55.2 | 71.2 | 92 | 10 | 19.2 | 56.5 | 24.3 | 61.8 | 64.6 | 183.2 | 8 | 80.8 | 11.72 | 0.88 | 7.28 | 157.8 | 48.5 | 8.08 | 1.228 | 25.5 | 4.77 | 8.9 | 7.32 | 194.5 | 31.3 | 87.6 | Yok | 0 | 38.6 | 44.8 | 72.4 | 11.74 | 12 | -0.256 | P80 | 1.62 | 1.22 | 448.3 | 3090 | 0.41 | 12 | 3078 | 92.4 | 725.4 | 194.2 | 442.9 | 4167 | -26.13
2024-04-14 | Sabah (06:00-14:00) | MDF-12mm | OP-023 | Çam Yongası | 599.1 | 50.5 | 80.5 | 92.1 | 13.7 | 27.1 | 46.3 | 26.6 | 63.4 | 60 | 168.8 | 8.37 | 87.4 | 13.33 | 0.88 | 7.39 | 154.2 | 47.7 | 9.05 | 1.228 | 26.8 | 3.74 | 13.7 | 7.41 | 187.5 | 30.7 | 93.1 | Yok | 0 | 40.1 | 49.2 | 79.6 | 11.77 | 12 | -0.232 | P120 | 1.67 | -0.78 | 438.7 | 3175 | 0.54 | 17 | 3158 | 83 | 723.5 | 196 | 408.3 | 4167 | -24.21
2024-04-14 | Öğle (14:00-22:00) | MDF-16mm | OP-028 | Ladin Yongası | 610.5 | 52.5 | 63 | 92.9 | 16 | 23.3 | 62.9 | 13.8 | 61.6 | 60 | 176.2 | 8.37 | 91.5 | 11.07 | 0.73 | 7.2 | 176.2 | 42.7 | 9.19 | 1.529 | 29.6 | 3.96 | 14.2 | 7.86 | 196.7 | 33.5 | 86 | Yok | 0 | 42.8 | 43.3 | 63.5 | 15.81 | 16 | -0.194 | P80 | 1.57 | -0.05 | 442.6 | 2789 | 0.1 | 2 | 2787 | 80.6 | 695.5 | 205.6 | 452.6 | 4167 | -33.12
2024-04-14 | Gece (22:00-06:00) | MDF-18mm | OP-003 | Kavak Yongası | 560.9 | 50 | 76.8 | 92.2 | 14.8 | 17.3 | 60.8 | 21.8 | 60.8 | 60 | 172.3 | 7.01 | 83.5 | 11.31 | 1.11 | 6.92 | 161.2 | 47 | 9.22 | 1.731 | 28.1 | 4.4 | 13 | 8.07 | 208.1 | 32.5 | 92 | Yok | 0 | 37.2 | 50.1 | 67.1 | 17.95 | 18 | -0.046 | P100 | 1.77 | 0.24 | 424.1 | 2785 | 0.69 | 19 | 2766 | 88.2 | 745.2 | 190.4 | 409.1 | 4167 | -33.62
2024-04-15 | Sabah (06:00-14:00) | MDF-8mm | OP-030 | Kavak Yongası | 566.5 | 51.2 | 75.6 | 94.6 | 15.6 | 24.2 | 63.4 | 12.4 | 65 | 61.6 | 167 | 8.27 | 91.1 | 11 | 0.82 | 7.22 | 160.6 | 46.1 | 7.98 | 0.787 | 27 | 3.71 | 15 | 6.21 | 191.5 | 33.8 | 91.4 | Kurutucu Tıkanması | 19.8 | 49.3 | 44 | 90.3 | 7.79 | 8 | -0.214 | P80 | 1.81 | -0.67 | 427.9 | 3779 | 1.04 | 39 | 3740 | 88.6 | 765.3 | 227 | 434.6 | 4167 | -10.25
2024-04-15 | Öğle (14:00-22:00) | MDF-16mm | OP-005 | Karışık Atık | 545.4 | 51.8 | 76.4 | 94.9 | 15.7 | 17.5 | 62.9 | 19.6 | 65.9 | 64.7 | 178.4 | 8.37 | 85.6 | 11.44 | 0.64 | 7.39 | 173.4 | 41.6 | 8.82 | 1.603 | 26.7 | 4.21 | 10.6 | 7.99 | 202.5 | 33 | 95.3 | Yok | 0 | 47.9 | 42.4 | 76.3 | 15.75 | 16 | -0.251 | P80 | 2.09 | -0.35 | 450.6 | 3225 | 0.1 | 3 | 3222 | 84.3 | 710.7 | 175.9 | 493.7 | 4167 | -22.68
2024-04-15 | Gece (22:00-06:00) | MDF-25mm | OP-024 | Kavak Yongası | 508.3 | 51.6 | 72.2 | 91.3 | 14.8 | 23.1 | 57.5 | 19.4 | 62.7 | 60 | 167 | 7.76 | 88.1 | 11.07 | 0.94 | 7.37 | 171.6 | 48.1 | 9.42 | 2.57 | 24.8 | 4.26 | 11.6 | 9.85 | 200.6 | 30.7 | 86.1 | Yok | 0 | 44.5 | 45 | 56.6 | 24.97 | 25 | -0.033 | P100 | 1.48 | -0.39 | 444.2 | 2330 | 0.78 | 18 | 2312 | 80.8 | 717.9 | 186.9 | 367.3 | 4167 | -44.52
2024-04-16 | Sabah (06:00-14:00) | MDF-8mm | OP-022 | Ladin Yongası | 503 | 47.5 | 69.9 | 96.9 | 19.7 | 16.8 | 62.2 | 21.1 | 62.9 | 60.2 | 169.8 | 8.16 | 85.5 | 12.23 | 0.8 | 7.33 | 176.7 | 47.6 | 9.89 | 0.782 | 27.4 | 4.49 | 14.4 | 6.76 | 191.6 | 29.9 | 91.4 | Soğutucu Kapasitesi | 16.6 | 40.8 | 35.5 | 81.2 | 8.22 | 8 | 0.216 | P100 | 1.88 | -0.63 | 423.4 | 3435 | 1.05 | 36 | 3399 | 86.5 | 707.7 | 212.4 | 440 | 4167 | -18.43
2024-04-16 | Öğle (14:00-22:00) | MDF-8mm | OP-028 | Çam Yongası | 517.2 | 59 | 89.5 | 94.1 | 16.7 | 22.6 | 53.7 | 23.7 | 62 | 68.6 | 171.7 | 7.46 | 87.8 | 11.44 | 0.87 | 6.87 | 167.1 | 48.6 | 9.44 | 0.801 | 29.3 | 4.34 | 13.5 | 6 | 185.7 | 34 | 90.8 | Yok | 0 | 45.5 | 38.3 | 98.5 | 8.21 | 8 | 0.21 | P100 | 2.23 | 0.14 | 453.3 | 4116 | 0.54 | 22 | 4094 | 90.2 | 754.1 | 185.6 | 429.3 | 4167 | -1.75
2024-04-16 | Gece (22:00-06:00) | MDF-8mm | OP-021 | Çam Yongası | 521.5 | 57.6 | 76.2 | 98.4 | 14.2 | 28.9 | 58 | 13.1 | 60.7 | 66.5 | 174.6 | 7.23 | 84.3 | 11.16 | 0.77 | 6.99 | 165 | 40.9 | 9.59 | 0.751 | 26.1 | 4.45 | 11 | 6.11 | 190.2 | 33.4 | 91.1 | Yok | 0 | 35.9 | 47.9 | 99.6 | 7.53 | 8 | -0.472 | P100 | 1.62 | -0.06 | 454.3 | 4064 | 0.31 | 12 | 4052 | 82.7 | 744 | 191.4 | 416.9 | 4167 | -2.76
2024-04-17 | Sabah (06:00-14:00) | MDF-18mm | OP-029 | Kavak Yongası | 539.8 | 58.8 | 84.7 | 94.9 | 16.8 | 19.3 | 61.1 | 19.6 | 59 | 68.6 | 160 | 7.96 | 83.8 | 12.09 | 0.95 | 7.47 | 168.4 | 33 | 9.81 | 1.896 | 28 | 4.21 | 11 | 7.65 | 191.6 | 35.3 | 95.4 | Yok | 0 | 40.2 | 42.9 | 75.6 | 17.91 | 18 | -0.093 | P80 | 1.67 | -0.54 | 446 | 3337 | 0.58 | 19 | 3318 | 82 | 717.4 | 208.9 | 379.2 | 4167 | -20.37
2024-04-17 | Öğle (14:00-22:00) | MDF-8mm | OP-028 | Çam Yongası | 541.9 | 49.9 | 71.4 | 98.3 | 16.5 | 21.6 | 59.8 | 18.6 | 64.8 | 60 | 167.9 | 7.75 | 82.1 | 10.94 | 0.72 | 7.44 | 152.6 | 40.3 | 8.57 | 0.781 | 28.9 | 4.08 | 12.5 | 6.18 | 200 | 32.4 | 93.6 | Yok | 0 | 37.8 | 43.4 | 98.6 | 7.85 | 8 | -0.149 | P80 | 1.3 | 0.07 | 447.4 | 4066 | 0.64 | 26 | 4040 | 82.8 | 777.3 | 173.8 | 449.8 | 4167 | -3.05
2024-04-17 | Gece (22:00-06:00) | MDF-16mm | OP-020 | Karışık Atık | 500.9 | 46.1 | 90.1 | 95.5 | 11.2 | 24.5 | 61.2 | 14.4 | 66.2 | 60 | 175.3 | 7.71 | 84.2 | 10.51 | 0.73 | 6.66 | 174.3 | 41.9 | 7.76 | 1.618 | 26.9 | 3.75 | 15.4 | 7.6 | 193.2 | 31.2 | 86.1 | Yok | 0 | 37.5 | 47.3 | 80.9 | 16.01 | 16 | 0.009 | P80 | 1.91 | 0.7 | 462.9 | 3147 | 1.34 | 42 | 3105 | 81.9 | 751.8 | 179.3 | 491.9 | 4167 | -25.49
2024-04-18 | Sabah (06:00-14:00) | MDF-25mm | OP-020 | Çam Yongası | 600 | 51 | 76.7 | 93.2 | 10.5 | 27 | 56 | 17 | 57.2 | 61.7 | 175.2 | 7.68 | 94.7 | 10.61 | 0.7 | 7.73 | 176.7 | 53.4 | 8.44 | 2.52 | 26.4 | 4.33 | 12.6 | 9.44 | 193.6 | 36.2 | 89.2 | Yok | 0 | 45.2 | 37.5 | 60 | 24.79 | 25 | -0.212 | P100 | 1.63 | -0.28 | 450.3 | 2553 | 1.41 | 35 | 2518 | 90.1 | 756.9 | 166.4 | 360.2 | 4167 | -39.57
2024-04-18 | Öğle (14:00-22:00) | MDF-16mm | OP-002 | Kavak Yongası | 603.7 | 48.6 | 77.4 | 95.4 | 16.8 | 19.1 | 59.7 | 21.1 | 59.9 | 60 | 168.3 | 7.5 | 89.6 | 12.12 | 0.8 | 7.2 | 169.4 | 39.1 | 8.71 | 1.57 | 25.7 | 4.47 | 11 | 8.15 | 198.2 | 32 | 85.4 | Elektrik Kesintisi | 23 | 31.2 | 42.1 | 64.7 | 16.33 | 16 | 0.328 | P80 | 1.59 | 0.3 | 421.3 | 2649 | 1.02 | 27 | 2622 | 87.9 | 747.1 | 191.8 | 429.5 | 4167 | -37.08
2024-04-18 | Gece (22:00-06:00) | MDF-16mm | OP-023 | Çam Yongası | 546 | 51 | 72.4 | 94.7 | 15.1 | 27.6 | 56 | 16.4 | 61.6 | 66.5 | 171.1 | 8.18 | 89.9 | 13.07 | 0.9 | 6.57 | 162.4 | 36.9 | 9.29 | 1.598 | 30.6 | 3.8 | 12.8 | 7.76 | 195.3 | 28 | 80 | Soğutucu Kapasitesi | 22.1 | 43.1 | 38.9 | 64.6 | 16.21 | 16 | 0.211 | P120 | 2.41 | -0.06 | 424.9 | 2628 | 0.77 | 20 | 2608 | 94.1 | 690 | 181.3 | 444.3 | 4167 | -37.41
2024-04-19 | Sabah (06:00-14:00) | MDF-12mm | OP-026 | Çam Yongası | 595.5 | 53.2 | 74.6 | 94.3 | 12.6 | 21.1 | 55.4 | 23.5 | 64 | 62.9 | 169.4 | 7.74 | 81.8 | 10.94 | 0.74 | 7.25 | 183.5 | 38.3 | 8.91 | 1.198 | 26.6 | 4.53 | 8 | 7.12 | 199.9 | 31.4 | 94.3 | Yok | 0 | 41.3 | 45.2 | 86.4 | 11.54 | 12 | -0.462 | P80 | 1.83 | -0.69 | 458.7 | 3645 | 1.78 | 64 | 3581 | 81.9 | 758.7 | 184.4 | 391.9 | 4167 | -14.06
2024-04-19 | Öğle (14:00-22:00) | MDF-8mm | OP-016 | Karışık Atık | 506.8 | 53.5 | 65.1 | 95.7 | 20 | 19.4 | 57.8 | 22.8 | 57.9 | 64.6 | 175 | 7.2 | 80.4 | 9.53 | 0.77 | 6.89 | 163.4 | 42.4 | 9.85 | 0.775 | 26.8 | 4.37 | 12.1 | 6.52 | 189.2 | 33.6 | 89.1 | Yok | 0 | 47.8 | 41.7 | 85.6 | 8.04 | 8 | 0.039 | P80 | 1.5 | 0.11 | 436.1 | 3576 | 0.47 | 16 | 3560 | 86 | 799.4 | 181.7 | 379.4 | 4167 | -14.57
2024-04-19 | Gece (22:00-06:00) | MDF-18mm | OP-025 | Çam Yongası | 482.9 | 57.9 | 69.6 | 93.7 | 15.5 | 19 | 56.3 | 24.6 | 62.3 | 68.4 | 177.1 | 8.42 | 82.7 | 11.29 | 0.97 | 7.51 | 166.3 | 43.2 | 9.12 | 1.809 | 27.8 | 3.91 | 12 | 8.43 | 190.1 | 31.5 | 86.4 | Yok | 0 | 43.1 | 51.9 | 70.2 | 17.66 | 18 | -0.336 | P80 | 1.61 | 0.28 | 457 | 2810 | 0.98 | 27 | 2783 | 82.6 | 718 | 195.4 | 395.8 | 4167 | -33.21
2024-04-20 | Sabah (06:00-14:00) | MDF-16mm | OP-006 | Kavak Yongası | 598.2 | 53.6 | 71.1 | 95.6 | 13.2 | 22.9 | 57.9 | 19.2 | 67.6 | 65.5 | 177.5 | 7.49 | 85.1 | 11.2 | 0.75 | 7.39 | 169.2 | 35.3 | 8.76 | 1.635 | 26.7 | 3.95 | 12.4 | 7.91 | 192.2 | 35.5 | 86.2 | Soğutucu Kapasitesi | 11.1 | 35.6 | 42.2 | 63.2 | 15.97 | 16 | -0.026 | P60 | 1.69 | 0.17 | 430.7 | 2704 | 0.35 | 9 | 2695 | 88.2 | 720.5 | 161 | 454.4 | 4167 | -35.33
2024-04-20 | Öğle (14:00-22:00) | MDF-16mm | OP-008 | Karışık Atık | 505.1 | 54.4 | 67.8 | 88.1 | 14 | 19.4 | 59.4 | 21.2 | 71.9 | 65.6 | 182.9 | 8.03 | 83.9 | 11.48 | 0.98 | 7.4 | 166.8 | 38.4 | 9.13 | 1.513 | 29.5 | 4.5 | 12.5 | 7.5 | 197.7 | 33.6 | 89.6 | Yok | 0 | 39 | 45.7 | 76 | 15.84 | 16 | -0.161 | P60 | 1.97 | 0.47 | 458.1 | 3152 | 0.92 | 28 | 3124 | 88.4 | 733.3 | 169.3 | 405 | 4167 | -25.03
2024-04-20 | Gece (22:00-06:00) | MDF-12mm | OP-007 | Çam Yongası | 612.6 | 59.2 | 86.6 | 92.9 | 13.9 | 21.7 | 63 | 15.4 | 56.7 | 68.7 | 173.6 | 7.92 | 84.9 | 11 | 0.77 | 7.62 | 162 | 37.7 | 9.81 | 1.202 | 25.8 | 4.34 | 11.4 | 6.65 | 195.6 | 31.7 | 90.1 | Yok | 0 | 42.3 | 50.6 | 88.8 | 12.3 | 12 | 0.298 | P100 | 1.52 | 0.24 | 467.2 | 3646 | 0.42 | 15 | 3631 | 91.3 | 745.4 | 185.3 | 404.7 | 4167 | -12.86
2024-04-21 | Sabah (06:00-14:00) | MDF-18mm | OP-030 | Çam Yongası | 584.3 | 56.8 | 67.7 | 92.2 | 15.5 | 23.3 | 53.9 | 22.8 | 60.4 | 69.2 | 167.3 | 7.94 | 84.4 | 12.32 | 0.88 | 7.36 | 158.1 | 39.1 | 9.88 | 1.758 | 28.2 | 3.97 | 11.4 | 8.17 | 190.3 | 30.1 | 87.2 | Soğutucu Kapasitesi | 18 | 39.7 | 46.7 | 67.8 | 17.82 | 18 | -0.181 | P120 | 1.79 | -0.17 | 439.5 | 2702 | 0.17 | 4 | 2698 | 91.3 | 704 | 181.3 | 383.8 | 4167 | -35.25
2024-04-21 | Öğle (14:00-22:00) | MDF-25mm | OP-018 | Karışık Atık | 593 | 51.7 | 77.9 | 98.1 | 13.7 | 20.2 | 61.2 | 18.6 | 68.3 | 61.4 | 165.2 | 7.96 | 84.4 | 11.58 | 0.79 | 7.34 | 176.1 | 38.5 | 8.82 | 2.497 | 27.7 | 4.44 | 12.5 | 8.97 | 191.1 | 30.7 | 96.4 | Yok | 0 | 46.3 | 48.9 | 69.8 | 25.22 | 25 | 0.224 | P80 | 2.21 | -0.06 | 465.4 | 2881 | 0.77 | 22 | 2859 | 86.7 | 709.6 | 187.5 | 388.8 | 4167 | -31.39
2024-04-21 | Gece (22:00-06:00) | MDF-12mm | OP-021 | Ladin Yongası | 548 | 49.9 | 68.3 | 94.8 | 14.1 | 22.4 | 50.4 | 27.2 | 60.4 | 60 | 175.9 | 7.43 | 79.6 | 11.56 | 0.53 | 7.11 | 172.2 | 38.9 | 10.39 | 1.191 | 28.3 | 3.79 | 12.6 | 6.41 | 199.2 | 33.4 | 90.7 | Yok | 0 | 35.9 | 43.8 | 86 | 12.08 | 12 | 0.078 | P100 | 1.08 | 0.14 | 448.8 | 3658 | 0.74 | 27 | 3631 | 80.3 | 759.1 | 184.2 | 373.8 | 4167 | -12.86
2024-04-22 | Sabah (06:00-14:00) | MDF-8mm | OP-004 | Çam Yongası | 480 | 47.9 | 68.6 | 92.7 | 18.5 | 24.5 | 58.1 | 17.3 | 63.2 | 60 | 168.5 | 7.33 | 92.3 | 10.12 | 0.69 | 7.19 | 161.5 | 47.8 | 8.81 | 0.801 | 28.3 | 4.07 | 13.5 | 6.82 | 192.1 | 32.6 | 94.8 | Yok | 0 | 43.5 | 45.1 | 89.9 | 8.11 | 8 | 0.108 | P100 | 2.07 | 0.76 | 447.7 | 3734 | 0.39 | 14 | 3720 | 93.8 | 718 | 172.2 | 419.6 | 4167 | -10.73
2024-04-22 | Öğle (14:00-22:00) | MDF-16mm | OP-014 | Karışık Atık | 519.3 | 50.7 | 83.9 | 91.7 | 14.5 | 22.4 | 56.2 | 21.4 | 62.3 | 60 | 166.4 | 7.87 | 80.4 | 11.33 | 0.78 | 7.62 | 168.7 | 38.4 | 9.46 | 1.563 | 22.5 | 3.83 | 12.9 | 8.04 | 205.3 | 32.7 | 94.9 | Yok | 0 | 43.7 | 44.8 | 72.7 | 16.43 | 16 | 0.425 | P80 | 2 | 0.15 | 442.6 | 3135 | 0.45 | 14 | 3121 | 77.8 | 743.3 | 197.9 | 438.2 | 4167 | -25.1
2024-04-22 | Gece (22:00-06:00) | MDF-18mm | OP-027 | Kavak Yongası | 502.4 | 50.3 | 75.3 | 92.3 | 12.8 | 21.1 | 60.5 | 18.4 | 61.3 | 60 | 174 | 7.88 | 88.4 | 12.15 | 0.95 | 7.54 | 160.2 | 34.3 | 8.82 | 1.805 | 30.3 | 4.18 | 17.9 | 7.72 | 198.5 | 30.8 | 90.9 | Yok | 0 | 37.1 | 55.3 | 77.1 | 17.65 | 18 | -0.355 | P100 | 1.68 | -0.23 | 451.3 | 3188 | 0.57 | 18 | 3170 | 82.6 | 745.4 | 192.6 | 448.9 | 4167 | -23.93
2024-04-23 | Sabah (06:00-14:00) | MDF-25mm | OP-021 | Karışık Atık | 578.3 | 58.5 | 70 | 94.7 | 14.6 | 21.9 | 60.7 | 17.4 | 57.7 | 67.4 | 175 | 7.8 | 85.7 | 10.3 | 0.92 | 6.99 | 174.9 | 39.8 | 9.07 | 2.516 | 27.9 | 4.29 | 8.2 | 9.54 | 194.5 | 28 | 91.6 | Kurutucu Tıkanması | 22.4 | 37.7 | 47 | 62 | 25.01 | 25 | 0.01 | P80 | 1.78 | 0.34 | 426.9 | 2459 | 0.59 | 14 | 2445 | 93.8 | 746.2 | 189.9 | 425.2 | 4167 | -41.32
2024-04-23 | Öğle (14:00-22:00) | MDF-18mm | OP-020 | Karışık Atık | 513.9 | 45.6 | 85.3 | 95.1 | 13.1 | 22 | 58.7 | 19.3 | 61.9 | 60 | 164.2 | 7.21 | 75.5 | 11.26 | 0.83 | 7.13 | 154.7 | 36.6 | 8.54 | 1.859 | 27.7 | 4.04 | 10.1 | 8.49 | 203.8 | 34.4 | 92 | Yok | 0 | 38 | 37.4 | 72.6 | 17.86 | 18 | -0.135 | P60 | 2.12 | -0.28 | 442.7 | 2878 | 1.28 | 36 | 2842 | 89.6 | 753.9 | 196 | 398.5 | 4167 | -31.8
2024-04-23 | Gece (22:00-06:00) | MDF-25mm | OP-019 | Ladin Yongası | 620 | 57.2 | 60.9 | 97.6 | 13.7 | 16.5 | 65.1 | 18.4 | 63.5 | 68.6 | 170.7 | 7.87 | 86.3 | 10.7 | 0.83 | 7.95 | 167.1 | 35.7 | 8.47 | 2.487 | 25.5 | 4.16 | 16.5 | 9.02 | 188.5 | 31.6 | 95.7 | Yok | 0 | 35.5 | 39.3 | 68.4 | 25.28 | 25 | 0.278 | P80 | 1.43 | -0.23 | 454.2 | 2891 | 1.63 | 47 | 2844 | 85.3 | 724.5 | 197.2 | 387.4 | 4167 | -31.75
2024-04-24 | Sabah (06:00-14:00) | MDF-12mm | OP-020 | Kavak Yongası | 530.1 | 53 | 77 | 93.9 | 12.4 | 24.6 | 61 | 14.4 | 60 | 64 | 173.5 | 7.29 | 82.7 | 12.11 | 0.7 | 7.52 | 163 | 40.8 | 9.6 | 1.14 | 27.9 | 4.2 | 11.4 | 7.11 | 190.7 | 32.6 | 92.6 | Yok | 0 | 38.3 | 52 | 83.8 | 11.8 | 12 | -0.202 | P100 | 1.56 | -0.67 | 452.8 | 3538 | 0.6 | 21 | 3517 | 84.1 | 741.9 | 197.6 | 441.9 | 4167 | -15.6
2024-04-24 | Öğle (14:00-22:00) | MDF-8mm | OP-012 | Ladin Yongası | 599.4 | 51.7 | 75.7 | 94.1 | 12.4 | 19.9 | 60.8 | 19.4 | 62.2 | 60 | 167.7 | 8.12 | 87.2 | 10.3 | 0.92 | 7.09 | 153.5 | 44 | 9.14 | 0.787 | 27.3 | 3.94 | 13.8 | 6.51 | 196.4 | 30.8 | 92.8 | Pres Arızası | 17.9 | 31.4 | 44.3 | 87.6 | 7.96 | 8 | -0.041 | P80 | 1.81 | 0.4 | 430.3 | 3680 | 0.45 | 16 | 3664 | 93.2 | 691.9 | 174.8 | 413.1 | 4167 | -12.07
2024-04-24 | Gece (22:00-06:00) | MDF-18mm | OP-025 | Karışık Atık | 506.6 | 48.6 | 78.9 | 95.5 | 12.9 | 19.9 | 61 | 19.1 | 59.4 | 60 | 167.3 | 7.94 | 88.5 | 10.65 | 0.57 | 7.2 | 149.2 | 36 | 8.8 | 1.732 | 32.4 | 4.46 | 14.7 | 7.81 | 195.2 | 35.2 | 92 | Yok | 0 | 42.2 | 40.4 | 75.7 | 17.85 | 18 | -0.147 | P60 | 1.43 | 0.01 | 444.3 | 3140 | 0.23 | 7 | 3133 | 95.2 | 732.2 | 172.5 | 379.9 | 4167 | -24.81
2024-04-25 | Sabah (06:00-14:00) | MDF-18mm | OP-025 | Çam Yongası | 492.4 | 59.5 | 83.6 | 93.8 | 12.8 | 23.3 | 57.2 | 19.5 | 64.2 | 68.5 | 170.8 | 7.8 | 82.3 | 11.23 | 0.78 | 7.21 | 170 | 38.6 | 9.1 | 1.703 | 29 | 4.13 | 15.8 | 8.29 | 189.8 | 29.8 | 87.5 | Yok | 0 | 36 | 44.3 | 71 | 18.21 | 18 | 0.209 | P80 | 1.59 | -0.09 | 441.4 | 2795 | 0.91 | 25 | 2770 | 92.3 | 778.3 | 179.2 | 403.2 | 4167 | -33.53
2024-04-25 | Öğle (14:00-22:00) | MDF-18mm | OP-018 | Kavak Yongası | 523.8 | 52.7 | 68.8 | 91.9 | 16.4 | 26.6 | 51.5 | 22 | 57.7 | 60 | 175.1 | 8.14 | 82.1 | 12.96 | 0.69 | 7.13 | 159.2 | 44.2 | 8.71 | 1.697 | 27.6 | 3.79 | 12.4 | 7.72 | 192.1 | 32.4 | 90.8 | Yok | 0 | 38.4 | 52.4 | 74.6 | 18 | 18 | 0 | P100 | 1.5 | 0.13 | 455.1 | 3212 | 1.27 | 40 | 3172 | 82.4 | 716.4 | 188 | 373.3 | 4167 | -23.88
2024-04-25 | Gece (22:00-06:00) | MDF-12mm | OP-001 | Ladin Yongası | 518.6 | 58.7 | 85 | 92.8 | 15.9 | 21.8 | 58.9 | 19.3 | 60.4 | 73.7 | 179.5 | 7.68 | 84 | 11.94 | 0.83 | 6.98 | 158.5 | 38.7 | 8.66 | 1.202 | 31.3 | 3.9 | 11.9 | 7.12 | 198.2 | 31 | 88.7 | Yok | 0 | 41.1 | 41.7 | 81.2 | 11.77 | 12 | -0.231 | P80 | 2.23 | 0 | 446.3 | 3336 | 1.36 | 45 | 3291 | 84.6 | 711.4 | 181.2 | 472.2 | 4167 | -21.02
2024-04-26 | Sabah (06:00-14:00) | MDF-12mm | OP-017 | Çam Yongası | 521.2 | 54.4 | 74.6 | 95.3 | 14.4 | 20 | 55.7 | 24.3 | 68.1 | 64.6 | 164.1 | 7.59 | 87.5 | 12.68 | 0.77 | 7.38 | 172 | 45.6 | 9.1 | 1.22 | 24.9 | 4.53 | 11.2 | 7.84 | 201.7 | 31.6 | 85.5 | Konveyör Durması | 38.5 | 31 | 41.2 | 66.3 | 12.21 | 12 | 0.211 | P120 | 1.99 | 0.48 | 402 | 2630 | 0.68 | 17 | 2613 | 80.8 | 760.7 | 199.4 | 423.5 | 4167 | -37.29
2024-04-26 | Öğle (14:00-22:00) | MDF-12mm | OP-004 | Karışık Atık | 620 | 57.1 | 88.8 | 99 | 15.1 | 26.2 | 61.4 | 12.3 | 64.8 | 68.2 | 175.8 | 7.25 | 86.9 | 10.68 | 0.65 | 6.82 | 164.6 | 38.5 | 9.3 | 1.26 | 26.8 | 4.12 | 13.3 | 7.01 | 190.7 | 31.1 | 97.5 | Yok | 0 | 39.8 | 30 | 88.4 | 11.99 | 12 | -0.005 | P80 | 2.26 | 0.76 | 444.5 | 3709 | 1.12 | 41 | 3668 | 92.3 | 716.3 | 169.4 | 480 | 4167 | -11.98
2024-04-26 | Gece (22:00-06:00) | MDF-12mm | OP-017 | Ladin Yongası | 536.5 | 46.9 | 70.5 | 97.2 | 17.8 | 20.1 | 46.7 | 33.1 | 61.4 | 60 | 171 | 8.01 | 91.4 | 11.99 | 1.01 | 7.45 | 175.4 | 41.6 | 9.26 | 1.209 | 27.9 | 4.62 | 14.2 | 6.87 | 185.1 | 31.9 | 91 | Yok | 0 | 35.1 | 37.8 | 88.5 | 12.31 | 12 | 0.315 | P100 | 1.96 | 0.57 | 456.4 | 3627 | 0.75 | 27 | 3600 | 89 | 713.7 | 186.4 | 499.1 | 4167 | -13.61
2024-04-27 | Sabah (06:00-14:00) | MDF-16mm | OP-019 | Çam Yongası | 585 | 54 | 78 | 93.3 | 16.3 | 18.2 | 61.7 | 20.1 | 60.6 | 64.4 | 170.6 | 8.41 | 89.2 | 11.72 | 0.77 | 7.36 | 172.5 | 37.6 | 9.35 | 1.627 | 24.9 | 4.3 | 11.3 | 8.38 | 200.2 | 32.9 | 96.9 | Yok | 0 | 42.1 | 40.4 | 73.7 | 15.97 | 16 | -0.031 | P120 | 1.67 | -0.15 | 455.6 | 3034 | 0.26 | 7 | 3027 | 79.1 | 731.6 | 213 | 445 | 4167 | -27.36
2024-04-27 | Öğle (14:00-22:00) | MDF-16mm | OP-024 | Çam Yongası | 584.5 | 51.5 | 73.5 | 96.4 | 15 | 23 | 62 | 15.1 | 62 | 62.3 | 171.5 | 8.19 | 89.1 | 11.02 | 0.59 | 7.21 | 169.1 | 38.7 | 9.14 | 1.57 | 26.5 | 4.08 | 10.6 | 8.01 | 190.6 | 30.2 | 91.3 | Yok | 0 | 43.1 | 40.3 | 74 | 16.31 | 16 | 0.312 | P80 | 2.05 | 0.19 | 462.2 | 3035 | 1.34 | 40 | 2995 | 88 | 751.2 | 213 | 458.5 | 4167 | -28.13
2024-04-27 | Gece (22:00-06:00) | MDF-8mm | OP-009 | Kavak Yongası | 510.5 | 50.5 | 77.8 | 93.9 | 15 | 21.6 | 53.9 | 24.6 | 63.6 | 60.9 | 169.7 | 7.62 | 91.6 | 10.99 | 0.71 | 7.23 | 156.4 | 41.6 | 8.58 | 0.777 | 27 | 4.25 | 12.6 | 6.55 | 190.3 | 34.8 | 97.5 | Kurutucu Tıkanması | 0.7 | 32.9 | 33.3 | 91.7 | 7.83 | 8 | -0.174 | P120 | 0.9 | 0.14 | 452.7 | 3881 | 1 | 38 | 3843 | 79.1 | 685.4 | 172.8 | 412.9 | 4167 | -7.78
2024-04-28 | Sabah (06:00-14:00) | MDF-18mm | OP-023 | Karışık Atık | 543.4 | 44.9 | 77.2 | 94.2 | 17.1 | 23.7 | 57.5 | 18.8 | 67.9 | 60 | 173.4 | 7.98 | 87.3 | 11.21 | 0.79 | 6.87 | 175.4 | 39.4 | 8.69 | 1.703 | 29.1 | 3.71 | 10.5 | 8.37 | 199.3 | 30.7 | 89.6 | Soğutucu Kapasitesi | 10.4 | 38 | 40.8 | 61.9 | 18.28 | 18 | 0.283 | P100 | 1.53 | 0.53 | 437.5 | 2698 | 0.83 | 22 | 2676 | 86 | 733.1 | 174.5 | 413.8 | 4167 | -35.78
2024-04-28 | Öğle (14:00-22:00) | MDF-12mm | OP-019 | Kavak Yongası | 480 | 57.9 | 66.1 | 97 | 14.2 | 23.6 | 62 | 14.4 | 66.5 | 68.2 | 168 | 7.79 | 90 | 10.77 | 0.99 | 6.95 | 168.9 | 38.5 | 9.36 | 1.268 | 26.1 | 4.25 | 10.3 | 7.16 | 198.7 | 31.4 | 93.9 | Yok | 0 | 41.6 | 35.6 | 77.9 | 12.1 | 12 | 0.101 | P100 | 1.77 | 0 | 437.4 | 3304 | 0.1 | 3 | 3301 | 89.5 | 764.9 | 171.5 | 428.1 | 4167 | -20.78
2024-04-28 | Gece (22:00-06:00) | MDF-25mm | OP-017 | Çam Yongası | 564.2 | 59.6 | 70.5 | 93.6 | 13.3 | 21.7 | 60.7 | 17.6 | 63.8 | 73.6 | 174 | 7.8 | 81.5 | 11.89 | 0.93 | 7.11 | 173.4 | 40.3 | 8.52 | 2.527 | 25.8 | 4.36 | 9.6 | 9.09 | 186.4 | 37.6 | 92.1 | Yok | 0 | 36.2 | 48.9 | 64.9 | 25.21 | 25 | 0.212 | P100 | 1.86 | 0.1 | 458.8 | 2678 | 0.68 | 18 | 2660 | 79.7 | 770.9 | 208.6 | 389.1 | 4167 | -36.17
2024-04-29 | Sabah (06:00-14:00) | MDF-18mm | OP-014 | Çam Yongası | 541.4 | 54.4 | 82.6 | 94.6 | 15.7 | 24.9 | 59.7 | 15.4 | 65.1 | 60 | 171.7 | 7.82 | 86.4 | 11.3 | 0.69 | 6.84 | 168.5 | 36.5 | 8.29 | 1.848 | 27.1 | 4.93 | 10.7 | 8.02 | 197.2 | 32.4 | 99.5 | Soğutucu Kapasitesi | 3.9 | 43.4 | 35.9 | 77.2 | 18.17 | 18 | 0.165 | P100 | 1.68 | 0.87 | 432.8 | 3222 | 0.3 | 9 | 3213 | 82.2 | 749 | 205.3 | 452.7 | 4167 | -22.89
2024-04-29 | Öğle (14:00-22:00) | MDF-12mm | OP-008 | Kavak Yongası | 501.5 | 52.9 | 80.7 | 92.8 | 14.9 | 20.9 | 52.9 | 26.2 | 56.1 | 61.1 | 162.1 | 7.35 | 89.7 | 11.34 | 0.96 | 7.21 | 169.5 | 39.6 | 9.22 | 1.223 | 29.3 | 4.43 | 11.3 | 7.06 | 185.4 | 33 | 89.9 | Yok | 0 | 42.4 | 43.1 | 83 | 11.72 | 12 | -0.284 | P80 | 1.26 | -0.14 | 448.1 | 3424 | 0.71 | 24 | 3400 | 85.1 | 740.9 | 187.5 | 335.5 | 4167 | -18.41
2024-04-29 | Gece (22:00-06:00) | MDF-12mm | OP-009 | Karışık Atık | 549 | 44.3 | 78.9 | 95.7 | 16.7 | 20.2 | 58 | 21.8 | 63.6 | 60 | 174 | 8.11 | 83.3 | 9.37 | 0.84 | 7.27 | 170.1 | 41.4 | 10.73 | 1.273 | 25 | 4.4 | 13.9 | 6.37 | 196 | 33 | 91.8 | Yok | 0 | 48.7 | 47.1 | 90.6 | 12.29 | 12 | 0.293 | P100 | 2.41 | 0.13 | 450.1 | 3892 | 0.64 | 24 | 3868 | 86 | 726.4 | 187.5 | 430.5 | 4167 | -7.18
2024-04-30 | Sabah (06:00-14:00) | MDF-16mm | OP-006 | Kavak Yongası | 517.5 | 47.9 | 76.2 | 95.2 | 16.3 | 21.8 | 57 | 21.1 | 63.4 | 60 | 171 | 7.18 | 84.7 | 10.28 | 0.81 | 7.15 | 175.2 | 42.8 | 9.39 | 1.587 | 29.3 | 4.37 | 9.4 | 7.98 | 202.1 | 34 | 88.2 | Yok | 0 | 37.9 | 37.1 | 68.5 | 16.04 | 16 | 0.04 | P60 | 2.06 | -0.15 | 447.5 | 2968 | 0.77 | 22 | 2946 | 82 | 739 | 189.6 | 446.4 | 4167 | -29.3
2024-04-30 | Öğle (14:00-22:00) | MDF-12mm | OP-029 | Karışık Atık | 606.8 | 43.8 | 78.4 | 95.4 | 14.4 | 15.3 | 53.5 | 31.2 | 61.7 | 60 | 173.8 | 8.04 | 84.8 | 10.08 | 0.81 | 7.36 | 171.6 | 46.9 | 8.92 | 1.234 | 29 | 4.42 | 10.7 | 7.39 | 194.1 | 32.1 | 92.9 | Yok | 0 | 47.1 | 42.5 | 83.5 | 11.63 | 12 | -0.372 | P100 | 1.64 | 0.68 | 446.9 | 3371 | 0.67 | 22 | 3349 | 90.9 | 743 | 178.4 | 439.1 | 4167 | -19.63
2024-04-30 | Gece (22:00-06:00) | MDF-25mm | OP-010 | Çam Yongası | 620 | 55 | 84.9 | 93.9 | 18.2 | 20.4 | 52.4 | 27.2 | 64.4 | 64.7 | 169.7 | 7.83 | 79.1 | 9.8 | 0.97 | 7.57 | 172.7 | 45.8 | 8.33 | 2.55 | 28.8 | 4.38 | 13 | 9.39 | 211.2 | 31.8 | 91.1 | Yok | 0 | 43.5 | 37.5 | 58.7 | 25.13 | 25 | 0.129 | P80 | 1.86 | 0.35 | 445 | 2590 | 1.3 | 33 | 2557 | 79.1 | 711.5 | 190.5 | 417.3 | 4167 | -38.64
2024-05-01 | Sabah (06:00-14:00) | MDF-18mm | OP-027 | Karışık Atık | 558.1 | 56.6 | 72.7 | 92.1 | 15.5 | 19.9 | 60.8 | 19.3 | 60.8 | 66.6 | 163 | 7.75 | 85.8 | 10.49 | 0.88 | 7.6 | 165.1 | 37.2 | 8.91 | 1.906 | 25.3 | 4.36 | 12.3 | 7.81 | 193.1 | 28.4 | 90.9 | Kurutucu Tıkanması | 16.1 | 37.3 | 38.2 | 69.9 | 18.17 | 18 | 0.165 | P100 | 1.3 | -0.09 | 429.4 | 2999 | 0.41 | 12 | 2987 | 90.6 | 753.6 | 175.5 | 405.3 | 4167 | -28.32
2024-05-01 | Öğle (14:00-22:00) | MDF-16mm | OP-020 | Çam Yongası | 591.7 | 56.1 | 87.1 | 94.4 | 11.7 | 23.9 | 60.4 | 15.7 | 66.7 | 68.4 | 172.5 | 7.74 | 92 | 10.15 | 0.58 | 7.25 | 166.9 | 43.4 | 8.52 | 1.632 | 29.4 | 3.82 | 9.1 | 7.8 | 205.8 | 35.4 | 94.2 | Yok | 0 | 38.2 | 42.3 | 74.8 | 16.21 | 16 | 0.205 | P60 | 1.23 | -0.92 | 455.6 | 3301 | 0.87 | 28 | 3273 | 70.1 | 767.2 | 194.4 | 410.2 | 4167 | -21.45
2024-05-01 | Gece (22:00-06:00) | MDF-12mm | OP-010 | Ladin Yongası | 620 | 48.5 | 79.2 | 94.8 | 16.1 | 23.4 | 56.9 | 19.7 | 56.7 | 60 | 171.9 | 7.85 | 89.8 | 10.6 | 0.67 | 7.17 | 165.8 | 38.8 | 8.39 | 1.2 | 29.6 | 3.84 | 15.2 | 6.82 | 191.2 | 32.3 | 90 | Yok | 0 | 37.9 | 40.7 | 84 | 12.34 | 12 | 0.336 | P80 | 1.47 | 0.04 | 441 | 3492 | 0.73 | 25 | 3467 | 92.8 | 711.8 | 186.1 | 504.3 | 4167 | -16.8
2024-05-02 | Sabah (06:00-14:00) | MDF-16mm | OP-029 | Çam Yongası | 537.5 | 55.7 | 62.4 | 90.7 | 14.2 | 19.3 | 55.9 | 24.7 | 61.3 | 67.2 | 170.4 | 7.47 | 85.2 | 11.24 | 0.67 | 6.94 | 151.7 | 44.1 | 8.93 | 1.592 | 29.6 | 3.9 | 12.9 | 8.5 | 189.1 | 28.9 | 83.5 | Pres Arızası | 29.4 | 47 | 50.5 | 60.6 | 16.22 | 16 | 0.22 | P60 | 1.94 | 0.27 | 417.5 | 2461 | 0.35 | 8 | 2453 | 88.6 | 756.7 | 152.7 | 380.8 | 4167 | -41.13
2024-05-02 | Öğle (14:00-22:00) | MDF-8mm | OP-009 | Çam Yongası | 564.9 | 61.5 | 81.1 | 95.5 | 17.7 | 24.7 | 57 | 18.3 | 58.5 | 72.3 | 168.1 | 7.69 | 82.6 | 10.91 | 0.75 | 7.71 | 160.6 | 44 | 8.73 | 0.81 | 29.9 | 4.18 | 10.9 | 6.47 | 198.2 | 33.7 | 93.3 | Yok | 0 | 39.4 | 41.8 | 93 | 7.92 | 8 | -0.082 | P100 | 1.92 | 0.4 | 463.7 | 4012 | 0.34 | 13 | 3999 | 79.3 | 762.3 | 178.5 | 411.5 | 4167 | -4.03
2024-05-02 | Gece (22:00-06:00) | MDF-25mm | OP-007 | Çam Yongası | 544.6 | 59.3 | 75.8 | 97.3 | 15.4 | 20.8 | 64.2 | 15 | 63.3 | 68.7 | 173.9 | 7.68 | 77.1 | 12.52 | 0.75 | 6.9 | 170.2 | 42.4 | 8.69 | 2.559 | 27.4 | 4.66 | 10.1 | 8.99 | 195.8 | 34.7 | 84.1 | Tutkal Sistemi | 16.8 | 37.4 | 45.1 | 58.5 | 24.55 | 25 | -0.454 | P100 | 1.86 | -0.24 | 425.9 | 2391 | 0.45 | 10 | 2381 | 89.9 | 715 | 204.5 | 466.3 | 4167 | -42.86
2024-05-03 | Sabah (06:00-14:00) | MDF-18mm | OP-003 | Kavak Yongası | 548.3 | 52.1 | 59.9 | 92 | 12.3 | 19.5 | 53.4 | 27.1 | 58.7 | 63.7 | 164.3 | 7.72 | 91.3 | 12.6 | 0.74 | 6.61 | 154.9 | 35.2 | 8.66 | 1.861 | 27.1 | 3.79 | 9.1 | 8.16 | 204.1 | 32.4 | 93.1 | Elektrik Kesintisi | 15.1 | 35.4 | 39.9 | 69.1 | 17.97 | 18 | -0.026 | P80 | 1.73 | 0.2 | 430.1 | 2944 | 1.16 | 34 | 2910 | 90 | 739.1 | 183.9 | 413.6 | 4167 | -30.17
2024-05-03 | Öğle (14:00-22:00) | MDF-16mm | OP-021 | Karışık Atık | 520.9 | 51.3 | 87.8 | 92.7 | 16.1 | 18.5 | 53.6 | 27.9 | 64.5 | 63.8 | 175.6 | 6.98 | 84.9 | 11.16 | 0.84 | 6.97 | 146.5 | 42.5 | 8.63 | 1.562 | 27.3 | 4.16 | 12 | 7.52 | 193.7 | 28.5 | 93.4 | Yok | 0 | 38.2 | 38.4 | 83.8 | 16 | 16 | -0.005 | P80 | 2.43 | -1.15 | 463.2 | 3452 | 0.75 | 25 | 3427 | 86 | 677.9 | 219.6 | 430 | 4167 | -17.76
2024-05-03 | Gece (22:00-06:00) | MDF-16mm | OP-006 | Çam Yongası | 532.9 | 47.5 | 75.4 | 92.3 | 13.7 | 21.2 | 64.7 | 14.1 | 67 | 60 | 171.7 | 7.22 | 81.7 | 12.23 | 0.68 | 6.91 | 154.3 | 33.5 | 9.07 | 1.564 | 24.4 | 4.09 | 12.7 | 7.43 | 198.6 | 35.4 | 92.1 | Yok | 0 | 48.8 | 35.2 | 82.5 | 15.76 | 16 | -0.239 | P80 | 1.97 | 0.3 | 457.7 | 3404 | 0.91 | 30 | 3374 | 95.1 | 733.2 | 179.5 | 409.7 | 4167 | -19.03
2024-05-04 | Sabah (06:00-14:00) | MDF-16mm | OP-028 | Çam Yongası | 603.9 | 53.7 | 68.8 | 95.3 | 14.2 | 24.7 | 68.1 | 7.2 | 60.9 | 65 | 169 | 7.76 | 87.1 | 10.07 | 0.8 | 7.31 | 150.4 | 47.3 | 8.67 | 1.591 | 29.2 | 4.2 | 14.8 | 8.07 | 194.1 | 26 | 96.4 | Yok | 0 | 35.3 | 43 | 76.5 | 15.86 | 16 | -0.136 | P80 | 2.03 | 0.02 | 456.9 | 3144 | 0.3 | 9 | 3135 | 80.2 | 731 | 211.3 | 432.8 | 4167 | -24.77
2024-05-04 | Öğle (14:00-22:00) | MDF-16mm | OP-018 | Çam Yongası | 567.9 | 46.5 | 80 | 93.8 | 17.5 | 19.9 | 55.5 | 24.6 | 62.3 | 60 | 168.5 | 8.54 | 94.1 | 11.4 | 0.71 | 7.46 | 163.5 | 42.7 | 9.23 | 1.568 | 28.7 | 3.76 | 8 | 7.91 | 201.3 | 31 | 86.1 | Pres Arızası | 22.3 | 39.9 | 39.2 | 64.2 | 16 | 16 | 0.002 | P120 | 1.43 | 0.28 | 422.5 | 2649 | 0.58 | 15 | 2634 | 79.3 | 717.2 | 178.9 | 424.2 | 4167 | -36.79
2024-05-04 | Gece (22:00-06:00) | MDF-18mm | OP-012 | Çam Yongası | 563 | 49.9 | 81.3 | 91.2 | 14.5 | 23.7 | 56.8 | 19.5 | 61.4 | 60 | 168.7 | 8.27 | 81.9 | 11.33 | 0.95 | 7.29 | 160.4 | 38.5 | 8.96 | 1.776 | 29.9 | 4.33 | 11.4 | 7.77 | 199.2 | 34 | 84.4 | Yok | 0 | 37.4 | 46.5 | 65.7 | 18.2 | 18 | 0.198 | P100 | 1.54 | 0.33 | 448.9 | 2809 | 0.41 | 11 | 2798 | 83.8 | 768 | 191.4 | 422 | 4167 | -32.85
2024-05-05 | Sabah (06:00-14:00) | MDF-16mm | OP-020 | Çam Yongası | 536.3 | 48.6 | 66.6 | 95.5 | 14 | 23.1 | 65.1 | 11.8 | 60.4 | 60 | 167.9 | 7.97 | 93.5 | 11.65 | 0.71 | 6.7 | 168 | 35 | 8.5 | 1.615 | 30.1 | 4.11 | 9.6 | 7.83 | 193.4 | 32.2 | 89.8 | Yok | 0 | 36.8 | 48.1 | 71.9 | 15.97 | 16 | -0.026 | P80 | 1.98 | 0.4 | 441.9 | 2919 | 1.04 | 30 | 2889 | 87.7 | 730.9 | 173.8 | 421.1 | 4167 | -30.67
2024-05-05 | Öğle (14:00-22:00) | MDF-25mm | OP-027 | Kavak Yongası | 524.9 | 47.7 | 73.2 | 98.2 | 15.7 | 20.1 | 56.2 | 23.8 | 57.7 | 60 | 166.8 | 7.91 | 89.2 | 10.05 | 0.86 | 6.84 | 155.8 | 48 | 8.38 | 2.326 | 29.2 | 4.11 | 11.6 | 9.38 | 196.4 | 30.5 | 90.6 | Konveyör Durması | 30.2 | 41.8 | 45.2 | 56.3 | 24.74 | 25 | -0.256 | P60 | 2.11 | -0.17 | 431.6 | 2401 | 1.13 | 27 | 2374 | 85.4 | 704.9 | 192.3 | 472.1 | 4167 | -43.03
2024-05-05 | Gece (22:00-06:00) | MDF-12mm | OP-007 | Karışık Atık | 581.9 | 53.2 | 69.8 | 95.2 | 14.2 | 22.6 | 55.1 | 22.3 | 61 | 62.5 | 173.6 | 8.03 | 95.5 | 12.74 | 0.87 | 7.51 | 156.1 | 45.3 | 8.43 | 1.226 | 24.9 | 4.1 | 8 | 6.73 | 186.5 | 33.3 | 90 | Yok | 0 | 37.4 | 42.6 | 82 | 12.15 | 12 | 0.148 | P80 | 2.17 | 0.65 | 448.6 | 3455 | 1.18 | 40 | 3415 | 86 | 750.5 | 207.3 | 430.1 | 4167 | -18.05
2024-05-06 | Sabah (06:00-14:00) | MDF-12mm | OP-018 | Ladin Yongası | 548.2 | 57.1 | 79.7 | 97.5 | 11.5 | 24.7 | 54.8 | 20.5 | 61.8 | 70.1 | 168 | 8.65 | 92.5 | 10.85 | 0.82 | 7.49 | 155.2 | 40.6 | 9.03 | 1.181 | 29.8 | 3.98 | 10.9 | 7.07 | 201.6 | 31 | 94.8 | Yok | 0 | 45.3 | 45.6 | 85.7 | 11.99 | 12 | -0.009 | P100 | 1.33 | 0.26 | 441.4 | 3551 | 0.29 | 10 | 3541 | 82.2 | 724.9 | 225.3 | 391.6 | 4167 | -15.02
2024-05-06 | Öğle (14:00-22:00) | MDF-8mm | OP-015 | Kavak Yongası | 588.2 | 46.6 | 79.6 | 89.2 | 10.7 | 25.4 | 52.2 | 22.4 | 61.5 | 60 | 174.3 | 7.95 | 86.7 | 12.5 | 0.97 | 7.23 | 172.2 | 32 | 8.2 | 0.793 | 29.7 | 4.07 | 13.6 | 6.2 | 195.6 | 33.1 | 94.8 | Yok | 0 | 38.2 | 39.8 | 94.9 | 8.1 | 8 | 0.101 | P80 | 1.96 | 0.91 | 450.1 | 4129 | 1.67 | 68 | 4061 | 85.4 | 759.3 | 214.5 | 428.4 | 4167 | -2.54
2024-05-06 | Gece (22:00-06:00) | MDF-18mm | OP-014 | Kavak Yongası | 491.7 | 53.6 | 69.2 | 91.6 | 14.1 | 25.2 | 56.5 | 18.3 | 66.7 | 64.3 | 170.4 | 8.26 | 89.2 | 10.04 | 0.76 | 7.22 | 158.9 | 46.9 | 8.79 | 1.759 | 29.9 | 3.89 | 10 | 8.02 | 203.1 | 32.3 | 78.8 | Elektrik Kesintisi | 29.7 | 38.5 | 47.7 | 57.5 | 17.83 | 18 | -0.172 | P100 | 1.22 | 0.12 | 411.3 | 2425 | 1.9 | 46 | 2379 | 84.3 | 741.5 | 199.2 | 421.4 | 4167 | -42.91
2024-05-07 | Sabah (06:00-14:00) | MDF-16mm | OP-028 | Karışık Atık | 480 | 55.6 | 68.1 | 94.1 | 16.5 | 19.8 | 54.1 | 26.2 | 63.4 | 63.4 | 171.2 | 8.25 | 95.1 | 10.66 | 0.64 | 7.38 | 170.7 | 46.4 | 9.6 | 1.607 | 28.3 | 4.48 | 15.2 | 7.48 | 191.4 | 33.3 | 94.2 | Yok | 0 | 36.3 | 42.1 | 82.1 | 16.06 | 16 | 0.063 | P80 | 2.05 | -0.01 | 458.6 | 3465 | 0.89 | 30 | 3435 | 85.9 | 745.3 | 185.7 | 347.1 | 4167 | -17.57
2024-05-07 | Öğle (14:00-22:00) | MDF-12mm | OP-001 | Ladin Yongası | 580 | 56 | 75.1 | 99 | 16.6 | 21.3 | 54.7 | 24 | 59.1 | 66.8 | 170 | 8.47 | 94.3 | 12.18 | 0.87 | 7.55 | 160.7 | 48.2 | 8.67 | 1.202 | 27 | 4.06 | 8.6 | 6.63 | 202.1 | 28.4 | 93.3 | Yok | 0 | 33.9 | 48.4 | 89.7 | 11.61 | 12 | -0.387 | P120 | 1.66 | -0.43 | 444.6 | 3754 | 0.32 | 12 | 3742 | 85.3 | 740.1 | 169.5 | 410.3 | 4167 | -10.2
2024-05-07 | Gece (22:00-06:00) | MDF-12mm | OP-018 | Çam Yongası | 620 | 45.8 | 71.7 | 94.3 | 11.6 | 21.3 | 57.4 | 21.3 | 63.4 | 60 | 169.7 | 8.19 | 89.1 | 12.49 | 0.85 | 7 | 163.8 | 44.1 | 8.93 | 1.226 | 26.5 | 4.68 | 11.8 | 6.8 | 198.5 | 30 | 90.2 | Yok | 0 | 44.8 | 35.9 | 89.9 | 11.78 | 12 | -0.215 | P100 | 2.21 | -0.14 | 460.2 | 3663 | 0.42 | 15 | 3648 | 72.4 | 711.4 | 154.7 | 348.5 | 4167 | -12.46
2024-05-08 | Sabah (06:00-14:00) | MDF-8mm | OP-011 | Kavak Yongası | 583.2 | 52.3 | 84.8 | 99 | 13.3 | 14.7 | 59.4 | 25.9 | 65.2 | 60 | 175.3 | 7.67 | 88.7 | 10.71 | 0.72 | 7.48 | 155.3 | 45.4 | 8.45 | 0.82 | 28 | 4.6 | 14.3 | 6.94 | 203.8 | 32.3 | 89.9 | Yok | 0 | 30 | 40.3 | 80.1 | 7.91 | 8 | -0.085 | P100 | 1.64 | -0.45 | 441.2 | 3429 | 0.78 | 26 | 3403 | 79.5 | 733.2 | 209.2 | 410.5 | 4167 | -18.33
2024-05-08 | Öğle (14:00-22:00) | MDF-18mm | OP-027 | Kavak Yongası | 522.3 | 47.6 | 74.6 | 96.3 | 14 | 24.7 | 62.8 | 12.4 | 59.7 | 60 | 174.9 | 7.86 | 83.6 | 11.12 | 0.85 | 7.22 | 162.3 | 39.3 | 8.07 | 1.76 | 28 | 3.39 | 11 | 8.4 | 203.1 | 30.9 | 90.8 | Yok | 0 | 35.8 | 34.7 | 73 | 18.14 | 18 | 0.145 | P120 | 1.72 | -0.75 | 445.9 | 2892 | 0.79 | 22 | 2870 | 81.2 | 749 | 196.9 | 439.3 | 4167 | -31.13
2024-05-08 | Gece (22:00-06:00) | MDF-18mm | OP-002 | Kavak Yongası | 551.4 | 55.5 | 69.5 | 93.2 | 13.1 | 17.9 | 54.6 | 27.5 | 63.7 | 65 | 168.6 | 8.67 | 83.5 | 10.93 | 0.86 | 6.53 | 168.8 | 37.7 | 10.1 | 1.82 | 28.3 | 3.95 | 10.4 | 8.05 | 190 | 30.3 | 90.5 | Soğutucu Kapasitesi | 16.1 | 38.9 | 33.2 | 68.5 | 17.74 | 18 | -0.262 | P80 | 1.88 | 0.06 | 429.5 | 2897 | 0.57 | 16 | 2881 | 95.4 | 806.6 | 180.6 | 423.5 | 4167 | -30.86
2024-05-09 | Sabah (06:00-14:00) | MDF-16mm | OP-004 | Kavak Yongası | 620 | 51.9 | 70.8 | 95.2 | 12.7 | 20 | 62 | 18 | 61.6 | 60 | 166 | 7.82 | 92.7 | 11.18 | 0.91 | 7.03 | 167 | 40.2 | 8.37 | 1.626 | 28 | 4.22 | 11.9 | 7.6 | 204.5 | 32.5 | 92.6 | Yok | 0 | 30.9 | 43.2 | 80.7 | 15.76 | 16 | -0.237 | P80 | 1.72 | -0.02 | 449.9 | 3289 | 0.95 | 31 | 3258 | 83.4 | 655.3 | 189.5 | 452.3 | 4167 | -21.81
2024-05-09 | Öğle (14:00-22:00) | MDF-18mm | OP-025 | Karışık Atık | 581.4 | 51.1 | 85.3 | 92.1 | 14.7 | 19.2 | 64.5 | 16.2 | 62.1 | 60 | 168.4 | 8.01 | 77.9 | 12.37 | 0.75 | 7.56 | 157.9 | 30 | 9.5 | 1.831 | 29.3 | 4.14 | 14.9 | 8.38 | 199.9 | 32.2 | 88.5 | Yok | 0 | 50.1 | 39.3 | 68.1 | 18.13 | 18 | 0.127 | P80 | 2.13 | 0.5 | 444.9 | 2819 | 1.48 | 41 | 2778 | 83.6 | 735 | 159.6 | 398.9 | 4167 | -33.33
2024-05-09 | Gece (22:00-06:00) | MDF-8mm | OP-007 | Kavak Yongası | 620 | 50.6 | 76 | 94.7 | 17.3 | 22.8 | 53.7 | 23.5 | 63.3 | 62 | 168.4 | 8.12 | 88.3 | 11.84 | 0.81 | 6.97 | 161.2 | 47.8 | 8.75 | 0.804 | 26.5 | 4.14 | 9.8 | 6.29 | 192.1 | 28.6 | 91.6 | Yok | 0 | 41 | 41.1 | 89 | 7.98 | 8 | -0.024 | P100 | 1.8 | -0.44 | 450.8 | 3939 | 1.66 | 65 | 3874 | 99.5 | 782.5 | 194.6 | 397.7 | 4167 | -7.03
2024-05-10 | Sabah (06:00-14:00) | MDF-16mm | OP-002 | Kavak Yongası | 480 | 46.3 | 78.3 | 89.9 | 13.9 | 21.8 | 54.7 | 23.5 | 59.9 | 60 | 176 | 7.42 | 84.1 | 11.97 | 0.79 | 6.67 | 169.1 | 42.2 | 10.12 | 1.613 | 25.6 | 3.66 | 14.5 | 7.86 | 189.8 | 30.6 | 87.3 | Elektrik Kesintisi | 48.2 | 44.4 | 43.2 | 62 | 16.45 | 16 | 0.447 | P120 | 1.68 | 0.21 | 398 | 2652 | 0.53 | 14 | 2638 | 79.8 | 750 | 212.3 | 420.4 | 4167 | -36.69
2024-05-10 | Öğle (14:00-22:00) | MDF-12mm | OP-030 | Çam Yongası | 536.4 | 53.8 | 77.6 | 91.6 | 16.1 | 19.1 | 54 | 26.8 | 61.9 | 64 | 174.5 | 6.94 | 90.9 | 11.91 | 0.86 | 7.2 | 156.4 | 31.1 | 8.97 | 1.194 | 28.3 | 3.77 | 10.2 | 7.31 | 198.5 | 32.4 | 91.5 | Yok | 0 | 38 | 41.3 | 84.8 | 12.19 | 12 | 0.195 | P60 | 1.66 | 0.04 | 452.6 | 3399 | 0.63 | 21 | 3378 | 79 | 710.3 | 200.2 | 435.9 | 4167 | -18.93
2024-05-10 | Gece (22:00-06:00) | MDF-18mm | OP-006 | Çam Yongası | 569.8 | 57.9 | 70.5 | 95.3 | 12 | 22.5 | 60.7 | 16.8 | 57.7 | 67.9 | 174.9 | 6.63 | 93.7 | 10.3 | 0.9 | 6.57 | 152.4 | 52.6 | 9.19 | 1.76 | 28.2 | 4.15 | 12.1 | 8.02 | 193.8 | 32.7 | 89.3 | Yok | 0 | 34.1 | 42 | 74.3 | 17.94 | 18 | -0.06 | P100 | 2.08 | -0.39 | 441.9 | 2952 | 1.01 | 29 | 2923 | 85.1 | 746.2 | 197.8 | 399.7 | 4167 | -29.85
2024-05-11 | Sabah (06:00-14:00) | MDF-12mm | OP-020 | Karışık Atık | 554 | 55.9 | 71.7 | 92.5 | 15.6 | 22.7 | 52.1 | 25.2 | 66.5 | 63.9 | 174.1 | 8.02 | 71.6 | 9.58 | 0.84 | 7.37 | 164.4 | 37.8 | 8.95 | 1.276 | 27 | 3.96 | 8 | 7.57 | 187.6 | 32.2 | 99.5 | Yok | 0 | 41.4 | 42.7 | 81.3 | 12.03 | 12 | 0.025 | P80 | 2.27 | 0.17 | 447.2 | 3386 | 1.82 | 61 | 3325 | 84.4 | 745.5 | 192.1 | 434.9 | 4167 | -20.21
2024-05-11 | Öğle (14:00-22:00) | MDF-16mm | OP-017 | Karışık Atık | 564.4 | 61.2 | 73.8 | 94.7 | 16.8 | 20.7 | 61.2 | 18.1 | 62 | 74.7 | 168.2 | 8.73 | 85.4 | 11.48 | 0.78 | 6.93 | 153.5 | 37 | 8.57 | 1.619 | 26.9 | 4.26 | 14.6 | 7.77 | 207.5 | 29.6 | 92 | Yok | 0 | 32.4 | 49.3 | 73.4 | 16.37 | 16 | 0.369 | P60 | 1.77 | 0.09 | 453.7 | 3094 | 0.26 | 8 | 3086 | 78.3 | 781.8 | 173.8 | 387 | 4167 | -25.94
2024-05-11 | Gece (22:00-06:00) | MDF-8mm | OP-017 | Çam Yongası | 535.3 | 48.8 | 82.1 | 91.7 | 13.7 | 25.5 | 54.9 | 19.6 | 63 | 60 | 173 | 8.15 | 88.6 | 11.16 | 0.82 | 6.93 | 161.7 | 49.3 | 9.99 | 0.805 | 30.1 | 4.32 | 11.9 | 6.11 | 189.8 | 30.5 | 94.4 | Yok | 0 | 35.9 | 47.7 | 96.4 | 7.81 | 8 | -0.194 | P120 | 1.88 | 0.26 | 442.3 | 3936 | 0.27 | 10 | 3926 | 76.2 | 755.9 | 179.4 | 430.9 | 4167 | -5.78
2024-05-12 | Sabah (06:00-14:00) | MDF-8mm | OP-006 | Karışık Atık | 620 | 50.3 | 66.7 | 95.2 | 14.7 | 17.8 | 66.9 | 15.3 | 60.9 | 60 | 172.6 | 8.49 | 78.6 | 11.51 | 0.71 | 6.83 | 165.6 | 46.3 | 9.14 | 0.794 | 25.7 | 4.01 | 13.8 | 6.24 | 205.6 | 32.2 | 88.6 | Yok | 0 | 41.1 | 47.5 | 86.2 | 8.17 | 8 | 0.172 | P120 | 1.55 | -0.01 | 447.7 | 3661 | 0.69 | 25 | 3636 | 93.7 | 764.6 | 165.1 | 433.3 | 4167 | -12.74
2024-05-12 | Öğle (14:00-22:00) | MDF-18mm | OP-012 | Karışık Atık | 531.1 | 50.3 | 55 | 95 | 14.8 | 22.2 | 49.6 | 28.2 | 61.9 | 60 | 172.5 | 7.77 | 84.6 | 10.77 | 0.74 | 7.74 | 152.2 | 39.3 | 8.33 | 1.702 | 30.6 | 4.19 | 9.7 | 8.37 | 192.6 | 30.7 | 92.6 | Soğutucu Kapasitesi | 7.7 | 39.4 | 45.7 | 66 | 18.25 | 18 | 0.255 | P100 | 1.8 | 0.07 | 436.7 | 2783 | 1.54 | 42 | 2741 | 81.2 | 757 | 189.5 | 445.8 | 4167 | -34.22
2024-05-12 | Gece (22:00-06:00) | MDF-8mm | OP-023 | Çam Yongası | 566 | 51.3 | 66.8 | 91.2 | 20.2 | 18.6 | 55.9 | 25.5 | 63.6 | 61.3 | 174.1 | 7.62 | 88.2 | 12.03 | 0.83 | 6.79 | 168.2 | 43.3 | 8.77 | 0.781 | 29.1 | 4.18 | 11.2 | 6.74 | 199 | 32.9 | 89 | Soğutucu Kapasitesi | 20.7 | 42.9 | 45.1 | 80 | 7.72 | 8 | -0.284 | P120 | 2.04 | -0.43 | 432.4 | 3289 | 0.74 | 24 | 3265 | 87.8 | 720.1 | 169.2 | 415.3 | 4167 | -21.65
2024-05-13 | Sabah (06:00-14:00) | MDF-16mm | OP-021 | Karışık Atık | 551.2 | 52.3 | 92.3 | 89.7 | 13.7 | 20.4 | 59.9 | 19.6 | 63.6 | 61.3 | 178 | 7.35 | 83.5 | 11.89 | 0.62 | 7.32 | 185.3 | 44.7 | 8.68 | 1.578 | 28.7 | 4.19 | 13.5 | 8.33 | 202.9 | 29.7 | 93.5 | Yok | 0 | 40.8 | 47.3 | 76.3 | 15.78 | 16 | -0.218 | P80 | 1.83 | -0.01 | 457.8 | 3083 | 0.54 | 16 | 3067 | 90.7 | 723.9 | 208.3 | 437.3 | 4167 | -26.4
2024-05-13 | Öğle (14:00-22:00) | MDF-16mm | OP-006 | Ladin Yongası | 520 | 57.8 | 73 | 93.2 | 14.8 | 22.6 | 53.9 | 23.5 | 60.3 | 67 | 175.4 | 7.45 | 78.2 | 11.29 | 0.54 | 7.34 | 168.7 | 41.5 | 9.14 | 1.586 | 28.5 | 4.26 | 14.6 | 8.28 | 204 | 30.4 | 89.4 | Soğutucu Kapasitesi | 25.7 | 38.5 | 36.7 | 64.3 | 16.12 | 16 | 0.124 | P120 | 1.81 | 0.37 | 431.4 | 2795 | 0.81 | 22 | 2773 | 77.2 | 727.5 | 197.8 | 379 | 4167 | -33.45
2024-05-13 | Gece (22:00-06:00) | MDF-8mm | OP-029 | Çam Yongası | 494 | 52.7 | 67.2 | 91.8 | 16.3 | 20.1 | 53.2 | 26.7 | 58.1 | 64 | 171.6 | 7.64 | 87.9 | 11.98 | 0.82 | 6.86 | 158.6 | 45 | 9.98 | 0.773 | 28.4 | 4.03 | 10.4 | 6.31 | 194.2 | 28 | 90.3 | Yok | 0 | 37.3 | 47.3 | 92.7 | 8.11 | 8 | 0.114 | P80 | 1.73 | -0.52 | 453.4 | 3893 | 1.12 | 43 | 3850 | 85.8 | 731.1 | 204.3 | 428.4 | 4167 | -7.61
2024-05-14 | Sabah (06:00-14:00) | MDF-12mm | OP-013 | Çam Yongası | 480.7 | 52.4 | 77.7 | 94.7 | 14.4 | 22.8 | 59.9 | 17.3 | 64.2 | 65.3 | 172.9 | 7.83 | 82.5 | 11.37 | 0.81 | 7.42 | 162.8 | 47.9 | 8.57 | 1.252 | 28.4 | 4.18 | 9.1 | 6.95 | 197.1 | 30.6 | 93.4 | Kurutucu Tıkanması | 14.7 | 39.4 | 41.8 | 85.7 | 11.65 | 12 | -0.349 | P80 | 1.46 | 0.55 | 429.2 | 3461 | 0.88 | 30 | 3431 | 79.8 | 725.3 | 171.2 | 418.5 | 4167 | -17.66
2024-05-14 | Öğle (14:00-22:00) | MDF-16mm | OP-001 | Karışık Atık | 519.8 | 46.9 | 62.3 | 94.1 | 16.6 | 15.1 | 55.6 | 29.3 | 59.7 | 60 | 169.3 | 7.31 | 84 | 11.72 | 0.77 | 7.56 | 164.9 | 38.5 | 8.77 | 1.581 | 29 | 3.96 | 14.5 | 7.91 | 196.3 | 32.1 | 92.4 | Yok | 0 | 37.7 | 42.9 | 73.1 | 16.12 | 16 | 0.122 | P100 | 1.86 | 0.18 | 449.3 | 3149 | 0.19 | 5 | 3144 | 93.6 | 760.1 | 206 | 388.4 | 4167 | -24.55
2024-05-14 | Gece (22:00-06:00) | MDF-16mm | OP-007 | Kavak Yongası | 561.1 | 51.4 | 68.8 | 93.2 | 14 | 24.2 | 59.4 | 16.4 | 64.1 | 60 | 177.7 | 7.63 | 81.5 | 10.07 | 0.79 | 7.26 | 157.5 | 42.9 | 8.66 | 1.579 | 30.5 | 4.1 | 11.3 | 7.61 | 201.6 | 31.9 | 88.1 | Yok | 0 | 47.1 | 46.4 | 76.4 | 16.49 | 16 | 0.49 | P80 | 1.95 | 0.37 | 450.7 | 3131 | 0.1 | 3 | 3128 | 84.1 | 699.6 | 173.5 | 407 | 4167 | -24.93
2024-05-15 | Sabah (06:00-14:00) | MDF-16mm | OP-002 | Çam Yongası | 505.3 | 54.9 | 77.2 | 93.8 | 16.7 | 18.5 | 62.6 | 18.9 | 57.5 | 63.1 | 167.8 | 7.57 | 88.5 | 11.09 | 0.86 | 7.69 | 161.4 | 45.5 | 9.53 | 1.593 | 30.3 | 4.1 | 12.9 | 7.7 | 198.2 | 32.9 | 88.6 | Soğutucu Kapasitesi | 40.6 | 43.7 | 45.4 | 64.6 | 15.43 | 16 | -0.566 | P80 | 2.19 | 0.42 | 394.7 | 2725 | 1.24 | 33 | 2692 | 77.2 | 701 | 198.9 | 424 | 4167 | -35.4
2024-05-15 | Öğle (14:00-22:00) | MDF-16mm | OP-009 | Karışık Atık | 508.5 | 45.5 | 79.1 | 94.5 | 13.7 | 25.1 | 56.3 | 18.6 | 61.6 | 60 | 170.6 | 7.89 | 92.8 | 11.56 | 0.76 | 7.22 | 173.8 | 46.6 | 9.65 | 1.585 | 27 | 3.77 | 13.1 | 7.33 | 194.9 | 31.2 | 93.2 | Yok | 0 | 42.5 | 40.6 | 84.6 | 15.93 | 16 | -0.07 | P120 | 1.8 | -0.26 | 459.6 | 3506 | 0.99 | 34 | 3472 | 79.4 | 728.6 | 165.7 | 443 | 4167 | -16.68
2024-05-15 | Gece (22:00-06:00) | MDF-16mm | OP-008 | Kavak Yongası | 505.2 | 54.8 | 78.8 | 94.5 | 13.2 | 19.7 | 56.8 | 23.5 | 60.5 | 67.2 | 172.5 | 8.12 | 79.7 | 11.27 | 0.61 | 7.33 | 156.6 | 43.7 | 8.76 | 1.576 | 30.1 | 3.72 | 11 | 7.38 | 203 | 31.3 | 83.5 | Soğutucu Kapasitesi | 16.5 | 42.8 | 30 | 69.5 | 15.83 | 16 | -0.169 | P60 | 2.26 | -0.1 | 439.5 | 2984 | 0.1 | 2 | 2982 | 90 | 719.5 | 179.2 | 481.6 | 4167 | -28.44
2024-05-16 | Sabah (06:00-14:00) | MDF-12mm | OP-005 | Karışık Atık | 555 | 42 | 80.7 | 94.5 | 14.9 | 22.1 | 60 | 18 | 61.9 | 60 | 180.8 | 8.28 | 80.6 | 10.57 | 0.64 | 6.66 | 168.6 | 37.4 | 9.02 | 1.257 | 28.8 | 4.05 | 9.6 | 7.4 | 194.2 | 33.2 | 86.2 | Yok | 0 | 40.2 | 41.3 | 69.3 | 11.89 | 12 | -0.11 | P60 | 2.34 | 0.14 | 447.5 | 3128 | 0.81 | 25 | 3103 | 78.6 | 742.4 | 184.7 | 417.9 | 4167 | -25.53
2024-05-16 | Öğle (14:00-22:00) | MDF-12mm | OP-030 | Çam Yongası | 581.9 | 48 | 77.8 | 93.6 | 17.2 | 22.3 | 61.6 | 16.1 | 60.2 | 60 | 170.3 | 7.55 | 75.4 | 12.62 | 0.93 | 6.95 | 158.7 | 44.6 | 9.49 | 1.243 | 25.2 | 4.59 | 10.2 | 7.58 | 185.3 | 29.8 | 97.7 | Yok | 0 | 47.1 | 46.7 | 84.9 | 11.83 | 12 | -0.17 | P80 | 2.11 | -0.22 | 451.5 | 3492 | 0.18 | 6 | 3486 | 90.4 | 749.2 | 183 | 411.2 | 4167 | -16.34
2024-05-16 | Gece (22:00-06:00) | MDF-16mm | OP-027 | Karışık Atık | 480 | 46.2 | 55 | 93.3 | 14.7 | 25.8 | 61.9 | 12.2 | 59.8 | 60 | 176.4 | 7.62 | 87.9 | 9.97 | 0.89 | 7.34 | 167.3 | 44.1 | 8.69 | 1.552 | 28.1 | 4.55 | 15.2 | 7.81 | 195.2 | 32.5 | 89.8 | Yok | 0 | 35.9 | 43.9 | 71.9 | 15.92 | 16 | -0.078 | P60 | 2.37 | -0.33 | 450.6 | 3109 | 0.77 | 23 | 3086 | 92.5 | 756.3 | 229.7 | 461.7 | 4167 | -25.94
2024-05-17 | Sabah (06:00-14:00) | MDF-18mm | OP-015 | Kavak Yongası | 539.2 | 47.5 | 85.4 | 96 | 14.5 | 22.8 | 63 | 14.2 | 64.5 | 60 | 173 | 7.73 | 92.6 | 10.14 | 0.91 | 6.98 | 155.3 | 43.9 | 9.9 | 1.84 | 26.9 | 4.24 | 11.4 | 8.72 | 192.4 | 32.2 | 93.9 | Yok | 0 | 38.4 | 38 | 69.2 | 17.76 | 18 | -0.244 | P60 | 2.11 | -0.02 | 447.1 | 2889 | 1.17 | 33 | 2856 | 90.1 | 715.2 | 204.2 | 446.3 | 4167 | -31.46
2024-05-17 | Öğle (14:00-22:00) | MDF-25mm | OP-001 | Çam Yongası | 547.1 | 45.8 | 63.3 | 97.1 | 12.7 | 20.1 | 61.7 | 18.2 | 58.4 | 60 | 171.2 | 7.66 | 82.1 | 10.73 | 0.78 | 7.73 | 158.1 | 34.1 | 9.5 | 2.576 | 30.9 | 4.09 | 11.3 | 10.26 | 198.6 | 31.8 | 94 | Yok | 0 | 45.7 | 38.6 | 58.5 | 24.95 | 25 | -0.053 | P60 | 1.72 | -0.47 | 438.9 | 2413 | 1.55 | 37 | 2376 | 81.8 | 698.6 | 235 | 401.8 | 4167 | -42.98
2024-05-17 | Gece (22:00-06:00) | MDF-16mm | OP-029 | Çam Yongası | 493.4 | 44 | 83.1 | 96.5 | 12.4 | 16.6 | 53.1 | 30.3 | 59.9 | 60 | 170.3 | 8.13 | 90.6 | 12.36 | 0.79 | 7.06 | 183.1 | 45.6 | 9.25 | 1.665 | 28.6 | 4.05 | 12.2 | 7.89 | 183 | 31.4 | 93.7 | Yok | 0 | 36.5 | 39.7 | 69.7 | 15.84 | 16 | -0.157 | P60 | 2.08 | 1.07 | 442.6 | 3154 | 1.55 | 48 | 3106 | 84.7 | 724.8 | 187.1 | 428.5 | 4167 | -25.46
2024-05-18 | Sabah (06:00-14:00) | MDF-16mm | OP-027 | Çam Yongası | 607.8 | 44.8 | 81.6 | 96.7 | 13.9 | 27.1 | 55.2 | 17.7 | 63.3 | 60 | 170.8 | 7.55 | 90.5 | 11.33 | 0.88 | 7 | 157.7 | 41.3 | 9.57 | 1.548 | 32.7 | 3.81 | 10.9 | 8.23 | 200.8 | 33.8 | 91.3 | Yok | 0 | 38.3 | 40.1 | 69.7 | 15.66 | 16 | -0.336 | P100 | 1.16 | 0.3 | 443.7 | 2835 | 0.68 | 19 | 2816 | 88.5 | 798.2 | 164.4 | 392.8 | 4167 | -32.42
2024-05-18 | Öğle (14:00-22:00) | MDF-16mm | OP-027 | Çam Yongası | 530.9 | 53.5 | 81.6 | 93.9 | 14.8 | 22.4 | 61.9 | 15.6 | 61.3 | 64.1 | 173.5 | 7.55 | 90.5 | 10.57 | 0.58 | 7.06 | 158 | 41.8 | 10.58 | 1.638 | 31.1 | 4.45 | 11.8 | 7.8 | 200.2 | 32.5 | 91.6 | Yok | 0 | 46.1 | 36 | 73.8 | 15.93 | 16 | -0.067 | P80 | 1.41 | -0.26 | 451.7 | 3055 | 0.64 | 19 | 3036 | 75.3 | 714.4 | 180.4 | 456.1 | 4167 | -27.14
2024-05-18 | Gece (22:00-06:00) | MDF-16mm | OP-010 | Kavak Yongası | 549.1 | 55.4 | 68.4 | 93 | 12.4 | 19.1 | 63.5 | 17.4 | 63.5 | 69.7 | 169.1 | 8.4 | 83.4 | 12.73 | 0.79 | 6.91 | 162.8 | 57.5 | 8.16 | 1.577 | 25.2 | 4.24 | 9.6 | 7.53 | 183.3 | 33.2 | 93.3 | Yok | 0 | 38.9 | 44.8 | 80.8 | 15.69 | 16 | -0.312 | P80 | 1.28 | 0.09 | 466.9 | 3332 | 1 | 33 | 3299 | 79.3 | 725.5 | 171.3 | 389.7 | 4167 | -20.83
2024-05-19 | Sabah (06:00-14:00) | MDF-18mm | OP-009 | Çam Yongası | 527 | 46.6 | 64.3 | 89.8 | 15.6 | 24.9 | 58.1 | 17 | 60.8 | 60 | 163.2 | 7.79 | 90.1 | 12.01 | 0.73 | 6.98 | 150.4 | 46 | 9.08 | 1.835 | 31.4 | 3.95 | 10 | 7.93 | 182.4 | 31.6 | 93.4 | Elektrik Kesintisi | 12.8 | 40.5 | 46.8 | 73.4 | 17.91 | 18 | -0.086 | P80 | 1.7 | -0.26 | 440.1 | 2986 | 1.14 | 34 | 2952 | 86 | 775.6 | 190.5 | 473.5 | 4167 | -29.16
2024-05-19 | Öğle (14:00-22:00) | MDF-16mm | OP-018 | Karışık Atık | 555.5 | 48.8 | 77.2 | 94.5 | 15.2 | 20.6 | 55.4 | 24 | 63 | 60 | 171 | 8.03 | 89.2 | 11.56 | 0.98 | 7.53 | 169.2 | 36.9 | 8.99 | 1.603 | 29.4 | 4.39 | 12.3 | 7.84 | 199.3 | 30.3 | 97.6 | Yok | 0 | 39.2 | 48.6 | 76 | 16.09 | 16 | 0.086 | P100 | 1.91 | -0.13 | 442.5 | 3173 | 1.21 | 38 | 3135 | 79.2 | 739.9 | 200 | 454.8 | 4167 | -24.77
2024-05-19 | Gece (22:00-06:00) | MDF-12mm | OP-009 | Çam Yongası | 544.7 | 53 | 66.1 | 91.1 | 15.5 | 19.7 | 60.9 | 19.4 | 60.2 | 60.8 | 162.9 | 8.3 | 90.5 | 11.28 | 0.84 | 7.6 | 162.8 | 36.7 | 8.36 | 1.194 | 27.3 | 4.46 | 14.8 | 7.38 | 190.8 | 30.4 | 84.4 | Yok | 0 | 40 | 36.1 | 68.9 | 11.93 | 12 | -0.069 | P80 | 1.83 | -0.53 | 464.1 | 3057 | 1.16 | 35 | 3022 | 74.1 | 768.1 | 189.8 | 410.6 | 4167 | -27.48
2024-05-20 | Sabah (06:00-14:00) | MDF-18mm | OP-007 | Ladin Yongası | 526.2 | 53.2 | 66.5 | 93.6 | 17.8 | 23.3 | 58.5 | 18.2 | 62.6 | 62 | 180 | 7.48 | 88.1 | 10.75 | 0.81 | 7.19 | 171.7 | 44.6 | 8.89 | 1.795 | 29.9 | 3.82 | 11.5 | 8.36 | 188.6 | 26 | 95.2 | Soğutucu Kapasitesi | 12.3 | 39.2 | 36.8 | 71.3 | 18.01 | 18 | 0.013 | P80 | 1.62 | -0.42 | 430.3 | 2940 | 0.48 | 14 | 2926 | 90.7 | 790.4 | 185.9 | 391.4 | 4167 | -29.78
2024-05-20 | Öğle (14:00-22:00) | MDF-16mm | OP-011 | Karışık Atık | 590.2 | 52.1 | 63.1 | 98.2 | 16.9 | 23.4 | 55.7 | 20.9 | 61 | 60 | 170.7 | 7.87 | 86.9 | 12.07 | 0.92 | 7.1 | 181.9 | 36.6 | 8.26 | 1.54 | 25.7 | 4.43 | 15.4 | 8.34 | 183.7 | 33.7 | 97.1 | Yok | 0 | 40.7 | 33.7 | 76.9 | 15.67 | 16 | -0.325 | P100 | 1.96 | 0.15 | 451.8 | 3156 | 0.7 | 22 | 3134 | 82.2 | 763.7 | 212.5 | 389.7 | 4167 | -24.79
2024-05-20 | Gece (22:00-06:00) | MDF-18mm | OP-019 | Ladin Yongası | 557.1 | 52.3 | 85 | 94.6 | 13.9 | 25.1 | 62.9 | 11.9 | 58 | 64.8 | 173.5 | 7.91 | 92 | 10.35 | 0.73 | 7.75 | 159.3 | 44.9 | 8.51 | 1.869 | 27.1 | 4.22 | 11.5 | 8.02 | 196 | 33.8 | 91.6 | Yok | 0 | 44 | 43.9 | 76.9 | 18.42 | 18 | 0.422 | P100 | 1.62 | -0.32 | 459.5 | 3149 | 0.1 | 3 | 3146 | 85 | 728.7 | 179.4 | 449.8 | 4167 | -24.5
2024-05-21 | Sabah (06:00-14:00) | MDF-18mm | OP-030 | Ladin Yongası | 518.5 | 57.9 | 71.9 | 92.4 | 16 | 18.4 | 52.5 | 29.1 | 59.1 | 66.8 | 175 | 7.28 | 88.8 | 12.17 | 0.85 | 7.09 | 161.7 | 42.7 | 8.55 | 1.861 | 28.6 | 4.49 | 8 | 8.19 | 196.5 | 32 | 93.5 | Yok | 0 | 39.4 | 41.2 | 72.4 | 18.13 | 18 | 0.128 | P80 | 2.12 | -0.13 | 435.6 | 2984 | 1.34 | 39 | 2945 | 92.7 | 681.9 | 186.3 | 457.7 | 4167 | -29.33
2024-05-21 | Öğle (14:00-22:00) | MDF-12mm | OP-002 | Çam Yongası | 607.6 | 51.3 | 83 | 94.2 | 15.9 | 27.3 | 51.9 | 20.8 | 60.9 | 60.6 | 173.3 | 7.3 | 91.6 | 12.2 | 0.7 | 7.76 | 145 | 49.1 | 9.39 | 1.204 | 27.6 | 4.77 | 13.4 | 6.94 | 184.7 | 32.4 | 92.5 | Yok | 0 | 33.9 | 44.9 | 88.4 | 12.34 | 12 | 0.336 | P120 | 2.35 | 0.36 | 449.7 | 3596 | 0.51 | 18 | 3578 | 87.6 | 741.6 | 161 | 433.9 | 4167 | -14.13
2024-05-21 | Gece (22:00-06:00) | MDF-12mm | OP-021 | Kavak Yongası | 581.9 | 56.3 | 59.1 | 96.6 | 14.8 | 25.2 | 61.7 | 13 | 57.7 | 64.7 | 178.5 | 7.3 | 88.8 | 11.59 | 0.69 | 7.63 | 165 | 36.5 | 9.72 | 1.254 | 34.3 | 4.61 | 10.2 | 7.04 | 210.2 | 30.4 | 70 | Elektrik Kesintisi | 77.1 | 35.9 | 39 | 52.8 | 12.18 | 12 | 0.179 | P60 | 1.41 | 0.51 | 376 | 2243 | 1.16 | 26 | 2217 | 85.9 | 742.8 | 188 | 419.2 | 4167 | -46.8
2024-05-22 | Sabah (06:00-14:00) | MDF-12mm | OP-010 | Çam Yongası | 620 | 43.1 | 73.8 | 95.9 | 12.6 | 23.3 | 59.3 | 17.5 | 63 | 60 | 170.1 | 7.17 | 86.5 | 11.93 | 0.79 | 6.83 | 167.9 | 43.4 | 9.37 | 1.21 | 29.5 | 4.15 | 12.4 | 7.16 | 191.5 | 34.7 | 89.9 | Yok | 0 | 36.8 | 38.4 | 84.3 | 12.03 | 12 | 0.027 | P120 | 1.56 | -0.34 | 454.1 | 3421 | 0.71 | 24 | 3397 | 81 | 780 | 217.3 | 349.2 | 4167 | -18.48
2024-05-22 | Öğle (14:00-22:00) | MDF-12mm | OP-004 | Çam Yongası | 572.8 | 49.3 | 83.2 | 93 | 15.2 | 22.7 | 65.2 | 12 | 64.6 | 60 | 172.6 | 7.47 | 88.2 | 12.94 | 0.62 | 6.93 | 163.9 | 38.5 | 8.81 | 1.176 | 32.5 | 4.24 | 13.2 | 7.19 | 197 | 27.9 | 90.3 | Konveyör Durması | 34.4 | 44.6 | 47.9 | 72.1 | 12.01 | 12 | 0.014 | P100 | 2.26 | 0 | 421.4 | 3175 | 1.26 | 40 | 3135 | 79.2 | 738.2 | 198.5 | 428.5 | 4167 | -24.77
2024-05-22 | Gece (22:00-06:00) | MDF-8mm | OP-027 | Çam Yongası | 541.6 | 50.4 | 69.3 | 95.5 | 12.3 | 22.3 | 59 | 18.7 | 60.2 | 62.6 | 175.6 | 7.62 | 86.5 | 11.92 | 0.73 | 7.47 | 180.8 | 42.9 | 9.15 | 0.82 | 24.3 | 4.21 | 14 | 6.14 | 187.6 | 31.6 | 93.4 | Soğutucu Kapasitesi | 11.5 | 35.4 | 41.5 | 99.5 | 8 | 8 | 0.004 | P80 | 2.05 | 0.66 | 442.3 | 4037 | 0.54 | 21 | 4016 | 88.9 | 743.9 | 195.3 | 403.9 | 4167 | -3.62
2024-05-23 | Sabah (06:00-14:00) | MDF-16mm | OP-016 | Çam Yongası | 576.6 | 46.4 | 82.1 | 91.2 | 14.7 | 20.7 | 56 | 23.3 | 57.2 | 60 | 167.2 | 7.86 | 83.2 | 11.16 | 0.73 | 7.11 | 160.8 | 36.7 | 8.81 | 1.622 | 28.1 | 3.9 | 10.3 | 7.92 | 189.1 | 30.2 | 92.3 | Tutkal Sistemi | 6.8 | 45.6 | 36.2 | 77.4 | 16.06 | 16 | 0.059 | P100 | 1.42 | 0.24 | 445.7 | 3117 | 0.1 | 3 | 3114 | 81.1 | 802.7 | 178.7 | 419.3 | 4167 | -25.27
2024-05-23 | Öğle (14:00-22:00) | MDF-25mm | OP-020 | Çam Yongası | 579.9 | 55.8 | 83.2 | 93.1 | 15.6 | 18.1 | 61.9 | 20 | 59.7 | 67.4 | 167.4 | 8.21 | 88.6 | 10.57 | 0.75 | 7.53 | 166.1 | 43 | 9.01 | 2.446 | 30.3 | 4.01 | 15.4 | 9.19 | 196.9 | 32.1 | 97.5 | Yok | 0 | 39.2 | 39.9 | 68 | 24.54 | 25 | -0.46 | P80 | 2.43 | -0.02 | 454.3 | 2892 | 1.64 | 47 | 2845 | 85.1 | 744 | 195.7 | 409.8 | 4167 | -31.73
2024-05-23 | Gece (22:00-06:00) | MDF-8mm | OP-025 | Çam Yongası | 558.6 | 51 | 82.6 | 92.4 | 13.5 | 20.6 | 61.3 | 18 | 58.8 | 60 | 171 | 7.96 | 85 | 11.66 | 0.85 | 7.39 | 160.8 | 40.7 | 9.49 | 0.783 | 26.9 | 4.39 | 10.9 | 6.37 | 185.5 | 33.2 | 87.5 | Yok | 0 | 39.1 | 48 | 92.3 | 7.61 | 8 | -0.391 | P100 | 1.48 | -0.08 | 462.6 | 3813 | 1 | 38 | 3775 | 83.8 | 736.2 | 172.2 | 397.8 | 4167 | -9.41
2024-05-24 | Sabah (06:00-14:00) | MDF-25mm | OP-007 | Çam Yongası | 558.3 | 50.8 | 68.7 | 94.8 | 16.1 | 22.4 | 51.5 | 26 | 60.2 | 60 | 178.9 | 7.85 | 85.6 | 10.75 | 0.87 | 7.17 | 165.1 | 43.3 | 9.66 | 2.449 | 27 | 4 | 11.3 | 10.14 | 198.4 | 29.7 | 92.3 | Yok | 0 | 37.8 | 35.5 | 61.1 | 25.24 | 25 | 0.242 | P100 | 1.58 | -0.36 | 455.1 | 2486 | 0.69 | 17 | 2469 | 78.8 | 743 | 181.3 | 432.6 | 4167 | -40.75
2024-05-24 | Öğle (14:00-22:00) | MDF-16mm | OP-017 | Karışık Atık | 611.2 | 55.6 | 63.2 | 93.6 | 17.5 | 22.8 | 59.2 | 18 | 60.2 | 63.8 | 171.8 | 7.35 | 86.5 | 11.98 | 0.75 | 6.78 | 173.6 | 42.5 | 8.56 | 1.583 | 29 | 3.95 | 12.7 | 8.08 | 192.4 | 28.3 | 87.5 | Soğutucu Kapasitesi | 6 | 42.5 | 43.1 | 67.6 | 16.03 | 16 | 0.034 | P100 | 1.58 | -0.35 | 439.3 | 2854 | 0.83 | 23 | 2831 | 80.2 | 685.6 | 184.5 | 431.7 | 4167 | -32.06
2024-05-24 | Gece (22:00-06:00) | MDF-16mm | OP-021 | Karışık Atık | 533.6 | 50.7 | 66.3 | 96 | 16 | 24 | 61.6 | 14.4 | 59.4 | 60 | 173.8 | 7.66 | 87.3 | 10.56 | 0.89 | 7.61 | 159.8 | 48.2 | 8.8 | 1.574 | 27.5 | 4.01 | 13.6 | 7.65 | 192.1 | 33.3 | 89.1 | Soğutucu Kapasitesi | 3.9 | 41.6 | 40.2 | 76.1 | 15.94 | 16 | -0.056 | P80 | 1.83 | -0.99 | 442.4 | 3092 | 0.23 | 7 | 3085 | 89.3 | 748.4 | 183.8 | 466.6 | 4167 | -25.97
2024-05-25 | Sabah (06:00-14:00) | MDF-12mm | OP-024 | Çam Yongası | 571.3 | 49.7 | 84.5 | 94.8 | 14.7 | 24.1 | 57.9 | 18.1 | 66.7 | 60 | 173.3 | 6.95 | 85 | 11.32 | 0.67 | 7.06 | 169.8 | 43.1 | 10.14 | 1.181 | 24 | 4.06 | 8 | 7.47 | 195 | 32.8 | 92.7 | Yok | 0 | 31.6 | 40.3 | 74.9 | 11.9 | 12 | -0.1 | P120 | 1.85 | -0.63 | 433.4 | 3098 | 0.48 | 14 | 3084 | 83.1 | 736.2 | 176 | 428.9 | 4167 | -25.99
2024-05-25 | Öğle (14:00-22:00) | MDF-12mm | OP-014 | Kavak Yongası | 497 | 48.6 | 78.5 | 95.1 | 11.9 | 22 | 49.9 | 28.1 | 66.4 | 60 | 171.2 | 7.8 | 82.2 | 12.68 | 0.79 | 7.14 | 160.6 | 41.6 | 8.34 | 1.213 | 23.4 | 4.19 | 10.8 | 7.49 | 205.5 | 31.3 | 94.3 | Yok | 0 | 40.5 | 30 | 76.9 | 12.05 | 12 | 0.05 | P120 | 1.78 | -0.53 | 441.1 | 3199 | 0.69 | 22 | 3177 | 88.3 | 736.9 | 201.2 | 433.4 | 4167 | -23.76
2024-05-25 | Gece (22:00-06:00) | MDF-16mm | OP-023 | Kavak Yongası | 508.8 | 51.7 | 66.2 | 96 | 14.8 | 23.6 | 50.9 | 25.5 | 63.8 | 64 | 172.5 | 8.01 | 85.8 | 11.5 | 0.83 | 7.21 | 161.7 | 40.3 | 8.3 | 1.626 | 28.5 | 4.22 | 12.5 | 7.18 | 205.6 | 33.9 | 87.1 | Yok | 0 | 47.4 | 44.2 | 77.5 | 15.6 | 16 | -0.402 | P80 | 2.1 | 0.26 | 448.1 | 3131 | 1.22 | 38 | 3093 | 82.9 | 708.2 | 203.9 | 484.7 | 4167 | -25.77
2024-05-26 | Sabah (06:00-14:00) | MDF-16mm | OP-019 | Çam Yongası | 540.9 | 56.4 | 85.4 | 90.4 | 16 | 18.1 | 65 | 16.9 | 63.3 | 64.9 | 171 | 7.68 | 89.6 | 12.03 | 0.62 | 6.77 | 173.8 | 46.3 | 9.4 | 1.601 | 27.8 | 4.36 | 12.4 | 8.29 | 190.9 | 32 | 93.9 | Yok | 0 | 37.9 | 44.2 | 67.5 | 15.83 | 16 | -0.166 | P80 | 1.24 | 0.44 | 448 | 2923 | 0.1 | 2 | 2921 | 97.8 | 726.8 | 180 | 367 | 4167 | -29.9
2024-05-26 | Öğle (14:00-22:00) | MDF-25mm | OP-026 | Çam Yongası | 565.6 | 48.7 | 74.4 | 89.2 | 14.3 | 25 | 58.1 | 16.8 | 65.6 | 60 | 176.6 | 7.26 | 90 | 11.11 | 0.79 | 7.4 | 169.9 | 47.7 | 9.19 | 2.401 | 28.9 | 4.28 | 8 | 8.86 | 199.2 | 34.8 | 98.6 | Yok | 0 | 37.9 | 47.1 | 72.1 | 25.27 | 25 | 0.267 | P120 | 2.31 | -0.09 | 454.5 | 2913 | 0.78 | 22 | 2891 | 82.3 | 750.2 | 178.2 | 403.4 | 4167 | -30.62
2024-05-26 | Gece (22:00-06:00) | MDF-18mm | OP-012 | Çam Yongası | 575.9 | 52.1 | 74.8 | 97.2 | 15 | 21.6 | 55.3 | 23.1 | 59.5 | 62.3 | 170.1 | 7.72 | 88 | 11.25 | 0.82 | 7.53 | 145 | 44.5 | 8.82 | 1.825 | 26.2 | 4.56 | 13.8 | 8.04 | 199.8 | 30.5 | 88 | Yok | 0 | 40.5 | 40.7 | 70.6 | 17.93 | 18 | -0.069 | P80 | 2.43 | -0.28 | 454.7 | 2867 | 0.83 | 23 | 2844 | 92.2 | 763.8 | 179.1 | 401.9 | 4167 | -31.75
2024-05-27 | Sabah (06:00-14:00) | MDF-16mm | OP-012 | Kavak Yongası | 537.8 | 50.4 | 81.1 | 95.1 | 15.6 | 23.5 | 54.8 | 21.7 | 60.7 | 62.8 | 172.8 | 7.52 | 86.3 | 10.77 | 1.04 | 7.78 | 174.3 | 44.4 | 9.57 | 1.637 | 31.3 | 4.05 | 10.5 | 7.87 | 198.6 | 31.5 | 88.4 | Yok | 0 | 46 | 35.6 | 76 | 16.65 | 16 | 0.65 | P100 | 2.42 | 0.2 | 457.9 | 3086 | 0.96 | 29 | 3057 | 86.2 | 729.1 | 198.7 | 460.3 | 4167 | -26.64
2024-05-27 | Öğle (14:00-22:00) | MDF-16mm | OP-013 | Ladin Yongası | 485.4 | 53.5 | 81.5 | 94.8 | 14.8 | 21.5 | 61.7 | 16.7 | 63.4 | 63.3 | 171.9 | 7.94 | 84.7 | 11.86 | 0.75 | 7.04 | 166.2 | 52.7 | 8.8 | 1.532 | 27.3 | 4.51 | 11.5 | 8 | 196 | 32.1 | 89 | Yok | 0 | 42 | 34 | 70.7 | 16.1 | 16 | 0.096 | P120 | 1.74 | 0.13 | 441.7 | 2948 | 1.48 | 43 | 2905 | 78.3 | 717 | 185.7 | 491.1 | 4167 | -30.29
2024-05-27 | Gece (22:00-06:00) | MDF-18mm | OP-022 | Kavak Yongası | 500.1 | 63.6 | 80.8 | 91.8 | 14.5 | 18.8 | 54.7 | 26.4 | 62.6 | 77.8 | 171.6 | 7.04 | 83.9 | 10.76 | 0.77 | 7.67 | 177.5 | 37.4 | 8.74 | 1.771 | 27.9 | 4.18 | 15.4 | 7.8 | 188.8 | 30.8 | 82.3 | Elektrik Kesintisi | 39.9 | 42.9 | 41.6 | 60.3 | 17.91 | 18 | -0.087 | P80 | 2.34 | 0.46 | 412.1 | 2609 | 0.57 | 14 | 2595 | 85.3 | 755.4 | 188.2 | 423.7 | 4167 | -37.72
2024-05-28 | Sabah (06:00-14:00) | MDF-18mm | OP-012 | Çam Yongası | 571.1 | 52.1 | 78.1 | 92.6 | 13.8 | 21.6 | 53.5 | 25 | 61.9 | 60.7 | 170.1 | 7.93 | 77.9 | 11.02 | 0.78 | 6.8 | 168.3 | 55 | 8.8 | 1.834 | 30.5 | 4.04 | 8 | 8.41 | 195.5 | 32.6 | 88.7 | Yok | 0 | 46 | 41.8 | 62.6 | 18.1 | 18 | 0.097 | P80 | 2.12 | -0.03 | 449.2 | 2843 | 0.35 | 9 | 2834 | 82.9 | 722.7 | 184.3 | 390.8 | 4167 | -31.99
2024-05-28 | Öğle (14:00-22:00) | MDF-16mm | OP-003 | Çam Yongası | 612.4 | 56.3 | 78.2 | 94.1 | 13.1 | 18.7 | 58.7 | 22.6 | 61.8 | 68.1 | 173.8 | 7.5 | 88.3 | 11.27 | 0.79 | 7.18 | 170.8 | 49.2 | 8.42 | 1.589 | 26.8 | 3.9 | 9.9 | 7.81 | 188.6 | 29.8 | 90.3 | Pres Arızası | 7.9 | 42 | 39.6 | 72.2 | 16.58 | 16 | 0.581 | P80 | 1.52 | -0.12 | 449.9 | 3121 | 0.86 | 26 | 3095 | 87.1 | 724.7 | 139.5 | 456.2 | 4167 | -25.73
2024-05-28 | Gece (22:00-06:00) | MDF-18mm | OP-020 | Ladin Yongası | 571 | 53.4 | 59 | 91.9 | 17.4 | 22.1 | 65.5 | 12.4 | 59.1 | 68.1 | 182.8 | 7.54 | 84.7 | 12.2 | 0.79 | 7.28 | 163.8 | 40.8 | 9.54 | 1.755 | 29.1 | 4.75 | 15.3 | 7.27 | 192.1 | 32.6 | 88.4 | Yok | 0 | 42.4 | 44.3 | 78.4 | 18.27 | 18 | 0.266 | P100 | 2.01 | 0.34 | 441.3 | 3220 | 0.32 | 10 | 3210 | 85.1 | 714.9 | 173.2 | 413.9 | 4167 | -22.97
2024-05-29 | Sabah (06:00-14:00) | MDF-12mm | OP-019 | Çam Yongası | 480 | 58 | 72.5 | 91 | 16.9 | 17.4 | 54.4 | 28.2 | 56.9 | 70.4 | 174.3 | 8.45 | 84.8 | 10.54 | 0.84 | 6.5 | 178.1 | 42.2 | 8.32 | 1.163 | 30 | 4.38 | 14.8 | 7.08 | 196.8 | 32.9 | 88.9 | Pres Arızası | 31.6 | 37.1 | 41.4 | 72.7 | 11.99 | 12 | -0.013 | P80 | 1.29 | 0.31 | 409.4 | 3084 | 1.18 | 36 | 3048 | 88 | 762.1 | 181.8 | 402 | 4167 | -26.85
2024-05-29 | Öğle (14:00-22:00) | MDF-12mm | OP-025 | Kavak Yongası | 591 | 53.4 | 64.6 | 90.7 | 16.4 | 21.5 | 55.3 | 23.2 | 60.5 | 62 | 180.1 | 7.91 | 87.7 | 10.6 | 0.9 | 7.37 | 161 | 47.9 | 9.93 | 1.211 | 28.3 | 4.01 | 11.2 | 7.51 | 206.1 | 31.2 | 89.4 | Konveyör Durması | 8.8 | 41.7 | 35.7 | 76.1 | 11.98 | 12 | -0.015 | P80 | 2.06 | -0.44 | 451.3 | 3223 | 0.42 | 13 | 3210 | 75.5 | 736.2 | 217 | 461.9 | 4167 | -22.97
2024-05-29 | Gece (22:00-06:00) | MDF-16mm | OP-023 | Çam Yongası | 557.2 | 50 | 64.7 | 97.3 | 17.2 | 22.6 | 58.1 | 19.2 | 63.3 | 60 | 168.8 | 7.64 | 96.8 | 13.34 | 0.68 | 6.96 | 166.4 | 35.5 | 8.2 | 1.614 | 30 | 4.47 | 11.9 | 7.48 | 195.3 | 34 | 87.3 | Yok | 0 | 39 | 39.5 | 76.6 | 15.98 | 16 | -0.021 | P80 | 1.32 | -0.27 | 456.5 | 3197 | 1.15 | 36 | 3161 | 80.7 | 739 | 187.3 | 431.1 | 4167 | -24.14
2024-05-30 | Sabah (06:00-14:00) | MDF-12mm | OP-018 | Kavak Yongası | 618.7 | 51.5 | 86.8 | 94.1 | 11.1 | 29.4 | 58.2 | 12.4 | 63.6 | 60 | 180.8 | 7.48 | 85.1 | 9.98 | 0.8 | 7.52 | 156.4 | 45.3 | 9.11 | 1.21 | 29.9 | 3.82 | 13.6 | 7.11 | 201.6 | 32.7 | 94.3 | Konveyör Durması | 7.7 | 37.9 | 36.3 | 84.2 | 11.64 | 12 | -0.362 | P80 | 1.5 | -0.26 | 432.2 | 3439 | 0.28 | 9 | 3430 | 84.4 | 736.4 | 199.9 | 373.7 | 4167 | -17.69
2024-05-30 | Öğle (14:00-22:00) | MDF-18mm | OP-002 | Karışık Atık | 521.3 | 47.2 | 80.6 | 94.1 | 15.8 | 23.3 | 49.9 | 26.8 | 67.2 | 60 | 177.5 | 7.97 | 81.6 | 10.63 | 0.79 | 7.14 | 162.1 | 35.3 | 9.8 | 1.749 | 25.9 | 4.56 | 9.2 | 8 | 189 | 35.3 | 95.4 | Soğutucu Kapasitesi | 2.5 | 36 | 45.8 | 79 | 17.91 | 18 | -0.089 | P80 | 1.87 | -0.22 | 454.1 | 3249 | 0.67 | 21 | 3228 | 92.9 | 764.7 | 194.9 | 358 | 4167 | -22.53
2024-05-30 | Gece (22:00-06:00) | MDF-25mm | OP-003 | Ladin Yongası | 553.2 | 49.1 | 75.6 | 93.2 | 15.3 | 24.6 | 61.4 | 14 | 65.9 | 60 | 173 | 7.63 | 85.1 | 10.5 | 0.85 | 7.2 | 164.6 | 37.6 | 9.2 | 2.457 | 29.7 | 3.95 | 12.5 | 9.12 | 196.6 | 31.9 | 86.9 | Soğutucu Kapasitesi | 1.9 | 36.5 | 45.2 | 57.2 | 24.93 | 25 | -0.072 | P80 | 2.02 | 0.31 | 439.3 | 2512 | 1.11 | 27 | 2485 | 85.9 | 718 | 170.6 | 473.6 | 4167 | -40.36
2024-05-31 | Sabah (06:00-14:00) | MDF-16mm | OP-002 | Çam Yongası | 612.9 | 47.5 | 84.3 | 90.6 | 15.9 | 21.5 | 53 | 25.5 | 62.7 | 60 | 175.2 | 7.15 | 82.5 | 10.5 | 0.78 | 7.43 | 161.1 | 44.6 | 9.27 | 1.75 | 27.4 | 4.15 | 14.2 | 7.86 | 196.5 | 28.5 | 89.9 | Konveyör Durması | 10 | 39.8 | 45.9 | 74.2 | 15.96 | 16 | -0.044 | P80 | 2.15 | 0.03 | 437.9 | 3005 | 1.4 | 42 | 2963 | 89.5 | 725.7 | 176.9 | 418.6 | 4167 | -28.89
2024-05-31 | Öğle (14:00-22:00) | MDF-16mm | OP-015 | Ladin Yongası | 480 | 52.1 | 71.9 | 95 | 19.8 | 14.8 | 59.6 | 25.6 | 68.6 | 60.5 | 172.6 | 8.07 | 76.2 | 11.41 | 0.72 | 7.17 | 165.8 | 40.9 | 9.36 | 1.648 | 31.4 | 4.37 | 10.3 | 7.75 | 194.5 | 33 | 90.5 | Yok | 0 | 39.2 | 50.5 | 73.6 | 16.06 | 16 | 0.061 | P80 | 1.82 | -0.31 | 449.6 | 3150 | 1.22 | 38 | 3112 | 86.3 | 716.6 | 200.1 | 426.3 | 4167 | -25.32
2024-05-31 | Gece (22:00-06:00) | MDF-16mm | OP-013 | Ladin Yongası | 591.2 | 46.6 | 73.3 | 91.4 | 15.7 | 20.2 | 61.8 | 18 | 64.3 | 60 | 175.9 | 7.86 | 78.1 | 10.41 | 0.86 | 7.04 | 158.5 | 45.1 | 9.18 | 1.597 | 28.2 | 3.95 | 15.5 | 7.62 | 196 | 31.8 | 87 | Yok | 0 | 35.5 | 39.2 | 75.1 | 16.24 | 16 | 0.236 | P80 | 1.81 | -0.57 | 460 | 3151 | 1.08 | 34 | 3117 | 87.7 | 734.2 | 223.9 | 411.6 | 4167 | -25.2
2024-06-01 | Sabah (06:00-14:00) | MDF-12mm | OP-012 | Kavak Yongası | 611.7 | 52.1 | 76.3 | 93.2 | 14.1 | 21.7 | 58.2 | 20.1 | 58.5 | 61.3 | 178.3 | 7.63 | 80.8 | 11.08 | 0.74 | 7.14 | 179.3 | 49 | 9.01 | 1.177 | 24.5 | 3.93 | 8.1 | 7.49 | 203 | 31.2 | 83.9 | Soğutucu Kapasitesi | 17.4 | 41.5 | 50.5 | 74.6 | 11.93 | 12 | -0.07 | P100 | 1.82 | 0.11 | 432.2 | 2928 | 0.21 | 6 | 2922 | 87.8 | 741.8 | 168.7 | 401.2 | 4167 | -29.88
2024-06-01 | Öğle (14:00-22:00) | MDF-25mm | OP-017 | Çam Yongası | 620 | 55.9 | 77.3 | 92.8 | 16.6 | 23.6 | 61.5 | 14.9 | 66.9 | 66.4 | 179.7 | 8.37 | 90.9 | 9.85 | 0.69 | 7.49 | 169.7 | 49.4 | 9.54 | 2.484 | 27.6 | 4.51 | 10.5 | 9.16 | 196.3 | 29 | 94.5 | Yok | 0 | 32.3 | 39.2 | 68.1 | 25.16 | 25 | 0.164 | P100 | 1.82 | -0.17 | 444.9 | 2776 | 0.36 | 9 | 2767 | 82.9 | 712.8 | 201.4 | 411.1 | 4167 | -33.6
2024-06-01 | Gece (22:00-06:00) | MDF-25mm | OP-030 | Kavak Yongası | 599.2 | 52.7 | 77.8 | 91.1 | 15.8 | 23.6 | 56.4 | 20 | 68.3 | 60 | 175.1 | 8.09 | 89.7 | 11.34 | 0.9 | 7.58 | 162.6 | 39.4 | 8.42 | 2.485 | 27.8 | 4.16 | 13 | 9.41 | 194.6 | 32.7 | 87.4 | Yok | 0 | 40.6 | 48.9 | 58.4 | 25.22 | 25 | 0.219 | P80 | 2 | 0.04 | 441.8 | 2482 | 0.87 | 21 | 2461 | 84.9 | 755.6 | 199.9 | 436.9 | 4167 | -40.94
2024-06-02 | Sabah (06:00-14:00) | MDF-18mm | OP-015 | Kavak Yongası | 620 | 50 | 70.9 | 93.7 | 13.2 | 25.6 | 57.3 | 17.1 | 60.4 | 60.5 | 180.6 | 7.64 | 85.8 | 10.61 | 0.93 | 7.14 | 160.4 | 49.7 | 9.32 | 1.89 | 28.3 | 4.44 | 14.1 | 8.09 | 197.1 | 32.3 | 96.3 | Yok | 0 | 36.1 | 45.4 | 78.1 | 17.58 | 18 | -0.417 | P80 | 1.58 | 0.57 | 445.2 | 3205 | 0.72 | 23 | 3182 | 92.7 | 754.5 | 222.8 | 470.6 | 4167 | -23.64
2024-06-02 | Öğle (14:00-22:00) | MDF-18mm | OP-012 | Çam Yongası | 585.3 | 55.8 | 72.1 | 93.2 | 16.2 | 22.2 | 59.6 | 18.2 | 61 | 65.1 | 169.1 | 8.08 | 87.4 | 11.43 | 0.83 | 7.14 | 171.8 | 44 | 9.24 | 1.856 | 30.9 | 3.82 | 9.9 | 7.85 | 186 | 31.9 | 95.8 | Yok | 0 | 35.8 | 45.3 | 80.3 | 18.13 | 18 | 0.13 | P100 | 2.42 | -0.18 | 454.1 | 3352 | 1.6 | 53 | 3299 | 78.4 | 752.9 | 173.4 | 459.2 | 4167 | -20.83
2024-06-02 | Gece (22:00-06:00) | MDF-18mm | OP-025 | Kavak Yongası | 554.2 | 50.9 | 86.3 | 94.7 | 15 | 21.8 | 59.8 | 18.5 | 58.6 | 61.9 | 173.8 | 7.57 | 80.7 | 11 | 0.75 | 7.95 | 167.8 | 39.8 | 8.13 | 1.71 | 25.8 | 4.23 | 14.2 | 8.06 | 202 | 33.1 | 88.4 | Yok | 0 | 39.4 | 38.9 | 72.1 | 17.44 | 18 | -0.555 | P80 | 1.27 | -0.29 | 459.6 | 3049 | 0.98 | 29 | 3020 | 87.5 | 714.4 | 186.7 | 400.9 | 4167 | -27.53
2024-06-03 | Sabah (06:00-14:00) | MDF-16mm | OP-016 | Kavak Yongası | 584.3 | 56.2 | 75.4 | 93.8 | 16.9 | 25 | 46.4 | 28.6 | 63.9 | 66.4 | 166.8 | 8.15 | 98.2 | 11.65 | 0.68 | 7.3 | 164.4 | 40.9 | 8.69 | 1.595 | 26.9 | 4.52 | 11.9 | 7.66 | 194.8 | 31.7 | 91 | Yok | 0 | 39.9 | 32.4 | 80.8 | 15.66 | 16 | -0.336 | P100 | 1.65 | -0.3 | 451.8 | 3381 | 0.11 | 3 | 3378 | 94.3 | 752.1 | 198.9 | 428.8 | 4167 | -18.93
2024-06-03 | Öğle (14:00-22:00) | MDF-16mm | OP-012 | Karışık Atık | 539.5 | 50.3 | 68.6 | 95.7 | 15.6 | 23.9 | 54.7 | 21.4 | 64.5 | 60 | 173 | 8.59 | 91.3 | 11.47 | 0.74 | 7.34 | 173.3 | 46.2 | 9.94 | 1.587 | 29.4 | 4.23 | 12.5 | 7.88 | 198.2 | 31.9 | 92.6 | Yok | 0 | 39 | 35.1 | 79.3 | 16.03 | 16 | 0.033 | P120 | 1.72 | 0.56 | 447.1 | 3310 | 1.7 | 56 | 3254 | 88.5 | 725.6 | 189.1 | 425.3 | 4167 | -21.91
2024-06-03 | Gece (22:00-06:00) | MDF-18mm | OP-005 | Kavak Yongası | 605.9 | 53.7 | 67.9 | 96.2 | 16.1 | 23.1 | 56.2 | 20.8 | 64.3 | 65.8 | 178.4 | 7.58 | 91.1 | 12.32 | 0.7 | 7.16 | 151.8 | 44.1 | 9 | 1.798 | 30.4 | 4.06 | 11.5 | 7.86 | 184 | 31.5 | 91.7 | Yok | 0 | 40.3 | 41 | 79.9 | 17.67 | 18 | -0.328 | P60 | 1.48 | 0 | 451.2 | 3316 | 1.97 | 65 | 3251 | 95 | 741.3 | 187.9 | 385.7 | 4167 | -21.98
2024-06-04 | Sabah (06:00-14:00) | MDF-18mm | OP-030 | Karışık Atık | 539.7 | 52.8 | 74.9 | 92.5 | 10.4 | 18.9 | 54.9 | 26.2 | 62.4 | 62.8 | 177 | 7.39 | 82.9 | 10.68 | 0.74 | 6.92 | 182.5 | 46 | 8.87 | 1.869 | 29 | 4.21 | 9.9 | 7.91 | 200.8 | 33.5 | 95.4 | Yok | 0 | 43.2 | 43.8 | 82 | 18.12 | 18 | 0.119 | P100 | 1.87 | -0.08 | 455.4 | 3460 | 0.95 | 32 | 3428 | 94.6 | 720.4 | 190.1 | 416.6 | 4167 | -17.73
2024-06-04 | Öğle (14:00-22:00) | MDF-18mm | OP-017 | Karışık Atık | 563.9 | 47.8 | 71.7 | 92.4 | 13.6 | 21.3 | 64.9 | 13.7 | 60 | 60 | 175.4 | 7.96 | 90.7 | 11.21 | 0.82 | 7.65 | 158.7 | 35.5 | 8.05 | 1.868 | 29.8 | 4.12 | 12.6 | 8.45 | 193.9 | 28.5 | 90.2 | Yok | 0 | 32.6 | 44 | 70.2 | 18.28 | 18 | 0.283 | P80 | 1.67 | 0 | 452.3 | 3042 | 1.23 | 37 | 3005 | 84.9 | 758.5 | 203.1 | 433.7 | 4167 | -27.89
2024-06-04 | Gece (22:00-06:00) | MDF-18mm | OP-029 | Çam Yongası | 535.4 | 51.1 | 64.3 | 90.5 | 15.1 | 18 | 62.9 | 19.1 | 65.7 | 60 | 174.4 | 7.83 | 92.3 | 10.83 | 0.7 | 7.68 | 162.3 | 43.4 | 9.01 | 1.776 | 29.9 | 4.39 | 8 | 7.99 | 207.6 | 32.4 | 87.5 | Kurutucu Tıkanması | 2.7 | 39.3 | 41.1 | 77 | 17.87 | 18 | -0.131 | P80 | 1.6 | 0.08 | 456.5 | 3150 | 0.14 | 4 | 3146 | 90.5 | 704.5 | 195.3 | 355.6 | 4167 | -24.5
2024-06-05 | Sabah (06:00-14:00) | MDF-18mm | OP-016 | Çam Yongası | 529.2 | 54.6 | 81.9 | 94.5 | 15.7 | 17.2 | 57.7 | 25.1 | 59.4 | 65 | 171.8 | 8.58 | 91.6 | 11.43 | 0.83 | 7.19 | 157.1 | 41.4 | 7.98 | 1.826 | 33.8 | 4.25 | 12.7 | 7.68 | 190.1 | 33.8 | 95.8 | Yok | 0 | 42.6 | 43.9 | 87 | 18.01 | 18 | 0.008 | P80 | 1.77 | -0.77 | 454.5 | 3572 | 1.41 | 50 | 3522 | 76.8 | 741.8 | 190.8 | 404.1 | 4167 | -15.48
2024-06-05 | Öğle (14:00-22:00) | MDF-18mm | OP-025 | Karışık Atık | 586.8 | 52.6 | 80.8 | 93.9 | 18.1 | 21.6 | 57.5 | 20.9 | 55.8 | 64.2 | 168.1 | 6.85 | 86.1 | 10.93 | 0.84 | 7.68 | 151.4 | 41.3 | 10.55 | 1.762 | 26.4 | 4.36 | 10.9 | 8.45 | 209.9 | 32.1 | 89.6 | Yok | 0 | 33.3 | 39.4 | 69.2 | 18.11 | 18 | 0.107 | P80 | 2.07 | 0.05 | 448.6 | 2997 | 0.85 | 25 | 2972 | 82.6 | 696.4 | 213.9 | 387.6 | 4167 | -28.68
2024-06-05 | Gece (22:00-06:00) | MDF-25mm | OP-014 | Çam Yongası | 615.8 | 56.2 | 65.5 | 91.8 | 15.3 | 22.6 | 61.3 | 16.2 | 64.1 | 66.2 | 172.4 | 7.74 | 94.1 | 10.41 | 0.76 | 7.2 | 159.3 | 46.7 | 9.77 | 2.451 | 24.7 | 4.1 | 16 | 9.3 | 201.9 | 30.1 | 90.1 | Yok | 0 | 43 | 39.6 | 67.4 | 24.95 | 25 | -0.052 | P80 | 1.3 | -0.21 | 457.9 | 2795 | 0.64 | 17 | 2778 | 87.6 | 729.4 | 216 | 413.6 | 4167 | -33.33
2024-06-06 | Sabah (06:00-14:00) | MDF-16mm | OP-021 | Kavak Yongası | 535 | 49.2 | 70.2 | 93 | 17.3 | 25.9 | 52.4 | 21.7 | 65 | 60 | 178.2 | 7.95 | 86.8 | 12.12 | 1.04 | 7.63 | 162.6 | 46 | 8.97 | 1.531 | 28 | 3.76 | 12.5 | 8.13 | 193.7 | 32.5 | 92.2 | Yok | 0 | 41.9 | 42.7 | 77.4 | 15.81 | 16 | -0.192 | P120 | 1.16 | -0.14 | 449.3 | 3210 | 0.59 | 18 | 3192 | 87.8 | 741 | 149.9 | 367.8 | 4167 | -23.4
2024-06-06 | Öğle (14:00-22:00) | MDF-25mm | OP-020 | Kavak Yongası | 532.9 | 51.9 | 64.3 | 94.7 | 15.9 | 24.7 | 53.1 | 22.2 | 63.3 | 60 | 172.4 | 7.62 | 80.7 | 11.78 | 0.95 | 6.95 | 156.8 | 44.3 | 9.29 | 2.352 | 28.7 | 4.81 | 15.8 | 9.23 | 199.3 | 30.2 | 86.7 | Konveyör Durması | 10.8 | 41.1 | 44.2 | 62.5 | 25.05 | 25 | 0.049 | P80 | 1.75 | -0.08 | 432.1 | 2557 | 0.64 | 16 | 2541 | 81.4 | 770.9 | 176 | 441.4 | 4167 | -39.02
2024-06-06 | Gece (22:00-06:00) | MDF-18mm | OP-023 | Kavak Yongası | 538.1 | 54.2 | 56.2 | 96.4 | 16.8 | 24.9 | 50.4 | 24.8 | 60 | 62.8 | 168.6 | 8.5 | 86.9 | 11.17 | 0.8 | 7.63 | 185.2 | 37.6 | 9.18 | 1.719 | 28 | 4.11 | 14.5 | 7.48 | 187.1 | 35 | 86.8 | Pres Arızası | 5.2 | 41.2 | 38.1 | 75.9 | 18.28 | 18 | 0.282 | P80 | 2.09 | -0.24 | 443.2 | 3240 | 0.94 | 30 | 3210 | 85.9 | 778.5 | 182.7 | 419.5 | 4167 | -22.97
2024-06-07 | Sabah (06:00-14:00) | MDF-16mm | OP-013 | Çam Yongası | 620 | 58.1 | 72.9 | 94.8 | 15.9 | 17.6 | 61.2 | 21.2 | 63.8 | 69.9 | 169.3 | 7.91 | 86.1 | 11.27 | 0.78 | 6.99 | 173 | 42.9 | 9.59 | 1.53 | 27.1 | 3.89 | 8.7 | 7.97 | 188.6 | 31.3 | 94.6 | Yok | 0 | 42.5 | 43.5 | 79.7 | 15.77 | 16 | -0.231 | P100 | 1.89 | 0.33 | 453.6 | 3392 | 0.38 | 12 | 3380 | 81.3 | 730.7 | 193 | 426.5 | 4167 | -18.89
2024-06-07 | Öğle (14:00-22:00) | MDF-16mm | OP-019 | Çam Yongası | 578.7 | 56 | 81 | 92.7 | 11.8 | 23.5 | 63.4 | 13.1 | 60 | 64.5 | 169.9 | 8.03 | 93.1 | 10.21 | 0.89 | 7.17 | 170.7 | 37.8 | 9.32 | 1.548 | 27.8 | 4.52 | 13.6 | 7.98 | 197.5 | 30.5 | 88.6 | Yok | 0 | 38.5 | 39.1 | 75.2 | 15.76 | 16 | -0.24 | P60 | 1.7 | -0.59 | 447.5 | 3130 | 1.84 | 57 | 3073 | 78.1 | 736.6 | 186.1 | 401.3 | 4167 | -26.25
2024-06-07 | Gece (22:00-06:00) | MDF-12mm | OP-014 | Kavak Yongası | 571.7 | 53.5 | 76 | 93.7 | 16.8 | 21.7 | 60.6 | 17.7 | 58.4 | 64.8 | 174.4 | 8.66 | 95 | 11.95 | 0.91 | 6.93 | 161.3 | 37 | 9.39 | 1.207 | 28.1 | 3.96 | 11.6 | 6.78 | 197.9 | 29.9 | 92.1 | Yok | 0 | 33 | 39.9 | 87.5 | 12.11 | 12 | 0.113 | P80 | 2.02 | 0.26 | 457.9 | 3919 | 0.61 | 23 | 3896 | 93.4 | 748.2 | 179.3 | 461.1 | 4167 | -6.5
2024-06-08 | Sabah (06:00-14:00) | MDF-12mm | OP-010 | Çam Yongası | 539.4 | 53.6 | 81 | 93.4 | 17 | 23.3 | 51.4 | 25.3 | 67.5 | 61.3 | 179.7 | 7.74 | 85.3 | 11.52 | 0.85 | 7.18 | 154.3 | 34.4 | 8.52 | 1.266 | 32.4 | 4.26 | 12.3 | 7.18 | 189.4 | 34.8 | 89.9 | Kurutucu Tıkanması | 44.4 | 39.7 | 39.8 | 74 | 12.3 | 12 | 0.296 | P100 | 1.68 | -0.55 | 412.7 | 3125 | 0.85 | 26 | 3099 | 89.7 | 736 | 176.5 | 372.4 | 4167 | -25.63
2024-06-08 | Öğle (14:00-22:00) | MDF-18mm | OP-020 | Çam Yongası | 620 | 58.5 | 80.7 | 93.6 | 16.6 | 19.6 | 56.7 | 23.7 | 59.8 | 66.3 | 172.2 | 7.92 | 90.3 | 9 | 0.79 | 7.33 | 161.6 | 39.8 | 9.13 | 1.78 | 28.4 | 4.31 | 8 | 7.48 | 189.9 | 32.6 | 98.9 | Yok | 0 | 32.8 | 45.1 | 83 | 18.32 | 18 | 0.324 | P80 | 1.44 | 0.43 | 454.3 | 3633 | 0.74 | 26 | 3607 | 87.4 | 774.4 | 219.7 | 410.5 | 4167 | -13.44
2024-06-08 | Gece (22:00-06:00) | MDF-12mm | OP-005 | Çam Yongası | 514.3 | 53.1 | 67.9 | 95.4 | 12.8 | 16.7 | 50 | 33.3 | 57.7 | 65 | 171.2 | 7.79 | 87.9 | 10.39 | 0.76 | 6.94 | 158.6 | 39.4 | 8.7 | 1.25 | 27.3 | 4.24 | 12.1 | 7.01 | 192.8 | 31.1 | 89.4 | Yok | 0 | 33.6 | 41.6 | 78.5 | 11.8 | 12 | -0.203 | P80 | 2.15 | 0.46 | 443.6 | 3422 | 1.1 | 37 | 3385 | 83.5 | 723.4 | 158.1 | 452 | 4167 | -18.77
2024-06-09 | Sabah (06:00-14:00) | MDF-12mm | OP-002 | Çam Yongası | 614.8 | 59 | 81.3 | 96.2 | 17.8 | 32.8 | 58.2 | 9 | 66.3 | 71.6 | 176 | 8.51 | 84.9 | 10.8 | 0.81 | 7.26 | 152.1 | 43.7 | 8.95 | 1.25 | 30.3 | 3.94 | 14.6 | 7.43 | 193.7 | 31 | 93.5 | Yok | 0 | 38.2 | 33.3 | 88.7 | 11.81 | 12 | -0.192 | P100 | 1.46 | 0.24 | 466.6 | 3551 | 0.68 | 24 | 3527 | 83.7 | 743.9 | 173.2 | 417.1 | 4167 | -15.36
2024-06-09 | Öğle (14:00-22:00) | MDF-8mm | OP-024 | Kavak Yongası | 578.9 | 55.6 | 57.6 | 93.3 | 12.5 | 26.5 | 61.2 | 12.3 | 62.5 | 64.8 | 173.7 | 7.42 | 88.4 | 11.1 | 0.79 | 7.34 | 152.5 | 45.5 | 8.66 | 0.815 | 26.7 | 4.41 | 11.9 | 6.26 | 192.4 | 34.4 | 92.9 | Pres Arızası | 14.5 | 36.6 | 41 | 87.5 | 8.22 | 8 | 0.218 | P120 | 0.9 | 0.13 | 428.7 | 3848 | 0.37 | 14 | 3834 | 78.9 | 691.4 | 187.3 | 414.8 | 4167 | -7.99
2024-06-09 | Gece (22:00-06:00) | MDF-18mm | OP-023 | Kavak Yongası | 618.5 | 55.7 | 75 | 93.9 | 17.4 | 26.4 | 57 | 16.6 | 64.4 | 66.5 | 172 | 7.88 | 83.6 | 10.96 | 0.71 | 7.36 | 145 | 32.7 | 11 | 1.764 | 30.9 | 4.18 | 10.9 | 8.07 | 195.5 | 31.6 | 84.9 | Yok | 0 | 38.1 | 38.1 | 67.5 | 17.55 | 18 | -0.452 | P100 | 2.1 | -0.14 | 452.9 | 2882 | 1.02 | 29 | 2853 | 82.4 | 695.2 | 185.5 | 441.2 | 4167 | -31.53
2024-06-10 | Sabah (06:00-14:00) | MDF-18mm | OP-003 | Kavak Yongası | 532.8 | 55.3 | 86.4 | 95.4 | 18.6 | 21.9 | 58.2 | 19.9 | 64.4 | 65 | 170.7 | 8.35 | 90.6 | 11.73 | 0.87 | 7.07 | 160.6 | 42.2 | 8.77 | 1.764 | 27.2 | 4.83 | 15.1 | 8.1 | 182.6 | 30.8 | 97.4 | Yok | 0 | 44.1 | 46.9 | 80.3 | 17.94 | 18 | -0.058 | P100 | 1.56 | -0.48 | 445.9 | 3378 | 0.95 | 32 | 3346 | 83.7 | 735.3 | 156.9 | 381.7 | 4167 | -19.7
2024-06-10 | Öğle (14:00-22:00) | MDF-8mm | OP-023 | Çam Yongası | 521.6 | 57.1 | 73.3 | 92.7 | 14.5 | 21.4 | 61.1 | 17.6 | 58.6 | 66.2 | 171.3 | 7.9 | 91.3 | 11.45 | 0.77 | 7.56 | 155.5 | 49.4 | 8.46 | 0.82 | 27.3 | 3.86 | 11 | 6.64 | 195 | 34.2 | 88.8 | Yok | 0 | 45.1 | 37.8 | 86.3 | 7.84 | 8 | -0.157 | P100 | 1.8 | 0.56 | 439.8 | 3705 | 1.56 | 57 | 3648 | 86.1 | 673.5 | 190.4 | 452.7 | 4167 | -12.46
2024-06-10 | Gece (22:00-06:00) | MDF-8mm | OP-015 | Kavak Yongası | 585.9 | 56.3 | 65.6 | 95.6 | 15 | 21.5 | 58 | 20.5 | 60 | 68.5 | 169.7 | 7.58 | 90.8 | 12.94 | 0.88 | 7.14 | 164.2 | 42.7 | 9.73 | 0.751 | 28.2 | 4.55 | 10.3 | 6.11 | 202.3 | 31.3 | 89.6 | Yok | 0 | 31.9 | 40.8 | 100 | 8.16 | 8 | 0.161 | P120 | 1.75 | -0.26 | 459.1 | 4241 | 0.69 | 29 | 4212 | 91.9 | 743.3 | 204.1 | 414.6 | 4167 | 1.08
2024-06-11 | Sabah (06:00-14:00) | MDF-12mm | OP-022 | Karışık Atık | 576.6 | 48.7 | 79.8 | 92.6 | 17.4 | 29 | 60.6 | 10.3 | 66.5 | 60 | 169.9 | 7.88 | 97.1 | 10.78 | 0.72 | 7.09 | 166.8 | 41.8 | 9.26 | 1.135 | 27.5 | 4.45 | 11.1 | 7.02 | 200.7 | 31.2 | 90.2 | Pres Arızası | 18.4 | 40 | 49.6 | 85.6 | 11.69 | 12 | -0.305 | P80 | 1.94 | -0.47 | 433.3 | 3508 | 1.19 | 41 | 3467 | 99.2 | 760.9 | 182.1 | 408.9 | 4167 | -16.8
2024-06-11 | Öğle (14:00-22:00) | MDF-18mm | OP-027 | Karışık Atık | 566.3 | 47.4 | 64.2 | 94.8 | 14.2 | 20.3 | 57.5 | 22.1 | 61.5 | 60 | 174 | 8.19 | 85.7 | 12 | 0.77 | 7.24 | 164.5 | 45.8 | 8.97 | 1.743 | 30.7 | 4.77 | 8.9 | 8.26 | 199.5 | 32.5 | 88.5 | Yok | 0 | 40.4 | 39.2 | 69.6 | 18.36 | 18 | 0.365 | P80 | 2.03 | 0.05 | 444.6 | 3001 | 0.87 | 26 | 2975 | 91 | 719.8 | 180.7 | 438.3 | 4167 | -28.61
2024-06-11 | Gece (22:00-06:00) | MDF-25mm | OP-025 | Ladin Yongası | 533 | 54.5 | 79.9 | 90 | 12.7 | 18.9 | 54.7 | 26.3 | 60.7 | 66.3 | 176.8 | 7.68 | 85.7 | 10.64 | 0.9 | 7.44 | 164.7 | 34.8 | 8.38 | 2.367 | 27.7 | 4 | 11.6 | 9.28 | 206.4 | 33.2 | 87.1 | Kurutucu Tıkanması | 12.9 | 41.6 | 36.8 | 60.3 | 25.02 | 25 | 0.018 | P60 | 1.7 | -0.66 | 430 | 2543 | 1.14 | 28 | 2515 | 82.3 | 763.6 | 190.1 | 389.1 | 4167 | -39.64
2024-06-12 | Sabah (06:00-14:00) | MDF-18mm | OP-018 | Karışık Atık | 578.4 | 54.3 | 85.2 | 93.1 | 14.4 | 22.2 | 51.3 | 26.5 | 63.5 | 61.7 | 175.2 | 7.63 | 84.4 | 10.42 | 0.86 | 7.47 | 150.1 | 39.4 | 7.79 | 1.834 | 28.9 | 4 | 11.7 | 8.06 | 182.8 | 34.6 | 88 | Yok | 0 | 43.2 | 39.8 | 74.2 | 18.03 | 18 | 0.035 | P100 | 1.08 | 0.4 | 461.3 | 3173 | 0.52 | 16 | 3157 | 81.9 | 740.8 | 165.1 | 376.6 | 4167 | -24.24
2024-06-12 | Öğle (14:00-22:00) | MDF-8mm | OP-011 | Ladin Yongası | 585.1 | 60.1 | 73.3 | 95.4 | 15 | 17.8 | 55.9 | 26.2 | 64.6 | 70.1 | 163.1 | 7.79 | 81.5 | 11.31 | 0.87 | 6.74 | 171.7 | 44.7 | 9.01 | 0.817 | 27.5 | 4.24 | 9.1 | 6.43 | 200.5 | 29.3 | 86.2 | Yok | 0 | 45 | 44.5 | 86 | 7.6 | 8 | -0.396 | P100 | 1.68 | -0.11 | 439 | 3708 | 1.69 | 62 | 3646 | 85 | 779.3 | 198.2 | 416.3 | 4167 | -12.5
2024-06-12 | Gece (22:00-06:00) | MDF-12mm | OP-029 | Karışık Atık | 546.6 | 50.5 | 80.3 | 93.5 | 14.2 | 21.1 | 55.3 | 23.7 | 63.3 | 60 | 166.6 | 7.61 | 85.2 | 10.9 | 0.8 | 7.24 | 148.2 | 45.3 | 8.93 | 1.27 | 25.6 | 3.94 | 11.6 | 7.1 | 183.3 | 30.3 | 90.7 | Konveyör Durması | 3.7 | 45.5 | 39.7 | 85.3 | 12.15 | 12 | 0.153 | P80 | 2.02 | 0.54 | 453.9 | 3653 | 1.4 | 51 | 3602 | 88.3 | 740 | 185 | 438.2 | 4167 | -13.56
2024-06-13 | Sabah (06:00-14:00) | MDF-18mm | OP-022 | Karışık Atık | 501.9 | 55.4 | 83.2 | 96 | 16.9 | 18.4 | 50.4 | 31.2 | 59.7 | 64.5 | 175.7 | 7.76 | 84.6 | 11.33 | 0.73 | 7.34 | 171.7 | 32.3 | 9.2 | 1.82 | 26.2 | 3.84 | 10.6 | 8.12 | 190.5 | 33.1 | 94.6 | Yok | 0 | 37.5 | 44.6 | 82 | 18.19 | 18 | 0.193 | P100 | 1.7 | -0.32 | 441.9 | 3243 | 1.1 | 35 | 3208 | 74.6 | 750 | 211.9 | 406.7 | 4167 | -23.01
2024-06-13 | Öğle (14:00-22:00) | MDF-16mm | OP-009 | Ladin Yongası | 586.6 | 50.2 | 80.9 | 93.1 | 15.2 | 20.9 | 59.1 | 20.1 | 65.7 | 60 | 170 | 7.76 | 81.1 | 11.73 | 0.59 | 7.58 | 169 | 43.8 | 9.86 | 1.54 | 24.5 | 4.32 | 12.6 | 7.26 | 197.2 | 31.2 | 89.7 | Konveyör Durması | 1.8 | 30.2 | 39 | 82.5 | 16.14 | 16 | 0.139 | P120 | 1.63 | -0.95 | 450.9 | 3510 | 0.14 | 4 | 3506 | 82.3 | 732.4 | 197.9 | 367.7 | 4167 | -15.86
2024-06-13 | Gece (22:00-06:00) | MDF-12mm | OP-030 | Çam Yongası | 596.1 | 50.4 | 64.3 | 92.4 | 12.9 | 17.3 | 54.4 | 28.3 | 61.8 | 63 | 167.9 | 8.23 | 88.1 | 11.55 | 1.01 | 7.26 | 160.1 | 38.3 | 9.58 | 1.2 | 25.9 | 3.69 | 12.8 | 6.62 | 192.6 | 35.3 | 92.9 | Yok | 0 | 43.3 | 38.4 | 98.6 | 12.13 | 12 | 0.127 | P80 | 1.91 | 0.76 | 458.3 | 4052 | 0.55 | 22 | 4030 | 93.5 | 717.5 | 180.7 | 397.7 | 4167 | -3.29
2024-06-14 | Sabah (06:00-14:00) | MDF-12mm | OP-009 | Kavak Yongası | 553.5 | 50.9 | 83.6 | 92.7 | 13.4 | 20.5 | 55.9 | 23.5 | 62.4 | 60 | 163.9 | 8.27 | 89.5 | 11.32 | 0.66 | 6.84 | 166.1 | 30 | 8.75 | 1.251 | 30 | 4.05 | 11.1 | 7.44 | 200.6 | 30.9 | 87.9 | Konveyör Durması | 7.1 | 38.8 | 35.7 | 81 | 12.12 | 12 | 0.121 | P120 | 1.88 | 0.64 | 444.7 | 3310 | 0.37 | 12 | 3298 | 82.6 | 726.5 | 154.9 | 410.8 | 4167 | -20.85
2024-06-14 | Öğle (14:00-22:00) | MDF-18mm | OP-024 | Kavak Yongası | 620 | 53.8 | 59.1 | 96.8 | 19 | 23.6 | 58.7 | 17.7 | 57.4 | 61.8 | 170.8 | 7.51 | 84.5 | 11.3 | 0.84 | 7.17 | 176.8 | 43.9 | 7.62 | 1.824 | 23.9 | 4.58 | 10.5 | 7.73 | 190.4 | 30.2 | 89.5 | Soğutucu Kapasitesi | 10 | 39 | 49.1 | 78.1 | 18.16 | 18 | 0.156 | P120 | 2.02 | -0.33 | 452.3 | 3299 | 0.87 | 28 | 3271 | 80 | 756.8 | 165.1 | 442.8 | 4167 | -21.5
2024-06-14 | Gece (22:00-06:00) | MDF-25mm | OP-012 | Kavak Yongası | 585.1 | 47.4 | 79.1 | 91.3 | 14.4 | 24.3 | 63.7 | 12 | 61.2 | 60 | 173.3 | 7.37 | 86.1 | 11.19 | 0.67 | 6.96 | 160.6 | 39.7 | 9.7 | 2.481 | 25.4 | 4.63 | 12.5 | 9.37 | 198.9 | 29.5 | 94.8 | Yok | 0 | 39 | 40 | 65.6 | 25.17 | 25 | 0.165 | P120 | 1.49 | -0.91 | 450.2 | 2870 | 0.89 | 25 | 2845 | 96.2 | 722.7 | 181.5 | 455.5 | 4167 | -31.73
2024-06-15 | Sabah (06:00-14:00) | MDF-16mm | OP-007 | Çam Yongası | 587.7 | 52.8 | 73.1 | 93.7 | 16.2 | 20.2 | 64.3 | 15.6 | 65.8 | 62.3 | 172.2 | 7.46 | 83.8 | 10.29 | 0.81 | 7.09 | 172.6 | 35.9 | 9.36 | 1.569 | 28.4 | 4.22 | 11.5 | 8.03 | 195.3 | 31.7 | 95.9 | Yok | 0 | 38.1 | 41.4 | 81.6 | 15.95 | 16 | -0.049 | P100 | 1.52 | 0 | 448.7 | 3241 | 1.06 | 34 | 3207 | 84.6 | 721.8 | 165.3 | 449.9 | 4167 | -23.04
2024-06-15 | Öğle (14:00-22:00) | MDF-16mm | OP-009 | Kavak Yongası | 616.4 | 52.6 | 83.8 | 94.5 | 11.9 | 24.8 | 63.2 | 12 | 61.5 | 60 | 175.5 | 7.93 | 88.5 | 11.35 | 0.76 | 7.39 | 174.3 | 40.8 | 9.58 | 1.582 | 25.2 | 3.79 | 12.9 | 7.21 | 195.6 | 30.4 | 95.7 | Yok | 0 | 37 | 30 | 90.1 | 16.41 | 16 | 0.406 | P80 | 2.35 | 0.42 | 465.7 | 3738 | 1.25 | 46 | 3692 | 94.2 | 708.7 | 204.6 | 487.9 | 4167 | -11.4
2024-06-15 | Gece (22:00-06:00) | MDF-8mm | OP-009 | Kavak Yongası | 547.9 | 42 | 72.8 | 93.6 | 16.3 | 21.8 | 60.9 | 17.3 | 58.8 | 60 | 175.6 | 7.21 | 99 | 12.15 | 0.98 | 7.2 | 174.6 | 43.4 | 9.44 | 0.789 | 27.6 | 3.95 | 12.6 | 6.24 | 197.2 | 30 | 90.3 | Yok | 0 | 50 | 41.9 | 97.4 | 7.87 | 8 | -0.131 | P100 | 1.63 | 0.32 | 467.9 | 4095 | 1.16 | 47 | 4048 | 92.3 | 704.4 | 182.7 | 431.5 | 4167 | -2.86
2024-06-16 | Sabah (06:00-14:00) | MDF-12mm | OP-010 | Çam Yongası | 608.2 | 45.3 | 69.1 | 94.3 | 17.1 | 27.4 | 61.6 | 11 | 60.2 | 60 | 179.5 | 7.46 | 87.7 | 11.11 | 0.54 | 7 | 161.6 | 42.8 | 8.36 | 1.249 | 24.3 | 3.65 | 12.1 | 6.9 | 196.2 | 30.5 | 93 | Elektrik Kesintisi | 23.2 | 37 | 45.1 | 82.9 | 12.2 | 12 | 0.196 | P100 | 2.54 | 0.7 | 421.8 | 3438 | 0.94 | 32 | 3406 | 87.6 | 760.8 | 213.5 | 366.3 | 4167 | -18.26
2024-06-16 | Öğle (14:00-22:00) | MDF-16mm | OP-002 | Kavak Yongası | 620 | 59.3 | 67.7 | 93 | 13.5 | 22.2 | 63.5 | 14.3 | 67.4 | 69.2 | 173.5 | 7.83 | 82.1 | 13.14 | 0.84 | 7.57 | 166.7 | 42.3 | 8.21 | 1.67 | 30.1 | 4.58 | 12 | 7.7 | 195 | 35.4 | 93.5 | Yok | 0 | 37.9 | 40.6 | 82.6 | 15.42 | 16 | -0.579 | P80 | 2.03 | -0.46 | 450.3 | 3307 | 1.39 | 45 | 3262 | 76 | 757.7 | 198.6 | 457.6 | 4167 | -21.72
2024-06-16 | Gece (22:00-06:00) | MDF-12mm | OP-028 | Çam Yongası | 487.1 | 60.6 | 82.1 | 95.6 | 13.9 | 21.6 | 60.1 | 18.3 | 61.9 | 74 | 172.9 | 7.56 | 88.8 | 10.94 | 0.78 | 7.54 | 175.7 | 44.2 | 8.88 | 1.166 | 29.9 | 4.18 | 12.1 | 6.87 | 186.7 | 34.1 | 85.7 | Yok | 0 | 46.3 | 41.1 | 80.7 | 12.27 | 12 | 0.267 | P100 | 2.23 | 0.21 | 450.3 | 3397 | 0.25 | 8 | 3389 | 97.5 | 736.9 | 163.6 | 456.4 | 4167 | -18.67
2024-06-17 | Sabah (06:00-14:00) | MDF-18mm | OP-006 | Kavak Yongası | 526.7 | 51.4 | 73 | 92.1 | 17 | 24.6 | 58.1 | 17.3 | 65.8 | 61.8 | 167.5 | 7.66 | 94.4 | 10.91 | 0.74 | 7.04 | 161.5 | 41 | 7.96 | 1.79 | 31.6 | 3.93 | 10.8 | 7.8 | 198.7 | 34.4 | 97 | Yok | 0 | 34.2 | 44.6 | 84.9 | 18.23 | 18 | 0.225 | P60 | 2.17 | 0.13 | 444.2 | 3480 | 0.3 | 10 | 3470 | 82.4 | 770.2 | 190.8 | 424.2 | 4167 | -16.73
2024-06-17 | Öğle (14:00-22:00) | MDF-16mm | OP-028 | Kavak Yongası | 550.8 | 46.1 | 72.6 | 92.3 | 14 | 20.5 | 57.7 | 21.8 | 61.6 | 60 | 173.4 | 7.85 | 91.8 | 11.03 | 0.94 | 7.53 | 159.6 | 52 | 8.44 | 1.637 | 30.4 | 4.84 | 14.1 | 7.58 | 200.9 | 31.9 | 92.7 | Yok | 0 | 37.4 | 47.4 | 80.5 | 16.31 | 16 | 0.308 | P80 | 2.03 | 0.17 | 440.2 | 3392 | 0.89 | 30 | 3362 | 72.3 | 729.3 | 207.8 | 392.8 | 4167 | -19.32
2024-06-17 | Gece (22:00-06:00) | MDF-16mm | OP-006 | Çam Yongası | 512.6 | 53 | 71 | 95.6 | 16.2 | 25.4 | 57.7 | 16.9 | 60.5 | 61.2 | 173.2 | 7.65 | 84.2 | 10.84 | 0.86 | 7.74 | 159.7 | 38.4 | 9.1 | 1.666 | 27.1 | 4.75 | 9.9 | 7.62 | 184.8 | 30.1 | 78.9 | Kurutucu Tıkanması | 48.8 | 45 | 38.5 | 63.3 | 15.67 | 16 | -0.335 | P100 | 2.19 | 0.39 | 399 | 2603 | 1.13 | 29 | 2574 | 83.1 | 743.5 | 177.4 | 412.3 | 4167 | -38.23
2024-06-18 | Sabah (06:00-14:00) | MDF-18mm | OP-026 | Çam Yongası | 578.8 | 52.6 | 68.9 | 94.4 | 16.6 | 19.7 | 53.6 | 26.7 | 66 | 65.5 | 172.2 | 8.04 | 88.9 | 9.46 | 0.6 | 7.34 | 174.6 | 38.2 | 9.02 | 1.785 | 28.4 | 4.11 | 14.8 | 8.63 | 191.8 | 34.8 | 95.6 | Yok | 0 | 42.2 | 43.4 | 76.4 | 17.36 | 18 | -0.637 | P120 | 2.1 | 0.21 | 462.7 | 3229 | 0.73 | 23 | 3206 | 85.3 | 713.1 | 175.3 | 416.1 | 4167 | -23.06
2024-06-18 | Öğle (14:00-22:00) | MDF-16mm | OP-003 | Çam Yongası | 582.9 | 48.2 | 69.5 | 98 | 15.8 | 24.8 | 61.3 | 13.9 | 61.7 | 60 | 173 | 7.87 | 84.2 | 11.3 | 0.81 | 7.14 | 156.4 | 30.1 | 8.55 | 1.487 | 26.3 | 4.63 | 8.3 | 7.94 | 202.3 | 28.9 | 93.9 | Yok | 0 | 39 | 48.8 | 82.9 | 15.97 | 16 | -0.027 | P80 | 2.26 | -0.56 | 436.4 | 3251 | 0.78 | 25 | 3226 | 82.5 | 750.4 | 186.6 | 407 | 4167 | -22.58
2024-06-18 | Gece (22:00-06:00) | MDF-18mm | OP-014 | Karışık Atık | 604.5 | 52.5 | 81.2 | 94.4 | 12.8 | 24.3 | 61.8 | 14 | 59.4 | 63.9 | 172.5 | 7.99 | 89.5 | 11.43 | 0.9 | 7.25 | 161.9 | 40.6 | 9.93 | 1.8 | 30.5 | 4.62 | 13.8 | 8.12 | 205.2 | 30.3 | 83.5 | Tutkal Sistemi | 9.2 | 41.1 | 44.5 | 67.2 | 17.9 | 18 | -0.103 | P80 | 2.14 | 0.17 | 441.2 | 2858 | 0.42 | 12 | 2846 | 84.5 | 720.9 | 162.7 | 374.1 | 4167 | -31.7
2024-06-19 | Sabah (06:00-14:00) | MDF-12mm | OP-026 | Çam Yongası | 607.4 | 47.9 | 76.2 | 90 | 10.9 | 28.5 | 60.5 | 11 | 62.4 | 60 | 172.6 | 8.2 | 83.8 | 11.35 | 0.62 | 7.62 | 166.6 | 49 | 8.91 | 1.162 | 25.5 | 4.52 | 13.6 | 7.1 | 179 | 34.2 | 94.2 | Yok | 0 | 43.2 | 47.6 | 94.2 | 12.02 | 12 | 0.021 | P60 | 1.6 | 0.05 | 470 | 3929 | 0.1 | 3 | 3926 | 88 | 737.5 | 200.1 | 409.4 | 4167 | -5.78
2024-06-19 | Öğle (14:00-22:00) | MDF-12mm | OP-028 | Ladin Yongası | 602.9 | 46.5 | 78.6 | 95 | 12.3 | 18.4 | 56.6 | 25 | 60.1 | 60 | 170.3 | 7.73 | 81.7 | 11.96 | 0.87 | 7.09 | 155.2 | 42.3 | 8.69 | 1.223 | 31 | 3.62 | 10.6 | 7.24 | 194.5 | 34.5 | 89.1 | Yok | 0 | 43.6 | 45.6 | 82.8 | 12.2 | 12 | 0.2 | P80 | 1.57 | 0.07 | 451.2 | 3498 | 0.76 | 26 | 3472 | 90.7 | 758.9 | 191.2 | 446.5 | 4167 | -16.68
2024-06-19 | Gece (22:00-06:00) | MDF-16mm | OP-012 | Çam Yongası | 598.3 | 51.1 | 66.4 | 93 | 15.5 | 20.2 | 56.1 | 23.7 | 62.3 | 60 | 167.8 | 7.11 | 88.7 | 10.79 | 0.69 | 7.07 | 176.1 | 44.3 | 9.5 | 1.55 | 27.2 | 4.15 | 10.3 | 7.04 | 191.9 | 34.7 | 88.1 | Yok | 0 | 43.9 | 43.2 | 85.4 | 15.8 | 16 | -0.202 | P100 | 2.09 | -0.43 | 449.9 | 3547 | 1.22 | 43 | 3504 | 91.3 | 747.2 | 170.5 | 418.4 | 4167 | -15.91
2024-06-20 | Sabah (06:00-14:00) | MDF-12mm | OP-002 | Çam Yongası | 603.3 | 54.3 | 66 | 93 | 19 | 24.3 | 55.9 | 19.8 | 64.7 | 61.6 | 169.8 | 6.87 | 90 | 10.27 | 0.59 | 7.15 | 163.5 | 37.5 | 9.83 | 1.261 | 27.2 | 4.24 | 10.8 | 6.91 | 188.3 | 29.8 | 93 | Yok | 0 | 37 | 35.5 | 86.8 | 11.68 | 12 | -0.323 | P120 | 2.31 | -0.83 | 452.4 | 3836 | 1.14 | 43 | 3793 | 89.6 | 766.7 | 189.4 | 452.3 | 4167 | -8.98
2024-06-20 | Öğle (14:00-22:00) | MDF-18mm | OP-015 | Çam Yongası | 589.5 | 54.8 | 75.4 | 96.9 | 16.5 | 24 | 51.6 | 24.5 | 61.1 | 62.5 | 171.3 | 7.52 | 85.1 | 12.05 | 0.81 | 7.84 | 166 | 41.6 | 9.18 | 1.782 | 26 | 4.82 | 11.2 | 7.61 | 194.1 | 32.7 | 89.7 | Yok | 0 | 40.2 | 46.5 | 79.5 | 18.06 | 18 | 0.064 | P80 | 1.83 | 0.33 | 463.5 | 3442 | 1.13 | 38 | 3404 | 74.7 | 742.9 | 176.3 | 472.4 | 4167 | -18.31
2024-06-20 | Gece (22:00-06:00) | MDF-16mm | OP-002 | Karışık Atık | 581.3 | 60.4 | 79.1 | 95.3 | 13.4 | 23 | 62.6 | 14.5 | 61 | 69.8 | 180 | 7.69 | 91.5 | 10.82 | 0.91 | 7.36 | 160.1 | 46.7 | 9.23 | 1.602 | 26.2 | 4.05 | 10.2 | 7.87 | 204.2 | 33.8 | 85.7 | Soğutucu Kapasitesi | 25.9 | 39.9 | 37.9 | 71.7 | 16.18 | 16 | 0.175 | P100 | 1.67 | 0.17 | 427.4 | 2932 | 1.26 | 36 | 2896 | 94.6 | 733 | 164.7 | 440.4 | 4167 | -30.5
2024-06-21 | Sabah (06:00-14:00) | MDF-16mm | OP-018 | Kavak Yongası | 586 | 46.8 | 72.1 | 95.5 | 16.2 | 25.4 | 52 | 22.6 | 62.7 | 60 | 177.3 | 7.94 | 98.7 | 11.69 | 0.77 | 7.34 | 160.2 | 40.1 | 8.9 | 1.659 | 28.4 | 3.46 | 12.2 | 7.57 | 192.4 | 34.3 | 95.2 | Yok | 0 | 39.7 | 38.9 | 87.2 | 15.92 | 16 | -0.075 | P60 | 1.29 | -0.64 | 451.8 | 3580 | 0.71 | 25 | 3555 | 88.4 | 717.2 | 191.5 | 423.9 | 4167 | -14.69
2024-06-21 | Öğle (14:00-22:00) | MDF-16mm | OP-012 | Kavak Yongası | 600.1 | 50.3 | 74.5 | 92.5 | 18.4 | 22.5 | 56.4 | 21.1 | 66 | 61.1 | 167.5 | 7.93 | 88.1 | 10.02 | 0.81 | 7.44 | 150.9 | 45.9 | 9.17 | 1.622 | 28 | 4.16 | 11.4 | 7.77 | 203.8 | 31.3 | 96.6 | Yok | 0 | 35.8 | 49.9 | 81.3 | 16.19 | 16 | 0.187 | P80 | 1.68 | 0.01 | 439.1 | 3439 | 1.06 | 36 | 3403 | 86.3 | 740.1 | 203.4 | 451.1 | 4167 | -18.33
2024-06-21 | Gece (22:00-06:00) | MDF-16mm | OP-010 | Karışık Atık | 620 | 49.6 | 79.6 | 93.6 | 15.9 | 24.8 | 60.2 | 15 | 63 | 60 | 169.7 | 7.43 | 93.8 | 11.83 | 0.79 | 7.35 | 171.2 | 36.9 | 10.2 | 1.624 | 29 | 3.7 | 13.6 | 7.72 | 204.7 | 31.4 | 88 | Yok | 0 | 38.7 | 41.5 | 80.5 | 15.67 | 16 | -0.326 | P100 | 1.74 | -0.16 | 454.4 | 3263 | 0.1 | 3 | 3260 | 88.7 | 781.3 | 173.5 | 415.9 | 4167 | -21.77
2024-06-22 | Sabah (06:00-14:00) | MDF-8mm | OP-021 | Çam Yongası | 595.3 | 45.3 | 71.3 | 93.7 | 16.1 | 18.5 | 60.7 | 20.8 | 60.2 | 60 | 177 | 6.81 | 80.9 | 11.24 | 0.8 | 7.18 | 174.2 | 42 | 8.37 | 0.774 | 25.9 | 3.83 | 16 | 6.29 | 194.7 | 32.1 | 92.8 | Konveyör Durması | 9.4 | 35.7 | 47.6 | 93.8 | 8.32 | 8 | 0.324 | P100 | 1.38 | 0.33 | 452.8 | 4040 | 0.27 | 10 | 4030 | 95.4 | 708.7 | 167.5 | 460.4 | 4167 | -3.29
2024-06-22 | Öğle (14:00-22:00) | MDF-25mm | OP-026 | Çam Yongası | 547.8 | 48 | 68.5 | 96.4 | 13.1 | 23 | 63 | 14 | 58.5 | 60 | 171.1 | 7.83 | 83.8 | 12.78 | 0.76 | 7.32 | 164.1 | 51 | 9.45 | 2.431 | 27 | 4.21 | 14.6 | 10.04 | 192.6 | 30.1 | 92.7 | Yok | 0 | 34.6 | 50.5 | 63 | 24.85 | 25 | -0.152 | P60 | 1.61 | -0.33 | 458.2 | 2559 | 0.64 | 16 | 2543 | 88.1 | 757 | 204.7 | 438.3 | 4167 | -38.97
2024-06-22 | Gece (22:00-06:00) | MDF-16mm | OP-007 | Karışık Atık | 487.8 | 58.4 | 76.6 | 92.9 | 14.8 | 20.3 | 65.5 | 14.2 | 63.1 | 70.1 | 177.4 | 7.46 | 79.9 | 11.18 | 0.72 | 7 | 164.2 | 38 | 8.35 | 1.584 | 28.2 | 4.32 | 12 | 7.99 | 195.4 | 27.6 | 87.3 | Yok | 0 | 40.6 | 45.6 | 74.8 | 16.15 | 16 | 0.147 | P100 | 1.1 | -0.57 | 446.7 | 2952 | 0.62 | 18 | 2934 | 78.6 | 722.6 | 184.1 | 403.5 | 4167 | -29.59
2024-06-23 | Sabah (06:00-14:00) | MDF-12mm | OP-020 | Karışık Atık | 574.7 | 53.6 | 82.8 | 95 | 16.7 | 22.5 | 57 | 20.5 | 60.4 | 61.9 | 165.6 | 7.44 | 82.3 | 10.79 | 0.8 | 7.08 | 169.1 | 43.9 | 8.91 | 1.245 | 26.1 | 4.5 | 12.3 | 7.16 | 201.8 | 33.1 | 94 | Yok | 0 | 44.7 | 44.4 | 84.1 | 12.25 | 12 | 0.249 | P60 | 1.72 | -0.64 | 451.4 | 3584 | 1.31 | 46 | 3538 | 78.5 | 746.7 | 179 | 411.7 | 4167 | -15.09
2024-06-23 | Öğle (14:00-22:00) | MDF-18mm | OP-014 | Çam Yongası | 606.2 | 49.7 | 77.2 | 94.4 | 16.6 | 25.5 | 60.6 | 14 | 60 | 60 | 165.6 | 7.61 | 74.3 | 10.92 | 0.72 | 7.01 | 165.1 | 42.6 | 9.01 | 1.792 | 29.1 | 3.87 | 12.5 | 8 | 183 | 29.8 | 92.9 | Yok | 0 | 46.1 | 39.1 | 74.5 | 17.68 | 18 | -0.323 | P80 | 2.21 | -0.53 | 447.5 | 3143 | 0.57 | 17 | 3126 | 91.5 | 763.1 | 172 | 460.7 | 4167 | -24.98
2024-06-23 | Gece (22:00-06:00) | MDF-18mm | OP-029 | Kavak Yongası | 556.2 | 51.5 | 83.1 | 92.7 | 15.9 | 21.9 | 57.9 | 20.2 | 63.5 | 60 | 176.8 | 7.04 | 92.7 | 11.55 | 0.99 | 7.43 | 160.3 | 44 | 9.48 | 1.746 | 27.4 | 4.53 | 8.4 | 7.45 | 193.9 | 32.7 | 90 | Yok | 0 | 38.3 | 46 | 81 | 17.97 | 18 | -0.026 | P80 | 1.91 | -0.47 | 460.9 | 3367 | 0.48 | 16 | 3351 | 95.6 | 716.9 | 201.8 | 403.3 | 4167 | -19.58
2024-06-24 | Sabah (06:00-14:00) | MDF-16mm | OP-019 | Çam Yongası | 575.6 | 51.9 | 66.6 | 96.4 | 13.1 | 22.7 | 61.2 | 16.1 | 67.4 | 61.7 | 177.6 | 7.81 | 84.2 | 13.41 | 0.53 | 7.04 | 157.5 | 46.2 | 10 | 1.639 | 27.4 | 4.42 | 14.4 | 8.09 | 198.3 | 31.8 | 90.9 | Yok | 0 | 34.6 | 45 | 76.8 | 16.18 | 16 | 0.182 | P80 | 2.03 | 0.17 | 463.2 | 3279 | 1.13 | 37 | 3242 | 87.9 | 744.7 | 199.2 | 404.4 | 4167 | -22.2
2024-06-24 | Öğle (14:00-22:00) | MDF-18mm | OP-029 | Çam Yongası | 601.7 | 48.6 | 82.1 | 96.6 | 17 | 21 | 49.5 | 29.5 | 63.7 | 60 | 168.1 | 7.58 | 94.2 | 10.29 | 0.76 | 6.66 | 167.4 | 42.9 | 8.7 | 1.694 | 27.5 | 4.43 | 13.8 | 8.09 | 191.3 | 33.5 | 94.6 | Yok | 0 | 38.9 | 42 | 77.8 | 18.39 | 18 | 0.388 | P100 | 1.67 | 0.97 | 452 | 3330 | 0.52 | 17 | 3313 | 96 | 764.4 | 206.4 | 404.4 | 4167 | -20.49
2024-06-24 | Gece (22:00-06:00) | MDF-16mm | OP-011 | Çam Yongası | 557 | 51.8 | 86.9 | 95.2 | 13.5 | 18.3 | 57.7 | 24 | 62.1 | 60 | 171.8 | 7.67 | 88 | 12.81 | 0.7 | 7.04 | 149.5 | 42.5 | 9.73 | 1.601 | 29.6 | 4.33 | 14.4 | 7.26 | 200.3 | 35.8 | 93.1 | Yok | 0 | 43.2 | 42.7 | 86.3 | 15.74 | 16 | -0.26 | P60 | 2.36 | -0.21 | 448.6 | 3624 | 0.87 | 31 | 3593 | 90.3 | 657.9 | 165.9 | 488.4 | 4167 | -13.77
2024-06-25 | Sabah (06:00-14:00) | MDF-12mm | OP-008 | Çam Yongası | 620 | 56.8 | 65.8 | 94.2 | 16.3 | 17.5 | 55.3 | 27.2 | 62.6 | 67.9 | 168.7 | 8.54 | 89.4 | 11.82 | 0.66 | 7.78 | 165.2 | 36.7 | 8.36 | 1.154 | 28.3 | 4.2 | 9.5 | 7.17 | 186.8 | 33.2 | 93.1 | Soğutucu Kapasitesi | 0.9 | 34.8 | 40.5 | 87.6 | 12.08 | 12 | 0.079 | P120 | 1.68 | 0.03 | 452.1 | 3698 | 0.1 | 3 | 3695 | 83.3 | 737.2 | 216.8 | 387.8 | 4167 | -11.33
2024-06-25 | Öğle (14:00-22:00) | MDF-18mm | OP-015 | Kavak Yongası | 611.2 | 54.1 | 78 | 92 | 13.5 | 18.7 | 54.9 | 26.4 | 60.5 | 63.4 | 171.1 | 8.03 | 93.8 | 12.11 | 0.65 | 7.55 | 169.7 | 45.6 | 8.92 | 1.841 | 26.5 | 3.8 | 12 | 8.32 | 201.1 | 32.3 | 89.5 | Yok | 0 | 38.7 | 33.4 | 74.9 | 18.25 | 18 | 0.248 | P100 | 1.86 | 0.11 | 449.4 | 3046 | 1.52 | 46 | 3000 | 77.1 | 706.9 | 199.7 | 405.7 | 4167 | -28.01
2024-06-25 | Gece (22:00-06:00) | MDF-16mm | OP-006 | Çam Yongası | 614.5 | 57.9 | 88.9 | 91.9 | 15.8 | 19.2 | 55.3 | 25.5 | 55.9 | 72.6 | 176.4 | 7.54 | 88.4 | 10.88 | 0.65 | 6.86 | 168.9 | 36.2 | 8.38 | 1.606 | 25.9 | 4.16 | 10.6 | 7.3 | 182.4 | 32.3 | 88.3 | Yok | 0 | 42.5 | 38.3 | 82.8 | 15.46 | 16 | -0.537 | P80 | 2.05 | 0.19 | 457.6 | 3487 | 0.41 | 14 | 3473 | 80 | 714.8 | 195.8 | 394.1 | 4167 | -16.65
2024-06-26 | Sabah (06:00-14:00) | MDF-25mm | OP-012 | Kavak Yongası | 587.2 | 45.9 | 65.1 | 93.9 | 17.5 | 16 | 62 | 22.1 | 61.5 | 60 | 174.4 | 7.61 | 98.3 | 11.6 | 1.01 | 7.38 | 176.5 | 46.5 | 9.94 | 2.586 | 29.7 | 4.38 | 15 | 9.37 | 190.6 | 28.8 | 89.1 | Yok | 0 | 44.1 | 49.8 | 65.2 | 25.23 | 25 | 0.229 | P100 | 1.74 | -0.62 | 441.9 | 2647 | 1.04 | 27 | 2620 | 96.9 | 747.5 | 164.4 | 413 | 4167 | -37.13
2024-06-26 | Öğle (14:00-22:00) | MDF-16mm | OP-029 | Karışık Atık | 618.5 | 46.5 | 75 | 94.5 | 13 | 27.8 | 58.3 | 13.9 | 59.5 | 60 | 172.2 | 7.7 | 90.9 | 11.09 | 0.65 | 7.01 | 168.3 | 41.2 | 9.37 | 1.701 | 29 | 4.07 | 10.7 | 7.56 | 192.4 | 31.2 | 97.5 | Yok | 0 | 30 | 47.8 | 85.7 | 15.82 | 16 | -0.177 | P80 | 1.53 | -0.29 | 440.2 | 3577 | 0.33 | 11 | 3566 | 78.4 | 743.1 | 197.8 | 393 | 4167 | -14.42
2024-06-26 | Gece (22:00-06:00) | MDF-16mm | OP-017 | Kavak Yongası | 484.5 | 56.8 | 82.4 | 92.9 | 14.6 | 22.1 | 58.9 | 19 | 66.5 | 66.9 | 169.9 | 8.3 | 93.1 | 11.92 | 0.82 | 7.16 | 172.6 | 37.6 | 9.42 | 1.582 | 30.6 | 4.61 | 11.7 | 7.29 | 183.8 | 32.5 | 89.7 | Yok | 0 | 44.4 | 39.1 | 77.7 | 15.98 | 16 | -0.019 | P100 | 1.97 | 0.82 | 440 | 3411 | 1.19 | 40 | 3371 | 81.8 | 714.5 | 201.8 | 377.1 | 4167 | -19.1
2024-06-27 | Sabah (06:00-14:00) | MDF-12mm | OP-030 | Karışık Atık | 576 | 53.9 | 82.4 | 94.9 | 15.3 | 25.3 | 56.4 | 18.2 | 62 | 65.3 | 168.9 | 8.37 | 88.5 | 10.28 | 0.91 | 7.16 | 152 | 47.1 | 8.03 | 1.144 | 27.6 | 4.28 | 12.8 | 7.25 | 205.6 | 32.1 | 92.6 | Yok | 0 | 39.4 | 35.5 | 87.5 | 12.4 | 12 | 0.404 | P60 | 1.66 | -0.32 | 437.4 | 3520 | 0.61 | 21 | 3499 | 92.7 | 736.6 | 161.1 | 367.1 | 4167 | -16.03
2024-06-27 | Öğle (14:00-22:00) | MDF-12mm | OP-022 | Çam Yongası | 620 | 49.2 | 75.7 | 96 | 14.3 | 21.3 | 63.8 | 14.9 | 65.3 | 60 | 171.4 | 7.77 | 81.6 | 10.97 | 0.63 | 7.67 | 168.9 | 33.9 | 10 | 1.206 | 27.6 | 4.36 | 11.1 | 6.82 | 191.8 | 31.9 | 93.3 | Yok | 0 | 38.8 | 40.5 | 91.8 | 11.86 | 12 | -0.142 | P100 | 1.11 | -0.07 | 445.2 | 3837 | 0.46 | 17 | 3820 | 83.7 | 734.3 | 169.5 | 372.1 | 4167 | -8.33
2024-06-27 | Gece (22:00-06:00) | MDF-16mm | OP-020 | Çam Yongası | 576.3 | 53 | 83.6 | 95.3 | 16.1 | 22.6 | 63.1 | 14.2 | 61.1 | 62 | 164.4 | 8.22 | 86.6 | 13.55 | 0.71 | 7.39 | 170 | 52.2 | 10.17 | 1.536 | 27.5 | 3.93 | 13.5 | 8.01 | 187.1 | 31.9 | 92.1 | Yok | 0 | 33.7 | 48.9 | 76.4 | 16.61 | 16 | 0.613 | P100 | 2.44 | -0.2 | 454.5 | 3292 | 1.15 | 37 | 3255 | 80.2 | 714.3 | 207 | 418.3 | 4167 | -21.89
2024-06-28 | Sabah (06:00-14:00) | MDF-25mm | OP-011 | Kavak Yongası | 620 | 49.5 | 79.8 | 96.6 | 16.4 | 21.9 | 57.9 | 20.2 | 59.3 | 60 | 164.3 | 8.46 | 98.1 | 9.65 | 0.85 | 7.57 | 163.1 | 41.7 | 9.31 | 2.457 | 25.1 | 3.85 | 11.9 | 9.97 | 204.4 | 31.4 | 99.5 | Yok | 0 | 45.2 | 48.3 | 68.8 | 24.87 | 25 | -0.132 | P100 | 1.95 | 0.41 | 447.1 | 2811 | 0.43 | 12 | 2799 | 82.2 | 743.8 | 171.5 | 449.9 | 4167 | -32.83
2024-06-28 | Öğle (14:00-22:00) | MDF-12mm | OP-026 | Karışık Atık | 512.1 | 52.6 | 69 | 98.3 | 17 | 23.5 | 59 | 17.5 | 60 | 63.4 | 171.7 | 7.82 | 91.5 | 11.43 | 0.84 | 7.33 | 149.3 | 42.2 | 9.35 | 1.197 | 28.7 | 3.8 | 10.4 | 7.5 | 195 | 32.7 | 93 | Yok | 0 | 34.2 | 33.1 | 89.8 | 12.3 | 12 | 0.303 | P80 | 2.24 | 0 | 460.3 | 3596 | 0.31 | 11 | 3585 | 85.6 | 714.3 | 173 | 409.4 | 4167 | -13.97
2024-06-28 | Gece (22:00-06:00) | MDF-18mm | OP-028 | Kavak Yongası | 533.9 | 47.7 | 73.4 | 94.6 | 14.5 | 23.6 | 65.4 | 11 | 58.8 | 60 | 179 | 7.68 | 86.3 | 11.57 | 0.75 | 7.27 | 154.6 | 43.2 | 9.67 | 1.885 | 29.5 | 4.52 | 10.7 | 8.12 | 193.9 | 34.3 | 91 | Yok | 0 | 38.3 | 43.1 | 75.6 | 18.01 | 18 | 0.012 | P80 | 2.19 | -0.54 | 449.7 | 3175 | 0.13 | 4 | 3171 | 88.1 | 731.9 | 164.4 | 418.8 | 4167 | -23.9
2024-06-29 | Sabah (06:00-14:00) | MDF-12mm | OP-024 | Çam Yongası | 587.7 | 44.8 | 79.2 | 95.1 | 12.5 | 21.9 | 51.5 | 26.7 | 55 | 60 | 169.5 | 8.06 | 87.3 | 11.27 | 0.74 | 6.95 | 170.3 | 32.3 | 8.93 | 1.181 | 27.4 | 4.05 | 12.8 | 7.59 | 197.8 | 31.3 | 95.3 | Yok | 0 | 40.1 | 54 | 78.2 | 11.85 | 12 | -0.147 | P80 | 1.87 | 0.37 | 446.3 | 3389 | 0.71 | 24 | 3365 | 90.5 | 765.6 | 209.2 | 460.7 | 4167 | -19.25
2024-06-29 | Öğle (14:00-22:00) | MDF-18mm | OP-012 | Karışık Atık | 620 | 54.7 | 62.2 | 96.9 | 11.9 | 20.5 | 55.2 | 24.3 | 57.7 | 65.2 | 178.8 | 7.07 | 75.5 | 10.5 | 0.65 | 6.92 | 148.9 | 38.7 | 8.55 | 1.838 | 29.1 | 4.26 | 13.9 | 7.72 | 196.9 | 29.1 | 94 | Yok | 0 | 42.3 | 43.8 | 81.4 | 17.77 | 18 | -0.234 | P60 | 1.69 | 0.07 | 444.1 | 3270 | 1.49 | 48 | 3222 | 93.9 | 727.8 | 180.9 | 421.8 | 4167 | -22.68
2024-06-29 | Gece (22:00-06:00) | MDF-18mm | OP-028 | Çam Yongası | 604.6 | 45.7 | 68.9 | 95.9 | 17.6 | 15.8 | 53.2 | 31.1 | 57.8 | 60 | 171.1 | 7.64 | 89.6 | 9.66 | 0.86 | 7.16 | 167.3 | 46.7 | 8.5 | 1.814 | 29.4 | 4.66 | 15.9 | 7.88 | 201.8 | 26.7 | 91.6 | Yok | 0 | 41.8 | 44.6 | 76.7 | 17.92 | 18 | -0.083 | P80 | 2.28 | -0.15 | 447 | 3143 | 0.37 | 11 | 3132 | 96.6 | 753.2 | 219.6 | 450.2 | 4167 | -24.84
2024-06-30 | Sabah (06:00-14:00) | MDF-18mm | OP-004 | Karışık Atık | 516.2 | 53.6 | 81.6 | 93.2 | 14.1 | 25.2 | 60.6 | 14.2 | 60.6 | 60 | 173.6 | 7.99 | 80.9 | 10.52 | 0.81 | 6.78 | 150.5 | 50.7 | 10.05 | 1.767 | 28.9 | 4.07 | 13.3 | 7.83 | 187.9 | 32 | 84.6 | Pres Arızası | 48.1 | 34.8 | 48.3 | 63 | 17.89 | 18 | -0.114 | P80 | 2.11 | 0.05 | 407.5 | 2663 | 1.24 | 33 | 2630 | 86.2 | 741.1 | 182.8 | 393.1 | 4167 | -36.89
2024-06-30 | Öğle (14:00-22:00) | MDF-18mm | OP-025 | Kavak Yongası | 538.5 | 48.9 | 71.6 | 94.5 | 14.1 | 25.1 | 62.3 | 12.6 | 61.3 | 60 | 180.2 | 8.22 | 90.3 | 12.24 | 0.82 | 6.99 | 171.5 | 43 | 8.65 | 1.797 | 29.3 | 4.37 | 13 | 8.13 | 201.2 | 34.5 | 91.7 | Yok | 0 | 39.1 | 38.9 | 73.6 | 17.66 | 18 | -0.341 | P100 | 2.44 | -0.05 | 448.2 | 3057 | 0.7 | 21 | 3036 | 85.2 | 737.7 | 171.1 | 379.8 | 4167 | -27.14
2024-06-30 | Gece (22:00-06:00) | MDF-18mm | OP-006 | Çam Yongası | 598.3 | 51.5 | 69 | 94 | 13.6 | 19 | 51.5 | 29.5 | 67 | 60.1 | 173.9 | 7.84 | 89.5 | 9.6 | 0.74 | 6.53 | 171.5 | 44.1 | 9.66 | 1.668 | 32.2 | 3.96 | 14.2 | 7.24 | 190.4 | 30.9 | 88.8 | Yok | 0 | 41.4 | 50.1 | 80.8 | 18.59 | 18 | 0.588 | P80 | 1.68 | -0.38 | 462.7 | 3432 | 1.29 | 44 | 3388 | 89.5 | 793.9 | 176.7 | 435.3 | 4167 | -18.69
2024-07-01 | Sabah (06:00-14:00) | MDF-18mm | OP-005 | Çam Yongası | 559.9 | 45.7 | 84.9 | 93.7 | 13 | 24.2 | 49.3 | 26.5 | 60.7 | 60 | 170.2 | 7.51 | 84.9 | 9.59 | 0.79 | 7.4 | 154.1 | 42.2 | 10 | 1.797 | 28.4 | 4.26 | 14.1 | 8.25 | 209.8 | 32.5 | 91.2 | Yok | 0 | 45 | 34.5 | 74.5 | 17.91 | 18 | -0.086 | P80 | 1.63 | -0.15 | 451 | 3141 | 1.13 | 35 | 3106 | 85.7 | 736.4 | 195.1 | 416.3 | 4167 | -25.46
2024-07-01 | Öğle (14:00-22:00) | MDF-18mm | OP-026 | Kavak Yongası | 585 | 47.2 | 76.9 | 94.2 | 13.5 | 18.9 | 57.7 | 23.5 | 61.1 | 60 | 175.3 | 7.53 | 85.7 | 11.64 | 0.72 | 6.69 | 154.3 | 37.9 | 9.56 | 1.891 | 26.5 | 4.08 | 10 | 7.6 | 185.8 | 29.4 | 89 | Pres Arızası | 11.2 | 39.6 | 36.2 | 79.3 | 17.49 | 18 | -0.505 | P120 | 2.03 | 0.43 | 435.6 | 3214 | 0.14 | 4 | 3210 | 81.8 | 765.1 | 186.9 | 414.8 | 4167 | -22.97
2024-07-01 | Gece (22:00-06:00) | MDF-12mm | OP-006 | Çam Yongası | 620 | 47.1 | 78.3 | 91.8 | 15.2 | 28.1 | 56.6 | 15.3 | 59.1 | 60 | 167.1 | 8.49 | 94 | 11.07 | 0.73 | 6.91 | 173.2 | 47.8 | 8.78 | 1.218 | 26.3 | 4.1 | 8.4 | 7.09 | 194.4 | 30.7 | 88.1 | Yok | 0 | 44.3 | 36 | 83.6 | 11.81 | 12 | -0.188 | P60 | 1.36 | -0.05 | 450.8 | 3529 | 0.73 | 25 | 3504 | 81.5 | 753.3 | 147.1 | 403.1 | 4167 | -15.91
2024-07-02 | Sabah (06:00-14:00) | MDF-12mm | OP-026 | Çam Yongası | 589.7 | 57.5 | 63.3 | 98.6 | 13.5 | 19.8 | 55.9 | 24.3 | 62 | 65.1 | 168.5 | 8.17 | 93.7 | 10.32 | 0.73 | 7.35 | 159.2 | 50.8 | 9.06 | 1.228 | 28 | 4.05 | 13.1 | 7.6 | 186.3 | 32.3 | 78.3 | Pres Arızası | 70.9 | 45.4 | 46.1 | 60.8 | 12.07 | 12 | 0.066 | P60 | 1.73 | 0.34 | 377.4 | 2450 | 0.1 | 2 | 2448 | 81.1 | 799.9 | 198.7 | 427.6 | 4167 | -41.25
2024-07-02 | Öğle (14:00-22:00) | MDF-16mm | OP-003 | Kavak Yongası | 620 | 48.3 | 67.7 | 94.8 | 12.6 | 20.5 | 62.4 | 17.1 | 64.2 | 61 | 172.7 | 7.56 | 87.3 | 11.08 | 0.77 | 6.93 | 158.8 | 35.3 | 7.75 | 1.594 | 24.9 | 4.29 | 14 | 7.92 | 195.3 | 28.9 | 86.6 | Yok | 0 | 39.1 | 42.3 | 74.4 | 15.44 | 16 | -0.556 | P60 | 2.45 | 0.04 | 442.4 | 3048 | 0.62 | 18 | 3030 | 86.3 | 707.2 | 172.1 | 454.5 | 4167 | -27.29
2024-07-02 | Gece (22:00-06:00) | MDF-12mm | OP-023 | Kavak Yongası | 584.2 | 44.2 | 61.5 | 94.1 | 11.9 | 16.1 | 55 | 28.9 | 55.7 | 60 | 174.8 | 7.61 | 94.5 | 10.75 | 0.88 | 7.03 | 165.1 | 50.4 | 8.49 | 1.22 | 28.1 | 4.58 | 11.9 | 7.18 | 185.4 | 27.7 | 90.6 | Yok | 0 | 42.5 | 30.3 | 88.8 | 12.06 | 12 | 0.061 | P80 | 1.89 | 0.24 | 452.4 | 3596 | 0.93 | 33 | 3563 | 94.5 | 713.7 | 230 | 454.9 | 4167 | -14.49
2024-07-03 | Sabah (06:00-14:00) | MDF-25mm | OP-026 | Çam Yongası | 620 | 42.9 | 63.9 | 93.7 | 13.6 | 19.8 | 58.1 | 22.1 | 63.7 | 60 | 172.1 | 7.96 | 77.8 | 11.3 | 0.76 | 6.68 | 165.9 | 41 | 10.28 | 2.625 | 29.7 | 4.02 | 13.4 | 9.7 | 196.4 | 28.9 | 89.6 | Yok | 0 | 40.8 | 44.8 | 63.6 | 24.76 | 25 | -0.237 | P80 | 1.48 | -0.82 | 452.4 | 2633 | 1.53 | 40 | 2593 | 77.9 | 721.9 | 205.4 | 484.9 | 4167 | -37.77
2024-07-03 | Öğle (14:00-22:00) | MDF-18mm | OP-001 | Karışık Atık | 506.8 | 50.4 | 61 | 92 | 16.5 | 26.7 | 54.5 | 18.8 | 58.9 | 60 | 179.1 | 7.86 | 83.2 | 10.91 | 0.81 | 6.7 | 156.2 | 47.8 | 8.76 | 1.913 | 31.8 | 4.65 | 13 | 8.43 | 194.7 | 31.9 | 80.1 | Pres Arızası | 42.3 | 34.9 | 42 | 56.5 | 17.78 | 18 | -0.217 | P80 | 1.26 | -0.34 | 408.1 | 2443 | 0.78 | 19 | 2424 | 80.5 | 751.5 | 197.6 | 390.5 | 4167 | -41.83
2024-07-03 | Gece (22:00-06:00) | MDF-16mm | OP-007 | Kavak Yongası | 620 | 51.6 | 88.4 | 93.2 | 10.6 | 25.6 | 60.2 | 14.2 | 62.3 | 62 | 172.3 | 8.46 | 90.8 | 10.83 | 0.98 | 7.47 | 168.5 | 45.4 | 9 | 1.53 | 28.1 | 4.31 | 9.6 | 7.98 | 201 | 29.3 | 91.6 | Yok | 0 | 44.5 | 36.8 | 72.4 | 15.98 | 16 | -0.016 | P80 | 1.72 | 0.32 | 444.2 | 3212 | 0.43 | 13 | 3199 | 78.8 | 745.7 | 158.7 | 430.7 | 4167 | -23.23
2024-07-04 | Sabah (06:00-14:00) | MDF-25mm | OP-026 | Çam Yongası | 560.4 | 51.8 | 73.2 | 90.2 | 15.1 | 19.1 | 56.8 | 24.2 | 59.2 | 60 | 167.7 | 7.38 | 79 | 11.5 | 0.69 | 7.21 | 172.8 | 37.3 | 9.73 | 2.295 | 28 | 4.29 | 10 | 9.1 | 195.8 | 31.9 | 94.1 | Yok | 0 | 45.4 | 34.5 | 71.1 | 25.19 | 25 | 0.19 | P100 | 2.17 | 0.63 | 452.6 | 2949 | 0.74 | 21 | 2928 | 78 | 695.4 | 198.3 | 386.2 | 4167 | -29.73
2024-07-04 | Öğle (14:00-22:00) | MDF-18mm | OP-015 | Çam Yongası | 620 | 55.1 | 81.4 | 97.6 | 14.5 | 25.5 | 57.4 | 17.2 | 63.6 | 64.6 | 179.7 | 8.71 | 81.1 | 12.22 | 0.71 | 6.71 | 156.6 | 49.6 | 9.3 | 1.786 | 28.4 | 4.4 | 13.6 | 8.17 | 203.3 | 30.1 | 85.6 | Konveyör Durması | 28 | 43.8 | 43.9 | 64.3 | 18.2 | 18 | 0.197 | P100 | 1.68 | -0.06 | 412.6 | 2723 | 0.63 | 17 | 2706 | 77.6 | 728.7 | 189.9 | 415.3 | 4167 | -35.06
2024-07-04 | Gece (22:00-06:00) | MDF-12mm | OP-011 | Kavak Yongası | 620 | 49.7 | 74.3 | 92.5 | 15 | 23 | 59.9 | 17.1 | 66.5 | 60 | 173.4 | 7.54 | 89.2 | 11.55 | 0.82 | 6.68 | 174.8 | 38.9 | 8.99 | 1.211 | 26.9 | 4.43 | 9.8 | 6.82 | 202.4 | 32.1 | 88.7 | Yok | 0 | 48 | 49.5 | 87.3 | 12.03 | 12 | 0.035 | P100 | 1.81 | 0.36 | 454.3 | 3722 | 0.98 | 36 | 3686 | 87.2 | 774.6 | 205.4 | 386.4 | 4167 | -11.54
2024-07-05 | Sabah (06:00-14:00) | MDF-16mm | OP-006 | Kavak Yongası | 615.7 | 58 | 72.9 | 93.7 | 14.6 | 13.2 | 63 | 23.7 | 62.1 | 68.7 | 174.7 | 7.68 | 81.4 | 10.46 | 0.83 | 7.35 | 174.4 | 46.6 | 9.82 | 1.635 | 27 | 4.06 | 14 | 7.76 | 198.2 | 35.4 | 90.6 | Pres Arızası | 4.8 | 36.8 | 44.9 | 81.3 | 16.33 | 16 | 0.335 | P100 | 2.4 | -0.37 | 439.4 | 3232 | 1.07 | 34 | 3198 | 84.3 | 703.3 | 187 | 439.9 | 4167 | -23.25
2024-07-05 | Öğle (14:00-22:00) | MDF-18mm | OP-014 | Karışık Atık | 620 | 55.9 | 87.3 | 91.7 | 14.2 | 20.4 | 60.3 | 19.2 | 62.5 | 67.5 | 170 | 8.35 | 86.7 | 11.76 | 0.88 | 7.31 | 170.8 | 51.6 | 9.7 | 1.845 | 27.6 | 4 | 16.8 | 8.09 | 194.4 | 32.6 | 88 | Yok | 0 | 41.5 | 42.5 | 73.8 | 17.73 | 18 | -0.267 | P60 | 2.11 | -0.61 | 448.7 | 3075 | 1 | 30 | 3045 | 89.4 | 762.1 | 183.6 | 456.7 | 4167 | -26.93
2024-07-05 | Gece (22:00-06:00) | MDF-12mm | OP-007 | Ladin Yongası | 539.1 | 53.9 | 60.8 | 94.1 | 17.8 | 21.4 | 60.7 | 17.9 | 65.6 | 63.9 | 173.4 | 8.04 | 84.9 | 11.04 | 0.79 | 7.26 | 169 | 38.1 | 8.79 | 1.233 | 26.1 | 3.96 | 10.5 | 6.93 | 201 | 33 | 84.9 | Yok | 0 | 33.8 | 32.8 | 85.7 | 12.05 | 12 | 0.053 | P60 | 1.77 | -0.05 | 455 | 3512 | 1.03 | 36 | 3476 | 74.4 | 732.5 | 178.4 | 469.5 | 4167 | -16.58
2024-07-06 | Sabah (06:00-14:00) | MDF-12mm | OP-017 | Çam Yongası | 551.3 | 48.9 | 64.1 | 92.1 | 14.5 | 19.8 | 54.6 | 25.6 | 61.4 | 60 | 172.8 | 7.63 | 79.2 | 10.38 | 0.73 | 6.98 | 165.2 | 41.5 | 8.82 | 1.19 | 26.6 | 4.32 | 16.1 | 7.02 | 197.4 | 32.1 | 91.5 | Yok | 0 | 36.6 | 39.3 | 86.9 | 11.97 | 12 | -0.03 | P80 | 1.83 | 0.36 | 440.2 | 3470 | 1.39 | 48 | 3422 | 84.3 | 745.2 | 179.6 | 391.6 | 4167 | -17.88
2024-07-06 | Öğle (14:00-22:00) | MDF-18mm | OP-024 | Kavak Yongası | 532.9 | 56.9 | 64.8 | 93.2 | 12.6 | 19.6 | 58.8 | 21.6 | 63 | 64.9 | 179.2 | 6.96 | 87.6 | 11.32 | 0.78 | 7.92 | 178.4 | 40.6 | 8.52 | 1.803 | 27.2 | 3.92 | 14.7 | 8.27 | 192.6 | 31.2 | 88.1 | Pres Arızası | 12.9 | 36.4 | 30.9 | 66.3 | 18.28 | 18 | 0.279 | P80 | 1.61 | 0.01 | 420.7 | 2711 | 0.35 | 9 | 2702 | 83.8 | 739.2 | 183.2 | 433.1 | 4167 | -35.16
2024-07-06 | Gece (22:00-06:00) | MDF-18mm | OP-009 | Çam Yongası | 584.8 | 47.5 | 64.2 | 95.2 | 16.6 | 21.9 | 58.2 | 19.9 | 60.3 | 60 | 179.9 | 8.2 | 86.6 | 11.07 | 0.78 | 7.13 | 174.3 | 40.7 | 8.36 | 1.715 | 28.7 | 3.97 | 13.3 | 7.43 | 191.8 | 29.3 | 87.7 | Yok | 0 | 46.4 | 48.7 | 76.3 | 17.78 | 18 | -0.221 | P80 | 2.26 | -0.07 | 446.2 | 3185 | 0.2 | 6 | 3179 | 82.5 | 724.2 | 223.5 | 478.3 | 4167 | -23.71
2024-07-07 | Sabah (06:00-14:00) | MDF-16mm | OP-013 | Çam Yongası | 608.6 | 58 | 81.4 | 92.4 | 15.8 | 20.6 | 55.4 | 24 | 63.9 | 68.2 | 167.3 | 8.13 | 87.8 | 10.91 | 0.68 | 7.46 | 147 | 43.4 | 9.52 | 1.527 | 29.2 | 3.88 | 11.2 | 8.15 | 193.1 | 31.3 | 94.5 | Yok | 0 | 42.5 | 45.5 | 78.6 | 16 | 16 | 0 | P80 | 1.96 | 0.27 | 449 | 3149 | 0.34 | 10 | 3139 | 93.6 | 743 | 226.6 | 429 | 4167 | -24.67
2024-07-07 | Öğle (14:00-22:00) | MDF-16mm | OP-018 | Kavak Yongası | 574.8 | 57.3 | 77.8 | 92.6 | 15.2 | 20.9 | 58.6 | 20.5 | 60.7 | 66.3 | 172.8 | 7.82 | 92.3 | 10.87 | 0.86 | 6.64 | 160.1 | 34.5 | 9.73 | 1.572 | 28.2 | 4.24 | 12.4 | 6.9 | 197.2 | 30.9 | 94.8 | Yok | 0 | 43.5 | 36 | 88.9 | 16.21 | 16 | 0.212 | P80 | 1.75 | -0.05 | 441.2 | 3666 | 0.63 | 23 | 3643 | 70.6 | 754.4 | 167 | 423.8 | 4167 | -12.57
2024-07-07 | Gece (22:00-06:00) | MDF-25mm | OP-013 | Çam Yongası | 538.8 | 49.7 | 62.1 | 98.5 | 16.1 | 19.4 | 57.7 | 22.9 | 61.7 | 61.5 | 181 | 8.23 | 90.7 | 11.46 | 0.73 | 7.36 | 156.1 | 39.5 | 7.84 | 2.399 | 28.8 | 4.34 | 12.9 | 9.46 | 195.7 | 33.4 | 88.6 | Yok | 0 | 39.3 | 33.6 | 61.4 | 24.87 | 25 | -0.132 | P120 | 1.97 | -0.41 | 442.6 | 2507 | 0.24 | 6 | 2501 | 71.6 | 732.9 | 164.4 | 450.7 | 4167 | -39.98
2024-07-08 | Sabah (06:00-14:00) | MDF-16mm | OP-011 | Kavak Yongası | 505.9 | 45.9 | 65.4 | 96.2 | 12.6 | 25.4 | 58.8 | 15.8 | 60.4 | 60 | 179.6 | 7.56 | 84.1 | 12.36 | 0.73 | 7.58 | 164 | 47.1 | 10.09 | 1.629 | 30.3 | 4.03 | 14.3 | 7.81 | 190.4 | 36.2 | 92.2 | Konveyör Durması | 12 | 35 | 41 | 76.3 | 15.88 | 16 | -0.119 | P100 | 2.06 | -0.22 | 446.7 | 3322 | 0.78 | 25 | 3297 | 83.1 | 733.7 | 186.1 | 396.8 | 4167 | -20.88
2024-07-08 | Öğle (14:00-22:00) | MDF-25mm | OP-004 | Kavak Yongası | 526.6 | 55.5 | 71.4 | 95.4 | 15.8 | 25.9 | 58.6 | 15.5 | 71.3 | 66.6 | 172.6 | 7.64 | 91.4 | 10.91 | 0.77 | 7.38 | 168.2 | 37 | 8.54 | 2.498 | 29.3 | 4.76 | 12.6 | 9.88 | 185.3 | 36 | 98.5 | Yok | 0 | 33.2 | 39.4 | 66.7 | 24.81 | 25 | -0.193 | P80 | 1.8 | 0.44 | 455.5 | 2861 | 0.56 | 16 | 2845 | 77 | 747.3 | 184 | 455.1 | 4167 | -31.73
2024-07-08 | Gece (22:00-06:00) | MDF-16mm | OP-030 | Çam Yongası | 555.3 | 56.9 | 66.9 | 92.2 | 15.9 | 18.3 | 58.9 | 22.8 | 63.3 | 66 | 169 | 7.24 | 83 | 11.65 | 0.81 | 7.45 | 165.9 | 39.2 | 8.95 | 1.577 | 27.6 | 4 | 12.3 | 7.19 | 178.3 | 34.1 | 86.9 | Yok | 0 | 41.7 | 38.1 | 86.3 | 15.85 | 16 | -0.151 | P120 | 1.65 | -0.62 | 458.3 | 3490 | 1.07 | 37 | 3453 | 91.4 | 735.4 | 212.2 | 430.3 | 4167 | -17.13
2024-07-09 | Sabah (06:00-14:00) | MDF-16mm | OP-001 | Çam Yongası | 570.1 | 50.5 | 62.2 | 91.2 | 17.1 | 22.7 | 56.2 | 21.1 | 68.8 | 60 | 175.9 | 7.76 | 90.9 | 11.29 | 0.71 | 6.79 | 185.7 | 51.6 | 8.47 | 1.634 | 30.3 | 4.4 | 11.6 | 8.51 | 199.1 | 30.1 | 92.2 | Tutkal Sistemi | 0.3 | 39.6 | 41.3 | 76.8 | 16.19 | 16 | 0.185 | P100 | 1.72 | 0.46 | 458.3 | 3128 | 0.83 | 25 | 3103 | 91.9 | 784.8 | 180.7 | 442.6 | 4167 | -25.53
2024-07-09 | Öğle (14:00-22:00) | MDF-8mm | OP-016 | Kavak Yongası | 547.1 | 50.9 | 75 | 93.5 | 14 | 24.9 | 63.4 | 11.7 | 67.8 | 60 | 177.2 | 7.88 | 88.9 | 12.17 | 0.67 | 7.01 | 174 | 34.2 | 9.94 | 0.793 | 26.2 | 4.12 | 13.2 | 6.52 | 206.5 | 32.9 | 95 | Yok | 0 | 32 | 41.2 | 98 | 8.51 | 8 | 0.51 | P100 | 1.71 | 0.28 | 446 | 4094 | 0.91 | 37 | 4057 | 78.2 | 760.2 | 183.4 | 447.7 | 4167 | -2.64
2024-07-09 | Gece (22:00-06:00) | MDF-16mm | OP-017 | Ladin Yongası | 575.1 | 48.3 | 88.6 | 94.3 | 13.6 | 25.3 | 60 | 14.7 | 56.7 | 60 | 173.1 | 6.94 | 87.4 | 11.33 | 0.78 | 7.13 | 179.1 | 42.1 | 8.62 | 1.635 | 27.5 | 3.95 | 12.2 | 7.82 | 188 | 29.6 | 83.6 | Soğutucu Kapasitesi | 11.5 | 44.4 | 45.9 | 70.6 | 16.32 | 16 | 0.321 | P80 | 2.09 | 0.47 | 438.5 | 2953 | 1 | 29 | 2924 | 81.1 | 781.6 | 145.5 | 396.1 | 4167 | -29.83
2024-07-10 | Sabah (06:00-14:00) | MDF-18mm | OP-014 | Karışık Atık | 620 | 54.7 | 78.7 | 92.2 | 13 | 18 | 54 | 28.1 | 64.5 | 62.9 | 171.4 | 7.69 | 88.9 | 10.11 | 0.66 | 7.6 | 183.1 | 41.9 | 8.92 | 1.777 | 27.4 | 4.43 | 10.7 | 8.43 | 195 | 30.8 | 91.7 | Yok | 0 | 39.8 | 46.4 | 79.4 | 17.77 | 18 | -0.233 | P60 | 1.86 | 0.16 | 444.1 | 3043 | 0.95 | 28 | 3015 | 94.3 | 712.8 | 213.6 | 373.2 | 4167 | -27.65
2024-07-10 | Öğle (14:00-22:00) | MDF-16mm | OP-004 | Ladin Yongası | 620 | 52.8 | 74.9 | 97.2 | 15.5 | 22 | 57 | 21 | 64.5 | 63.7 | 170.9 | 7.34 | 82.5 | 11.05 | 0.74 | 7.48 | 169.2 | 41.6 | 9.15 | 1.58 | 29.7 | 4.44 | 14 | 8.09 | 195.3 | 30.6 | 94.3 | Yok | 0 | 42.6 | 41.4 | 78 | 16.19 | 16 | 0.194 | P100 | 2.11 | 0.22 | 443 | 3253 | 0.6 | 19 | 3234 | 89.2 | 720.6 | 169.2 | 436.7 | 4167 | -22.39
2024-07-10 | Gece (22:00-06:00) | MDF-18mm | OP-022 | Karışık Atık | 597.7 | 53.6 | 65.2 | 93.6 | 17.1 | 19.5 | 57.9 | 22.6 | 61.9 | 62.1 | 176.1 | 8 | 91.5 | 12.04 | 0.5 | 7.32 | 167 | 40.7 | 9.39 | 1.801 | 26.9 | 4.57 | 12.7 | 7.91 | 182.5 | 36.3 | 91.5 | Yok | 0 | 42.6 | 46.7 | 80.1 | 18.02 | 18 | 0.02 | P80 | 1.51 | -0.32 | 452.2 | 3295 | 1.12 | 36 | 3259 | 88.2 | 782.5 | 204.6 | 408.2 | 4167 | -21.79
2024-07-11 | Sabah (06:00-14:00) | MDF-12mm | OP-030 | Kavak Yongası | 570.8 | 58.5 | 84.6 | 92.6 | 13.6 | 19.4 | 57.4 | 23.2 | 56.3 | 71.8 | 167.9 | 7.34 | 85 | 10.13 | 0.73 | 7.31 | 169.7 | 43.3 | 8.96 | 1.191 | 26.3 | 3.96 | 13.4 | 6.77 | 194.5 | 31.4 | 90 | Elektrik Kesintisi | 16.8 | 32.4 | 36.6 | 86.3 | 12.13 | 12 | 0.129 | P80 | 1.56 | 0.48 | 430.5 | 3606 | 0.36 | 12 | 3594 | 85.2 | 782 | 187.9 | 426.8 | 4167 | -13.75
2024-07-11 | Öğle (14:00-22:00) | MDF-25mm | OP-027 | Çam Yongası | 571.2 | 56.5 | 76 | 93 | 15.7 | 21.7 | 64.2 | 14.1 | 60.9 | 67.6 | 176.3 | 8.06 | 89.7 | 10.79 | 0.93 | 7.36 | 184.1 | 46 | 9.11 | 2.476 | 31.6 | 4.44 | 11 | 9.25 | 191 | 33 | 93.4 | Yok | 0 | 36.8 | 35.1 | 71.4 | 24.92 | 25 | -0.085 | P80 | 1.75 | 0.01 | 463 | 2945 | 1.11 | 32 | 2913 | 79.1 | 727 | 180.3 | 486.8 | 4167 | -30.09
2024-07-11 | Gece (22:00-06:00) | MDF-18mm | OP-025 | Kavak Yongası | 519.4 | 53.2 | 97.3 | 94.3 | 15.4 | 21.9 | 59.4 | 18.6 | 61.5 | 64 | 168.9 | 7.51 | 80.5 | 11.17 | 0.65 | 6.88 | 182.4 | 32.1 | 9.36 | 1.759 | 27.3 | 4.38 | 13.1 | 7.64 | 186.9 | 33.2 | 76.4 | Tutkal Sistemi | 71.9 | 41.8 | 39.8 | 56.1 | 18 | 18 | 0.001 | P100 | 1.68 | 0.68 | 380.4 | 2397 | 1.13 | 27 | 2370 | 90.6 | 758.7 | 184.1 | 461.9 | 4167 | -43.12
2024-07-12 | Sabah (06:00-14:00) | MDF-25mm | OP-012 | Karışık Atık | 509.7 | 48.4 | 75.2 | 90.1 | 16.2 | 21.8 | 58.3 | 19.9 | 60.4 | 60 | 165.4 | 8.15 | 80.7 | 10.62 | 0.87 | 7.02 | 157.3 | 39.1 | 8.45 | 2.565 | 25.8 | 4.19 | 10.7 | 10.19 | 197.5 | 30.7 | 92.3 | Soğutucu Kapasitesi | 15.4 | 41.7 | 37.2 | 56.9 | 24.58 | 25 | -0.416 | P80 | 1.73 | -0.62 | 433.3 | 2473 | 0.62 | 15 | 2458 | 97.2 | 707.2 | 160.9 | 416.6 | 4167 | -41.01
2024-07-12 | Öğle (14:00-22:00) | MDF-25mm | OP-003 | Çam Yongası | 539 | 47.3 | 84.1 | 92.3 | 14.3 | 16.5 | 61.5 | 22 | 65.5 | 60 | 165.6 | 8.04 | 78.6 | 11.25 | 0.8 | 7.68 | 165.4 | 44.6 | 8.7 | 2.479 | 30.2 | 4.24 | 12.6 | 9.88 | 204.8 | 29.7 | 90.5 | Yok | 0 | 43.1 | 43.8 | 64.4 | 25.28 | 25 | 0.281 | P80 | 1.6 | 0.26 | 470 | 2712 | 0.6 | 16 | 2696 | 87.2 | 767.2 | 213.8 | 429.7 | 4167 | -35.3
2024-07-12 | Gece (22:00-06:00) | MDF-16mm | OP-004 | Kavak Yongası | 620 | 45.8 | 67 | 94 | 15.1 | 22.7 | 65.3 | 12 | 64.3 | 60 | 179.3 | 7.66 | 84.5 | 12.18 | 0.78 | 6.57 | 157.1 | 37.6 | 8.76 | 1.639 | 30.1 | 4.35 | 13.3 | 7.77 | 180 | 32 | 89.3 | Yok | 0 | 35.7 | 39.1 | 84.1 | 16.29 | 16 | 0.288 | P100 | 1.91 | 0.28 | 465.2 | 3368 | 0.66 | 22 | 3346 | 85.9 | 740.3 | 184.8 | 396.5 | 4167 | -19.7
2024-07-13 | Sabah (06:00-14:00) | MDF-18mm | OP-010 | Kavak Yongası | 519.8 | 53.2 | 84.4 | 94.4 | 14.4 | 22.8 | 59.6 | 17.6 | 66.2 | 60.1 | 169 | 7.77 | 91.7 | 11.83 | 1 | 7.34 | 150.2 | 38.8 | 9.59 | 1.791 | 27 | 4 | 10.2 | 8.26 | 191 | 34.7 | 84 | Konveyör Durması | 33.3 | 39.9 | 31.8 | 58.5 | 18.16 | 18 | 0.156 | P80 | 1.64 | 0 | 427.1 | 2627 | 1.28 | 33 | 2594 | 94.3 | 719.4 | 174.8 | 425.2 | 4167 | -37.75
2024-07-13 | Öğle (14:00-22:00) | MDF-16mm | OP-012 | Çam Yongası | 543.1 | 57.2 | 63.5 | 94.9 | 16.1 | 21.1 | 60.5 | 18.4 | 61.4 | 69.1 | 167.7 | 8.56 | 94.2 | 9.42 | 0.86 | 7.56 | 156.5 | 45.7 | 9.13 | 1.608 | 29.3 | 3.97 | 17.2 | 8.22 | 191.8 | 29.8 | 90.2 | Yok | 0 | 35.6 | 45.7 | 67.6 | 16.24 | 16 | 0.238 | P120 | 2.38 | -0.62 | 453.9 | 3012 | 1.35 | 40 | 2972 | 75.2 | 706.8 | 154.8 | 428.8 | 4167 | -28.68
2024-07-13 | Gece (22:00-06:00) | MDF-12mm | OP-018 | Çam Yongası | 522.9 | 49.5 | 87.9 | 94.9 | 17.6 | 18.5 | 55.8 | 25.7 | 62.7 | 61 | 176 | 8.4 | 93.7 | 11.82 | 0.85 | 8 | 158.8 | 32.4 | 7.89 | 1.208 | 30 | 3.93 | 11.6 | 6.86 | 188.1 | 33.2 | 92.2 | Yok | 0 | 35.2 | 38.6 | 85.6 | 12.02 | 12 | 0.023 | P100 | 2.13 | 0.29 | 453.9 | 3690 | 1.26 | 46 | 3644 | 81.1 | 717.1 | 184.7 | 445.7 | 4167 | -12.55
2024-07-14 | Sabah (06:00-14:00) | MDF-16mm | OP-013 | Çam Yongası | 532.6 | 56.8 | 87.7 | 93.8 | 15.1 | 23.6 | 56.9 | 19.5 | 63.5 | 66.9 | 176 | 8.09 | 91.1 | 11.04 | 0.74 | 7.28 | 172.1 | 43.5 | 9.44 | 1.564 | 28.6 | 3.97 | 12 | 7.72 | 193.8 | 28.5 | 93.3 | Pres Arızası | 1 | 33.9 | 43.7 | 80.9 | 16.08 | 16 | 0.079 | P80 | 1.94 | 0.39 | 449.9 | 3288 | 0.76 | 24 | 3264 | 83.7 | 783.8 | 186.1 | 384.4 | 4167 | -21.67
2024-07-14 | Öğle (14:00-22:00) | MDF-16mm | OP-004 | Çam Yongası | 620 | 56 | 83.2 | 90.5 | 17.3 | 20.9 | 60.1 | 19 | 56.1 | 64.7 | 175.4 | 8.01 | 81.6 | 11.74 | 0.82 | 6.94 | 169.2 | 37.5 | 9.01 | 1.682 | 28.4 | 3.96 | 13 | 7.76 | 190.3 | 32 | 90.8 | Yok | 0 | 46.5 | 40.3 | 78.5 | 16.23 | 16 | 0.231 | P100 | 1.31 | -0.59 | 446.4 | 3159 | 1.43 | 45 | 3114 | 87.3 | 705.2 | 205.5 | 462.6 | 4167 | -25.27
2024-07-14 | Gece (22:00-06:00) | MDF-8mm | OP-024 | Çam Yongası | 543.8 | 48.7 | 78.4 | 91.3 | 12.8 | 21.7 | 60.7 | 17.6 | 64.6 | 60.7 | 170.5 | 7.75 | 81.8 | 10.2 | 0.65 | 7.56 | 175.2 | 46.7 | 8.83 | 0.785 | 29 | 3.91 | 14.3 | 6 | 192.3 | 29.9 | 92.8 | Konveyör Durması | 2.6 | 42.3 | 51.6 | 98.5 | 8.16 | 8 | 0.158 | P80 | 1.68 | -0.1 | 438.8 | 4105 | 0.1 | 4 | 4101 | 90.2 | 703.8 | 187.1 | 451.7 | 4167 | -1.58
2024-07-15 | Sabah (06:00-14:00) | MDF-25mm | OP-012 | Karışık Atık | 554.6 | 51.1 | 76.9 | 94.6 | 13 | 19.6 | 61.7 | 18.8 | 66.6 | 60.6 | 174.8 | 8.28 | 85.4 | 11.14 | 0.84 | 6.88 | 181.3 | 44.7 | 9.03 | 2.572 | 29.6 | 3.98 | 11 | 8.73 | 188.6 | 33.3 | 90.4 | Konveyör Durması | 19.6 | 34.2 | 37.3 | 72.7 | 24.96 | 25 | -0.038 | P60 | 1.28 | -0.66 | 434.7 | 2836 | 0.72 | 20 | 2816 | 92.2 | 755.8 | 184.7 | 390.2 | 4167 | -32.42
2024-07-15 | Öğle (14:00-22:00) | MDF-12mm | OP-025 | Ladin Yongası | 535.2 | 48.3 | 79.8 | 92.4 | 14.2 | 18.3 | 54.3 | 27.4 | 64.7 | 60 | 176.4 | 8.24 | 85.2 | 11.73 | 0.72 | 7.43 | 165.6 | 46.3 | 9.7 | 1.174 | 28.1 | 4.2 | 11.3 | 7.05 | 202.1 | 32.1 | 92.1 | Tutkal Sistemi | 2 | 42.7 | 37 | 91 | 12.12 | 12 | 0.121 | P100 | 1.72 | -0.4 | 454.4 | 3740 | 1.43 | 53 | 3687 | 88.4 | 738.3 | 196.1 | 433.9 | 4167 | -11.52
2024-07-15 | Gece (22:00-06:00) | MDF-16mm | OP-018 | Çam Yongası | 537.3 | 52.3 | 83.9 | 93.9 | 15.3 | 22.4 | 59.9 | 17.8 | 56.2 | 62 | 173.6 | 7.96 | 95 | 10.73 | 0.88 | 6.79 | 171.9 | 31.2 | 8.89 | 1.641 | 24.3 | 4.81 | 13.9 | 7.26 | 204.1 | 28.2 | 86.3 | Konveyör Durması | 2.4 | 32.1 | 40.3 | 83 | 16.04 | 16 | 0.04 | P60 | 2.19 | 0.44 | 458.9 | 3437 | 0.76 | 26 | 3411 | 88.1 | 742.4 | 159.8 | 469.8 | 4167 | -18.14
2024-07-16 | Sabah (06:00-14:00) | MDF-18mm | OP-013 | Karışık Atık | 564.2 | 46.4 | 73.9 | 92.3 | 17.2 | 23.8 | 56.7 | 19.4 | 62.4 | 60 | 169 | 8.42 | 87.3 | 11.94 | 0.87 | 7.22 | 164.7 | 46.5 | 9.65 | 1.712 | 28 | 4.81 | 11.1 | 8.33 | 202.5 | 29.8 | 91.6 | Elektrik Kesintisi | 10.4 | 42.6 | 49.9 | 72.7 | 17.71 | 18 | -0.288 | P80 | 1.98 | -0.53 | 436.5 | 3024 | 0.63 | 19 | 3005 | 85.1 | 745.8 | 180 | 379 | 4167 | -27.89
2024-07-16 | Öğle (14:00-22:00) | MDF-12mm | OP-015 | Karışık Atık | 573.3 | 52.7 | 75.9 | 93.3 | 19.3 | 18.3 | 50.6 | 31.1 | 62.3 | 61 | 162.7 | 7.95 | 88.2 | 12.1 | 0.6 | 6.96 | 159.1 | 41.4 | 9.26 | 1.169 | 30.1 | 4.63 | 11.5 | 7.51 | 190.9 | 29.9 | 93.8 | Yok | 0 | 49.1 | 46.8 | 85 | 12.01 | 12 | 0.007 | P100 | 1.83 | 0.6 | 443.8 | 3492 | 0.78 | 27 | 3465 | 79 | 760.8 | 184.3 | 492.6 | 4167 | -16.85
2024-07-16 | Gece (22:00-06:00) | MDF-25mm | OP-030 | Kavak Yongası | 601.1 | 50.2 | 76.2 | 93.3 | 11.3 | 24.3 | 53 | 22.7 | 61.8 | 60 | 172.1 | 8.27 | 86.7 | 11.54 | 0.98 | 6.5 | 170 | 46.3 | 8.34 | 2.637 | 28 | 4.16 | 12.7 | 9.55 | 195.8 | 32.2 | 90.5 | Yok | 0 | 39.4 | 40.7 | 67.5 | 25.12 | 25 | 0.119 | P80 | 1.72 | -0.24 | 447.6 | 2672 | 0.98 | 26 | 2646 | 87 | 734.5 | 198.4 | 375.6 | 4167 | -36.5
2024-07-17 | Sabah (06:00-14:00) | MDF-18mm | OP-020 | Çam Yongası | 497.8 | 51.7 | 79.9 | 94.2 | 13.8 | 20.2 | 59.8 | 20 | 62.4 | 62.2 | 165.6 | 8.24 | 94.1 | 11.32 | 0.87 | 7.3 | 160.9 | 39.6 | 8.73 | 1.856 | 31.4 | 4.23 | 10 | 8.09 | 200.9 | 33.1 | 85.2 | Pres Arızası | 14.9 | 38.4 | 39.9 | 70.1 | 18.44 | 18 | 0.438 | P120 | 1.45 | 0.02 | 436.8 | 2898 | 0.93 | 26 | 2872 | 79.1 | 753 | 197.5 | 384.2 | 4167 | -31.08
2024-07-17 | Öğle (14:00-22:00) | MDF-12mm | OP-023 | Çam Yongası | 597.6 | 54.1 | 70.2 | 93.4 | 16.9 | 23.9 | 58.1 | 18.1 | 62.5 | 63.9 | 170.3 | 7.8 | 89.5 | 11.1 | 0.7 | 7.38 | 171.3 | 38.4 | 8.24 | 1.184 | 26 | 4.38 | 11 | 7.41 | 185.6 | 30.3 | 92.3 | Yok | 0 | 43.1 | 40.3 | 85.8 | 11.97 | 12 | -0.025 | P80 | 1.12 | -0.31 | 457.6 | 3591 | 0.29 | 10 | 3581 | 77.9 | 721.6 | 199.7 | 375.6 | 4167 | -14.06
2024-07-17 | Gece (22:00-06:00) | MDF-16mm | OP-003 | Kavak Yongası | 492.3 | 53.4 | 78.8 | 92.5 | 15.8 | 20.1 | 63 | 17 | 63.9 | 62.2 | 174.8 | 8.25 | 82.6 | 10.99 | 0.8 | 6.91 | 160.4 | 39 | 9.02 | 1.666 | 28.2 | 4.25 | 11 | 7.65 | 194.8 | 31.8 | 88.7 | Kurutucu Tıkanması | 22.4 | 39.6 | 48.8 | 81.6 | 16.04 | 16 | 0.04 | P80 | 1.81 | -0.34 | 449.2 | 3281 | 0.96 | 31 | 3250 | 100 | 719.1 | 171.8 | 382.4 | 4167 | -22.01
2024-07-18 | Sabah (06:00-14:00) | MDF-18mm | OP-022 | Çam Yongası | 556.9 | 56.1 | 82.3 | 92.9 | 16 | 18.6 | 59.8 | 21.6 | 62.4 | 67 | 170.8 | 8.63 | 82.5 | 11.98 | 0.82 | 6.81 | 166 | 44.2 | 9.39 | 1.759 | 24.3 | 4.29 | 11.1 | 8.04 | 189.3 | 31.8 | 84.9 | Yok | 0 | 33 | 36 | 77.9 | 18.15 | 18 | 0.15 | P80 | 1.71 | 0.27 | 454.8 | 3026 | 0.12 | 3 | 3023 | 90.5 | 729.8 | 189.7 | 438.4 | 4167 | -27.45
2024-07-18 | Öğle (14:00-22:00) | MDF-25mm | OP-010 | Çam Yongası | 551.2 | 53.3 | 79.6 | 92.9 | 13.5 | 18.8 | 58.5 | 22.7 | 63.9 | 64.2 | 170.3 | 7.72 | 86 | 10.8 | 0.79 | 7.64 | 159.5 | 33.3 | 9.13 | 2.43 | 25.8 | 4.2 | 12.5 | 9.43 | 192.3 | 31.6 | 91.1 | Pres Arızası | 6 | 32.8 | 46.4 | 62 | 24.83 | 25 | -0.168 | P80 | 1.65 | -0.15 | 444 | 2702 | 0.7 | 18 | 2684 | 91.7 | 766.4 | 171.6 | 419.3 | 4167 | -35.59
2024-07-18 | Gece (22:00-06:00) | MDF-25mm | OP-001 | Çam Yongası | 556.8 | 52.1 | 71.2 | 94.6 | 16.5 | 21.4 | 56.2 | 22.4 | 61 | 60 | 173.1 | 7.32 | 90.1 | 11.13 | 1 | 7.47 | 162 | 39.6 | 9.28 | 2.545 | 28.6 | 3.81 | 11.6 | 9.42 | 180.8 | 29.8 | 88.6 | Yok | 0 | 34.8 | 40.9 | 63.5 | 24.74 | 25 | -0.259 | P60 | 1.46 | -0.13 | 450.7 | 2671 | 0.59 | 15 | 2656 | 86.5 | 777.9 | 189.7 | 423.6 | 4167 | -36.26
2024-07-19 | Sabah (06:00-14:00) | MDF-12mm | OP-018 | Çam Yongası | 586.3 | 48.5 | 80.6 | 94.8 | 14.9 | 23.1 | 59.3 | 17.6 | 63 | 60 | 169 | 8.32 | 79 | 11.73 | 0.61 | 7.47 | 176.6 | 52.3 | 8.47 | 1.204 | 30.6 | 4.12 | 10.9 | 6.73 | 201.8 | 32 | 95 | Yok | 0 | 46.4 | 40.9 | 99.8 | 11.96 | 12 | -0.039 | P100 | 1.77 | 0.39 | 444.6 | 3954 | 0.85 | 33 | 3921 | 79.4 | 715.9 | 192.6 | 388.2 | 4167 | -5.9
2024-07-19 | Öğle (14:00-22:00) | MDF-12mm | OP-006 | Ladin Yongası | 572.9 | 51.2 | 84.7 | 93.7 | 18.9 | 25.8 | 52.1 | 22.1 | 63.9 | 63 | 170.4 | 7.96 | 79.6 | 10.4 | 0.86 | 7.18 | 150.6 | 43.6 | 9.83 | 1.143 | 29.1 | 3.57 | 10.2 | 6.83 | 199.1 | 35.3 | 82.1 | Soğutucu Kapasitesi | 65.1 | 36.3 | 44.9 | 69 | 11.71 | 12 | -0.294 | P100 | 2.13 | -0.14 | 376.7 | 2853 | 0.11 | 3 | 2850 | 100 | 724.6 | 190.6 | 447.4 | 4167 | -31.61
2024-07-19 | Gece (22:00-06:00) | MDF-16mm | OP-021 | Çam Yongası | 549.6 | 52.3 | 77.5 | 96.6 | 14.3 | 18.9 | 54.4 | 26.7 | 58.6 | 64.9 | 174.6 | 8.23 | 91.5 | 11.04 | 0.85 | 7.28 | 165.3 | 48.2 | 8.6 | 1.683 | 25.4 | 4.43 | 9.2 | 7.47 | 195.6 | 31 | 95.6 | Yok | 0 | 45.3 | 42.4 | 87.6 | 15.93 | 16 | -0.072 | P100 | 1.69 | -0.2 | 453.9 | 3660 | 1.05 | 38 | 3622 | 85.9 | 737.3 | 151.8 | 450.3 | 4167 | -13.08
2024-07-20 | Sabah (06:00-14:00) | MDF-16mm | OP-020 | Çam Yongası | 565.9 | 59.5 | 66.8 | 95.2 | 13.7 | 23.5 | 57.2 | 19.3 | 65.6 | 70.3 | 176 | 8.64 | 91.9 | 11.66 | 0.74 | 7.36 | 157.6 | 38.2 | 8.81 | 1.661 | 27.7 | 3.97 | 13.5 | 7.36 | 183.8 | 31.5 | 91.1 | Yok | 0 | 34.1 | 33.7 | 81.9 | 16 | 16 | -0.003 | P60 | 1.66 | -0.03 | 469.5 | 3515 | 0.49 | 17 | 3498 | 81.9 | 732.5 | 184.9 | 450.2 | 4167 | -16.05
2024-07-20 | Öğle (14:00-22:00) | MDF-25mm | OP-020 | Karışık Atık | 594.9 | 50.9 | 73.5 | 91.7 | 15.8 | 21.6 | 55 | 23.4 | 60.2 | 60 | 170.4 | 7.7 | 84.8 | 11.24 | 0.93 | 6.89 | 160.2 | 46.2 | 9.51 | 2.539 | 26.7 | 4.38 | 13.6 | 9.67 | 194.8 | 33.2 | 88.3 | Yok | 0 | 48.7 | 43 | 64.3 | 24.64 | 25 | -0.361 | P80 | 1.99 | 0.01 | 453.5 | 2505 | 0.13 | 3 | 2502 | 86.8 | 721.3 | 206.4 | 396.7 | 4167 | -39.96
2024-07-20 | Gece (22:00-06:00) | MDF-16mm | OP-030 | Kavak Yongası | 563.3 | 53.3 | 87 | 90.6 | 16.9 | 23.1 | 54.9 | 21.9 | 60.4 | 60.3 | 176.5 | 7.38 | 89.1 | 9.9 | 0.77 | 7.6 | 157.3 | 45.9 | 8.22 | 1.529 | 30.2 | 4.16 | 11.6 | 7.25 | 189.8 | 28.8 | 92.4 | Yok | 0 | 42 | 45.2 | 82.8 | 15.86 | 16 | -0.142 | P80 | 1.7 | -0.31 | 447.4 | 3449 | 0.31 | 10 | 3439 | 89.4 | 686.8 | 162.8 | 425.1 | 4167 | -17.47
2024-07-21 | Sabah (06:00-14:00) | MDF-12mm | OP-002 | Çam Yongası | 552.6 | 51.2 | 73.8 | 94.9 | 12.4 | 24.6 | 63 | 12.4 | 60 | 60.3 | 174.5 | 7.9 | 82 | 11.76 | 0.81 | 7.09 | 176.8 | 45.7 | 8.72 | 1.215 | 30.5 | 3.78 | 10 | 7.27 | 195.2 | 31.9 | 93.9 | Soğutucu Kapasitesi | 3.4 | 38.1 | 54.2 | 86.9 | 12.33 | 12 | 0.332 | P120 | 1.59 | -0.27 | 437.5 | 3418 | 0.87 | 29 | 3389 | 83.3 | 715.5 | 187.2 | 381.3 | 4167 | -18.67
2024-07-21 | Öğle (14:00-22:00) | MDF-18mm | OP-004 | Çam Yongası | 554.8 | 49.4 | 75.5 | 95.1 | 15 | 25.3 | 54.2 | 20.5 | 60.3 | 61.3 | 169.1 | 8.78 | 91.8 | 10.54 | 0.82 | 7.44 | 177.1 | 38.1 | 9.98 | 1.881 | 26.9 | 3.92 | 13.5 | 8.74 | 189.9 | 35.8 | 93.4 | Yok | 0 | 42.1 | 37.1 | 68.2 | 17.86 | 18 | -0.135 | P80 | 1.15 | 0.14 | 457.1 | 2954 | 0.95 | 28 | 2926 | 85.5 | 753.2 | 176.9 | 407.7 | 4167 | -29.78
2024-07-21 | Gece (22:00-06:00) | MDF-12mm | OP-013 | Karışık Atık | 554.2 | 52.5 | 83.7 | 93.7 | 17.6 | 19.1 | 61.9 | 19 | 65.9 | 60 | 168.6 | 7.78 | 89.1 | 10.71 | 0.96 | 7.21 | 159.6 | 44.6 | 9.22 | 1.169 | 26.7 | 4.34 | 13.9 | 6.89 | 194.6 | 33.3 | 86.4 | Konveyör Durması | 5.4 | 50.7 | 41 | 85.4 | 12.42 | 12 | 0.421 | P120 | 1.99 | 0.08 | 450.8 | 3419 | 0.41 | 14 | 3405 | 82.1 | 781.9 | 242.9 | 445.8 | 4167 | -18.29
2024-07-22 | Sabah (06:00-14:00) | MDF-18mm | OP-028 | Karışık Atık | 530.4 | 47.4 | 84.2 | 95 | 16.5 | 23 | 58.5 | 18.5 | 63.1 | 60 | 174.4 | 8.58 | 89.3 | 12.09 | 0.87 | 7.03 | 172.8 | 44.1 | 8.29 | 1.736 | 25.6 | 3.84 | 9.8 | 8.45 | 195.5 | 33.8 | 92.7 | Yok | 0 | 45.8 | 38.3 | 74.2 | 17.69 | 18 | -0.314 | P120 | 1.9 | -0.2 | 454.7 | 3143 | 0.51 | 16 | 3127 | 88.2 | 756.6 | 217.2 | 385.1 | 4167 | -24.96
2024-07-22 | Öğle (14:00-22:00) | MDF-12mm | OP-003 | Kavak Yongası | 525.2 | 59 | 85.4 | 92.9 | 13.4 | 24.2 | 51.8 | 24 | 59.8 | 67.6 | 171.6 | 7.62 | 83.1 | 10.49 | 0.91 | 7.04 | 174.5 | 45 | 8.17 | 1.219 | 29 | 4.33 | 11.7 | 6.93 | 203.1 | 31.8 | 91.2 | Yok | 0 | 37.4 | 40.1 | 93.1 | 11.77 | 12 | -0.234 | P80 | 1.77 | 0.5 | 454.4 | 3767 | 0.46 | 17 | 3750 | 74.5 | 743.7 | 218.4 | 438.6 | 4167 | -10.01
2024-07-22 | Gece (22:00-06:00) | MDF-16mm | OP-015 | Çam Yongası | 620 | 50.3 | 81.4 | 91.2 | 14.3 | 21.1 | 59.4 | 19.5 | 61.6 | 61.6 | 169.9 | 8.09 | 87.8 | 10.34 | 0.94 | 6.84 | 166.9 | 38.1 | 8.86 | 1.585 | 27.8 | 4.46 | 11.5 | 7.62 | 195 | 30.6 | 87.7 | Yok | 0 | 39.2 | 47 | 78.2 | 16.17 | 16 | 0.174 | P80 | 1.77 | -0.22 | 457.6 | 3318 | 0.66 | 21 | 3297 | 92.9 | 735.8 | 178.2 | 430 | 4167 | -20.88
2024-07-23 | Sabah (06:00-14:00) | MDF-8mm | OP-003 | Ladin Yongası | 584.2 | 49.4 | 77.4 | 92.9 | 13.9 | 17.6 | 58.4 | 24 | 63.3 | 62 | 173.9 | 7.62 | 80.2 | 10.22 | 0.71 | 7.15 | 156.4 | 46.9 | 8.91 | 0.787 | 27.6 | 4.17 | 12.8 | 6.71 | 194.1 | 31.9 | 83.2 | Pres Arızası | 4.1 | 45.7 | 44.2 | 81.5 | 7.9 | 8 | -0.097 | P100 | 1.43 | -0.39 | 449.5 | 3511 | 0.44 | 15 | 3496 | 87.1 | 744.8 | 182.3 | 418.6 | 4167 | -16.1
2024-07-23 | Öğle (14:00-22:00) | MDF-8mm | OP-019 | Çam Yongası | 528.5 | 50.2 | 64.4 | 92.4 | 15.8 | 29.8 | 64.9 | 5.3 | 60.2 | 61.1 | 170.5 | 7.45 | 86.6 | 9.45 | 0.86 | 6.74 | 171.4 | 40.1 | 9.04 | 0.817 | 32.4 | 4.36 | 11 | 6.55 | 197.5 | 29.2 | 94 | Yok | 0 | 38.4 | 45.5 | 100 | 8.29 | 8 | 0.29 | P80 | 1.61 | -0.5 | 455.1 | 4115 | 0.77 | 31 | 4084 | 91.8 | 756.5 | 187.6 | 339.1 | 4167 | -1.99
2024-07-23 | Gece (22:00-06:00) | MDF-12mm | OP-013 | Ladin Yongası | 544.6 | 49.7 | 88.4 | 91.6 | 17.3 | 20.2 | 52.7 | 27.1 | 67.1 | 60.5 | 175.7 | 7.95 | 90 | 10.21 | 1.02 | 7.58 | 161 | 35.4 | 8.92 | 1.21 | 29.4 | 4.17 | 15.6 | 6.99 | 192.1 | 33 | 81.7 | Kurutucu Tıkanması | 25.6 | 38.8 | 48.1 | 78.9 | 12.28 | 12 | 0.281 | P80 | 1.84 | -0.28 | 437.5 | 3222 | 0.24 | 7 | 3215 | 79.4 | 730.7 | 219.7 | 399.5 | 4167 | -22.85
2024-07-24 | Sabah (06:00-14:00) | MDF-16mm | OP-024 | Karışık Atık | 620 | 54.7 | 90.9 | 93.1 | 14.6 | 21.3 | 67.5 | 11.2 | 60.5 | 67.5 | 171.9 | 7.87 | 91.1 | 10.9 | 0.75 | 7.26 | 168.6 | 38 | 8.54 | 1.567 | 26.5 | 3.87 | 13.7 | 8.06 | 188.5 | 32.3 | 89.6 | Yok | 0 | 41.3 | 45.1 | 75.6 | 16.11 | 16 | 0.108 | P80 | 1.68 | -0.09 | 449.8 | 3150 | 0.54 | 17 | 3133 | 85.5 | 698.1 | 185.5 | 330.5 | 4167 | -24.81
2024-07-24 | Öğle (14:00-22:00) | MDF-25mm | OP-021 | Kavak Yongası | 542.5 | 53.9 | 64.9 | 94.5 | 13.9 | 18.7 | 56.8 | 24.5 | 62.5 | 64.1 | 176.2 | 8.32 | 88.7 | 11.61 | 0.61 | 7.79 | 164.7 | 44.5 | 8.31 | 2.61 | 30.8 | 4.46 | 12.5 | 10.39 | 200.9 | 29.3 | 93.6 | Yok | 0 | 35.6 | 53.8 | 60.2 | 25.11 | 25 | 0.109 | P80 | 1.24 | -0.12 | 448.9 | 2548 | 0.53 | 13 | 2535 | 84 | 725.4 | 165.7 | 400.7 | 4167 | -39.16
2024-07-24 | Gece (22:00-06:00) | MDF-18mm | OP-001 | Çam Yongası | 598.8 | 45.3 | 89.1 | 90.6 | 14.2 | 25 | 53.7 | 21.3 | 65.4 | 60 | 172.1 | 7.61 | 81.4 | 11.6 | 0.72 | 7.47 | 167.2 | 43.1 | 8.74 | 1.816 | 26.4 | 4.29 | 11.5 | 8.09 | 187 | 32.1 | 89.2 | Yok | 0 | 39.4 | 33.3 | 77 | 18.18 | 18 | 0.181 | P80 | 2.26 | -0.47 | 454.9 | 3160 | 0.6 | 18 | 3142 | 83.7 | 753.3 | 181.8 | 424.3 | 4167 | -24.6
2024-07-25 | Sabah (06:00-14:00) | MDF-18mm | OP-011 | Çam Yongası | 569.2 | 52.3 | 80.3 | 92.2 | 16.2 | 24.4 | 59.3 | 16.2 | 59.4 | 60.7 | 173.3 | 7.51 | 90.2 | 10.31 | 0.72 | 7.3 | 149.7 | 48.6 | 8.32 | 1.739 | 28.2 | 4.26 | 11.9 | 7.82 | 201.8 | 28.6 | 95.3 | Yok | 0 | 44.8 | 35.5 | 88.4 | 17.78 | 18 | -0.22 | P100 | 2.37 | 0.03 | 459 | 3524 | 0.39 | 13 | 3511 | 84.8 | 725.8 | 172.2 | 425.3 | 4167 | -15.74
2024-07-25 | Öğle (14:00-22:00) | MDF-18mm | OP-003 | Kavak Yongası | 561.7 | 54.3 | 84 | 92.7 | 14.4 | 16.8 | 62.2 | 21 | 64.6 | 62.2 | 168.6 | 7.64 | 93.5 | 11.14 | 0.77 | 7.54 | 168.8 | 44 | 7.93 | 1.777 | 29.1 | 4.29 | 12 | 8.3 | 197.2 | 33.4 | 90.7 | Yok | 0 | 35.7 | 35.2 | 74.4 | 17.89 | 18 | -0.105 | P100 | 1.79 | 0.14 | 435.1 | 2995 | 1.06 | 31 | 2964 | 86.7 | 754 | 161.7 | 477.6 | 4167 | -28.87
2024-07-25 | Gece (22:00-06:00) | MDF-18mm | OP-002 | Karışık Atık | 590.3 | 56.4 | 95.7 | 91.7 | 13.4 | 30.1 | 59.7 | 10.2 | 62.6 | 66.3 | 176.8 | 8.84 | 83.7 | 11.12 | 0.91 | 6.79 | 176.3 | 51 | 8.3 | 1.806 | 28.4 | 3.66 | 11.3 | 8.31 | 189.8 | 35.7 | 85.6 | Soğutucu Kapasitesi | 20.2 | 41.7 | 41 | 67.9 | 17.64 | 18 | -0.362 | P120 | 2.13 | -0.55 | 441.5 | 2865 | 0.52 | 14 | 2851 | 83.3 | 757.8 | 188.9 | 495 | 4167 | -31.58
2024-07-26 | Sabah (06:00-14:00) | MDF-16mm | OP-019 | Kavak Yongası | 539.5 | 54.2 | 79.2 | 94.7 | 13.3 | 21.9 | 60.5 | 17.6 | 63.4 | 67.2 | 169.7 | 7.57 | 83.5 | 9.01 | 0.83 | 6.5 | 165 | 44.8 | 9.54 | 1.639 | 25.9 | 4.26 | 10.6 | 7.64 | 194.3 | 31.2 | 92.6 | Yok | 0 | 36.6 | 44.6 | 81.5 | 16.03 | 16 | 0.026 | P100 | 1.8 | -0.43 | 452.3 | 3454 | 0.44 | 15 | 3439 | 88.8 | 661.8 | 181.1 | 452.5 | 4167 | -17.47
2024-07-26 | Öğle (14:00-22:00) | MDF-18mm | OP-028 | Kavak Yongası | 593.9 | 49.4 | 62.1 | 91.8 | 14.1 | 14.9 | 56.1 | 29 | 61.4 | 60 | 167.8 | 7.71 | 88.8 | 10.49 | 1.03 | 7.38 | 175.4 | 39.9 | 8.99 | 1.822 | 24.2 | 4.36 | 10.8 | 7.95 | 201 | 28.9 | 96.7 | Yok | 0 | 34.9 | 42.7 | 79.5 | 18 | 18 | -0.004 | P80 | 1.63 | -0.14 | 430.2 | 3297 | 0.48 | 15 | 3282 | 87.8 | 743.5 | 186.6 | 388.6 | 4167 | -21.24
2024-07-26 | Gece (22:00-06:00) | MDF-16mm | OP-011 | Karışık Atık | 581.6 | 59.1 | 75.7 | 94 | 11.8 | 23.7 | 55.9 | 20.4 | 60.4 | 70.6 | 172.5 | 7.41 | 79.9 | 11.33 | 1.18 | 7.54 | 173.2 | 39.9 | 9.03 | 1.56 | 29.3 | 4.06 | 13.4 | 7.34 | 200.7 | 32.6 | 93.7 | Yok | 0 | 44.7 | 43.1 | 86.4 | 15.84 | 16 | -0.161 | P100 | 1.88 | 0.11 | 447.9 | 3602 | 0.63 | 22 | 3580 | 83.9 | 770.6 | 172.2 | 414.8 | 4167 | -14.09
2024-07-27 | Sabah (06:00-14:00) | MDF-18mm | OP-006 | Karışık Atık | 561 | 54.5 | 68.3 | 92.6 | 14 | 16.5 | 57.4 | 26.1 | 62 | 64.4 | 166.2 | 7.94 | 82.1 | 11.01 | 0.92 | 6.96 | 169.4 | 42.6 | 8.69 | 1.813 | 29.8 | 4.23 | 12.2 | 7.9 | 201.9 | 34.1 | 92.7 | Yok | 0 | 39.5 | 39.9 | 73.2 | 18.16 | 18 | 0.163 | P100 | 2.33 | 0.03 | 444.6 | 3155 | 1.3 | 41 | 3114 | 80.2 | 708.8 | 180.8 | 429.2 | 4167 | -25.27
2024-07-27 | Öğle (14:00-22:00) | MDF-12mm | OP-016 | Çam Yongası | 552.8 | 52.1 | 59.3 | 90.1 | 15.7 | 19.1 | 58.4 | 22.5 | 64.3 | 60 | 170.8 | 7.69 | 82.7 | 10.06 | 0.7 | 7.1 | 161 | 38.9 | 8.09 | 1.164 | 28.3 | 4.64 | 15.2 | 7.78 | 196.6 | 31.9 | 93.5 | Pres Arızası | 4.4 | 43.2 | 41.2 | 78.9 | 11.82 | 12 | -0.182 | P120 | 1.55 | 0.38 | 448.5 | 3260 | 0.41 | 13 | 3247 | 91.7 | 748.3 | 174.3 | 494.4 | 4167 | -22.08
2024-07-27 | Gece (22:00-06:00) | MDF-18mm | OP-010 | Çam Yongası | 616.8 | 54.2 | 75.8 | 91.7 | 15.1 | 26.8 | 52.5 | 20.7 | 63.7 | 66.7 | 177.8 | 7.44 | 84.3 | 11.28 | 0.89 | 7.27 | 162.5 | 30 | 10.04 | 1.764 | 29.7 | 4.48 | 13.8 | 7.4 | 200.9 | 31.1 | 89.3 | Konveyör Durması | 0.7 | 37.5 | 40.5 | 79.2 | 17.76 | 18 | -0.235 | P100 | 1.46 | -0.42 | 450.3 | 3286 | 0.1 | 3 | 3283 | 87 | 735.8 | 196.3 | 402.5 | 4167 | -21.21
2024-07-28 | Sabah (06:00-14:00) | MDF-8mm | OP-016 | Kavak Yongası | 557.9 | 51.9 | 81.7 | 92.4 | 15.3 | 16.6 | 54.8 | 28.7 | 59.4 | 64.6 | 166.7 | 7.96 | 95 | 12 | 0.83 | 7.27 | 166.2 | 38.8 | 9 | 0.801 | 28.4 | 4.18 | 13.5 | 6.59 | 196.2 | 31.2 | 94.3 | Yok | 0 | 42.4 | 45.7 | 92.7 | 7.78 | 8 | -0.216 | P120 | 1.7 | 0.29 | 457.6 | 3960 | 0.65 | 25 | 3935 | 89 | 727 | 176.1 | 365.2 | 4167 | -5.57
2024-07-28 | Öğle (14:00-22:00) | MDF-16mm | OP-014 | Çam Yongası | 598.8 | 44.1 | 64.2 | 92.8 | 16.6 | 27.8 | 51.1 | 21.1 | 64.6 | 60 | 172.7 | 8.03 | 94 | 13.12 | 0.82 | 7.58 | 160.9 | 40.1 | 8.33 | 1.649 | 28.3 | 4.54 | 11.1 | 7.59 | 199.4 | 31.3 | 91.4 | Yok | 0 | 44.6 | 46.2 | 76.3 | 16.01 | 16 | 0.007 | P60 | 2.17 | -0.2 | 447.8 | 3261 | 0.91 | 29 | 3232 | 81.6 | 747 | 168.5 | 397 | 4167 | -22.44
2024-07-28 | Gece (22:00-06:00) | MDF-16mm | OP-005 | Ladin Yongası | 620 | 54.6 | 71.1 | 93.1 | 14 | 23.3 | 51.9 | 24.8 | 61.4 | 66.4 | 167 | 7.87 | 83.8 | 10.88 | 0.64 | 7.4 | 160.3 | 44.8 | 8.39 | 1.521 | 28.5 | 4.39 | 10.8 | 7.25 | 202.5 | 31.9 | 85.3 | Yok | 0 | 38.3 | 38.4 | 78.3 | 15.73 | 16 | -0.273 | P120 | 1.76 | -0.37 | 458.7 | 3264 | 1.35 | 44 | 3220 | 89.9 | 762.4 | 183.9 | 434 | 4167 | -22.73
2024-07-29 | Sabah (06:00-14:00) | MDF-12mm | OP-010 | Kavak Yongası | 480 | 49.3 | 100 | 92.1 | 16.2 | 23.7 | 60.9 | 15.4 | 67.1 | 60 | 172.2 | 7.97 | 78.6 | 11.31 | 0.8 | 7.47 | 154.8 | 45.8 | 8.76 | 1.175 | 29 | 4.09 | 13 | 7.38 | 199.8 | 34.6 | 96.2 | Yok | 0 | 40.1 | 36.4 | 90.4 | 11.65 | 12 | -0.352 | P80 | 1.8 | -0.27 | 458.3 | 3764 | 0.64 | 24 | 3740 | 83.9 | 701.3 | 161.7 | 426.6 | 4167 | -10.25
2024-07-29 | Öğle (14:00-22:00) | MDF-16mm | OP-022 | Kavak Yongası | 620 | 53.2 | 81.6 | 97.7 | 18.5 | 26.2 | 57.9 | 15.9 | 65.3 | 63.3 | 173.4 | 7.55 | 95.7 | 10.56 | 0.81 | 6.82 | 168.7 | 33.5 | 8.9 | 1.609 | 32.8 | 4.3 | 12.3 | 7.78 | 186.9 | 32.2 | 86 | Soğutucu Kapasitesi | 14 | 40.3 | 39.7 | 71.2 | 16.07 | 16 | 0.072 | P100 | 1.84 | 0.06 | 439.9 | 3063 | 0.6 | 18 | 3045 | 83.6 | 792.5 | 167.6 | 405 | 4167 | -26.93
2024-07-29 | Gece (22:00-06:00) | MDF-18mm | OP-030 | Çam Yongası | 601 | 55.9 | 68.8 | 95.9 | 14.6 | 26.1 | 70.7 | 3.1 | 63.3 | 63.2 | 174.2 | 7.95 | 80.8 | 10.67 | 0.76 | 7 | 157.9 | 34.7 | 10.02 | 1.69 | 29.4 | 4.53 | 12.3 | 7.8 | 196.4 | 31.2 | 86.5 | Yok | 0 | 46 | 44.1 | 76.8 | 18.13 | 18 | 0.131 | P100 | 1.58 | -0.19 | 442.4 | 3091 | 1.32 | 40 | 3051 | 87.8 | 733.8 | 180.1 | 420.7 | 4167 | -26.78
2024-07-30 | Sabah (06:00-14:00) | MDF-18mm | OP-024 | Çam Yongası | 562.3 | 57.8 | 79.8 | 93.7 | 16.7 | 19.1 | 50.3 | 30.6 | 65.4 | 65.6 | 175.7 | 7.86 | 86.9 | 10.44 | 0.8 | 7.48 | 157.1 | 43.1 | 9.35 | 1.771 | 29.3 | 4.34 | 11.8 | 8.14 | 198.1 | 33.6 | 87.5 | Yok | 0 | 47.7 | 46.9 | 75.4 | 17.82 | 18 | -0.175 | P60 | 2.14 | 0 | 448.3 | 3036 | 0.81 | 24 | 3012 | 80.6 | 749.2 | 195.6 | 399.8 | 4167 | -27.72
2024-07-30 | Öğle (14:00-22:00) | MDF-16mm | OP-024 | Kavak Yongası | 534.3 | 47.2 | 88.2 | 96.1 | 19.3 | 17.4 | 56.6 | 26 | 63.4 | 60 | 170.3 | 7.92 | 93.2 | 11.31 | 0.63 | 7.05 | 155.7 | 38.2 | 9.33 | 1.538 | 31.5 | 4.22 | 11.2 | 7.21 | 195.9 | 32.1 | 91.1 | Yok | 0 | 45.4 | 42.8 | 87.2 | 15.99 | 16 | -0.011 | P100 | 1.58 | -0.17 | 464.5 | 3698 | 0.64 | 23 | 3675 | 81.5 | 718.1 | 185.5 | 467.2 | 4167 | -11.81
2024-07-30 | Gece (22:00-06:00) | MDF-25mm | OP-014 | Çam Yongası | 522.7 | 59.9 | 82.5 | 93.6 | 13.9 | 25.4 | 61.5 | 13.1 | 62 | 70.3 | 180.1 | 8.55 | 89 | 11.37 | 0.81 | 7.77 | 162.4 | 36.9 | 9.27 | 2.473 | 26.5 | 4.46 | 11.5 | 9.29 | 198.2 | 28.5 | 90.8 | Yok | 0 | 40 | 40.4 | 62.7 | 25.01 | 25 | 0.01 | P80 | 2.16 | 0.48 | 449.7 | 2769 | 0.95 | 26 | 2743 | 69.9 | 740.3 | 164.8 | 424.9 | 4167 | -34.17
2024-07-31 | Sabah (06:00-14:00) | MDF-12mm | OP-011 | Kavak Yongası | 575.1 | 57.5 | 84.1 | 92.6 | 15.6 | 23.5 | 53.3 | 23.2 | 66.3 | 66.8 | 171.1 | 7.69 | 87.2 | 13.54 | 0.75 | 7.17 | 173.5 | 43.1 | 9.56 | 1.216 | 27.4 | 3.9 | 12.5 | 7.3 | 200.5 | 31.7 | 90.2 | Kurutucu Tıkanması | 2.3 | 44.6 | 35.9 | 83.4 | 11.54 | 12 | -0.461 | P80 | 1.59 | 0.41 | 436.1 | 3395 | 0.63 | 21 | 3374 | 85.6 | 752.9 | 207.6 | 400 | 4167 | -19.03
2024-07-31 | Öğle (14:00-22:00) | MDF-12mm | OP-015 | Çam Yongası | 548 | 50.9 | 87.5 | 94.2 | 14.9 | 24.7 | 49.1 | 26.3 | 62.6 | 60.5 | 175.3 | 7.92 | 81.4 | 9.87 | 0.97 | 7.51 | 171.7 | 37.6 | 8.19 | 1.165 | 28.2 | 4.36 | 15.2 | 6.85 | 191.6 | 35.3 | 91.9 | Yok | 0 | 41.9 | 32.6 | 96.8 | 12.39 | 12 | 0.392 | P100 | 1.96 | -0.65 | 462.7 | 3911 | 1.63 | 63 | 3848 | 93.4 | 721.3 | 212.6 | 457.2 | 4167 | -7.66
2024-07-31 | Gece (22:00-06:00) | MDF-12mm | OP-004 | Ladin Yongası | 605.2 | 57.6 | 55 | 93.7 | 14 | 19.4 | 51.9 | 28.7 | 61.3 | 69.4 | 171.4 | 8.12 | 87.4 | 12.13 | 0.58 | 6.76 | 157.9 | 37 | 8.77 | 1.162 | 25.2 | 4.66 | 10.6 | 6.34 | 192.8 | 29.8 | 88 | Yok | 0 | 44.6 | 39.8 | 96.6 | 12.03 | 12 | 0.03 | P120 | 1.96 | -0.98 | 454.3 | 3973 | 0.35 | 13 | 3960 | 87.1 | 733.9 | 179.1 | 385.6 | 4167 | -4.97
2024-08-01 | Sabah (06:00-14:00) | MDF-12mm | OP-024 | Çam Yongası | 512.5 | 50.1 | 76 | 94.3 | 10 | 21.8 | 61.6 | 16.6 | 60.7 | 60 | 169 | 7.93 | 82.1 | 11.39 | 0.98 | 7.29 | 171.8 | 51.2 | 9.25 | 1.192 | 26 | 3.83 | 8 | 7.53 | 197.7 | 31.5 | 93 | Soğutucu Kapasitesi | 9.3 | 38.9 | 36.4 | 80.8 | 12.23 | 12 | 0.233 | P80 | 1.49 | 0.22 | 445.5 | 3466 | 1.1 | 38 | 3428 | 89.3 | 713.8 | 178.1 | 406.7 | 4167 | -17.73
2024-08-01 | Öğle (14:00-22:00) | MDF-12mm | OP-026 | Çam Yongası | 620 | 54.1 | 88.8 | 94.3 | 16.3 | 21.6 | 59.3 | 19.1 | 63.1 | 63 | 169.4 | 8.06 | 89.3 | 12.37 | 0.88 | 7.2 | 176.9 | 42.2 | 9.1 | 1.224 | 30.4 | 3.8 | 9.8 | 7.11 | 214 | 31.5 | 97 | Yok | 0 | 38.6 | 45.7 | 99.3 | 12.19 | 12 | 0.193 | P80 | 1.8 | -0.5 | 465.6 | 4002 | 0.49 | 19 | 3983 | 85.2 | 751.7 | 179.1 | 433.5 | 4167 | -4.42
2024-08-01 | Gece (22:00-06:00) | MDF-18mm | OP-015 | Kavak Yongası | 594.2 | 50.6 | 81.6 | 94.1 | 14.7 | 21.7 | 63.8 | 14.5 | 64.6 | 60 | 170 | 7.84 | 76.1 | 10.32 | 0.87 | 7.38 | 155 | 39.1 | 9.38 | 1.839 | 26.5 | 3.64 | 12.5 | 8.13 | 194.7 | 31.4 | 94.3 | Yok | 0 | 36.1 | 47.5 | 77.5 | 17.94 | 18 | -0.064 | P100 | 1.92 | -0.93 | 448.9 | 3280 | 1.1 | 36 | 3244 | 87.5 | 775.5 | 174.8 | 426.1 | 4167 | -22.15
2024-08-02 | Sabah (06:00-14:00) | MDF-12mm | OP-026 | Çam Yongası | 531.6 | 53.9 | 71.8 | 94.7 | 14.8 | 15.8 | 63.2 | 20.9 | 68.2 | 63.2 | 168.4 | 8.4 | 96.5 | 10.69 | 0.72 | 7.73 | 164.3 | 36.7 | 9.03 | 1.156 | 27.6 | 4 | 13 | 7.83 | 194 | 30.7 | 93.7 | Yok | 0 | 44.7 | 45.9 | 82.5 | 12.04 | 12 | 0.036 | P80 | 1.8 | 0.38 | 456.3 | 3440 | 1.32 | 45 | 3395 | 81.8 | 729.9 | 182.8 | 444.8 | 4167 | -18.53
2024-08-02 | Öğle (14:00-22:00) | MDF-8mm | OP-006 | Çam Yongası | 558.5 | 49.2 | 83.9 | 94.6 | 16.5 | 21.4 | 61.2 | 17.4 | 58.8 | 60 | 175.8 | 7.77 | 85.8 | 11.92 | 0.89 | 7.17 | 164.6 | 43.3 | 9.92 | 0.826 | 29.4 | 3.88 | 11.5 | 6.44 | 203.5 | 31.5 | 95.6 | Kurutucu Tıkanması | 3.4 | 46.3 | 40.9 | 91.7 | 7.61 | 8 | -0.391 | P80 | 1.89 | -0.33 | 442.7 | 4140 | 0.19 | 7 | 4133 | 77.2 | 740.1 | 156.6 | 368.6 | 4167 | -0.82
2024-08-02 | Gece (22:00-06:00) | MDF-12mm | OP-015 | Kavak Yongası | 568.6 | 47.7 | 73.3 | 94 | 15.9 | 28 | 63.4 | 8.6 | 62 | 60 | 170.4 | 7.88 | 88.1 | 11.13 | 0.68 | 7.13 | 150.7 | 37.6 | 9.33 | 1.176 | 27.1 | 4.48 | 11 | 7.13 | 191.4 | 33.8 | 93.5 | Yok | 0 | 39.1 | 47.9 | 85.8 | 12.03 | 12 | 0.033 | P80 | 1.71 | 0.56 | 455.7 | 3765 | 0.27 | 10 | 3755 | 82.9 | 760.9 | 201.7 | 469.1 | 4167 | -9.89
2024-08-03 | Sabah (06:00-14:00) | MDF-16mm | OP-030 | Kavak Yongası | 620 | 62.7 | 74.9 | 92.4 | 15.5 | 26.8 | 65.3 | 8 | 62.4 | 73.7 | 166.9 | 7.83 | 81.1 | 11.45 | 0.68 | 7.02 | 158.3 | 36.9 | 9.6 | 1.633 | 27.7 | 4.04 | 13.5 | 8.4 | 200.9 | 32.2 | 96.2 | Yok | 0 | 47.3 | 39.3 | 74.5 | 15.87 | 16 | -0.127 | P80 | 1.71 | 1.09 | 459.5 | 3183 | 1 | 31 | 3152 | 81.7 | 744.6 | 198.2 | 427.6 | 4167 | -24.36
2024-08-03 | Öğle (14:00-22:00) | MDF-18mm | OP-003 | Kavak Yongası | 620 | 57.8 | 78.9 | 94.6 | 11.1 | 19.8 | 56.8 | 23.4 | 59.8 | 67.5 | 177.2 | 7.58 | 85.3 | 10.91 | 0.86 | 6.78 | 170.7 | 36.4 | 9.25 | 1.86 | 25.5 | 4.27 | 11.6 | 7.78 | 187.7 | 30.6 | 88.8 | Konveyör Durması | 6.3 | 43.2 | 34.4 | 72.4 | 17.76 | 18 | -0.237 | P80 | 1.47 | 0.56 | 440.3 | 3039 | 0.6 | 18 | 3021 | 85.1 | 736.6 | 204.7 | 487.7 | 4167 | -27.5
2024-08-03 | Gece (22:00-06:00) | MDF-12mm | OP-018 | Kavak Yongası | 608.8 | 55 | 76.3 | 95.6 | 14.1 | 14.7 | 60.8 | 24.5 | 64.2 | 62.3 | 174.1 | 8 | 92.4 | 11.31 | 0.8 | 6.97 | 162.3 | 43.7 | 8.92 | 1.201 | 27.9 | 4.4 | 9.1 | 6.88 | 188.4 | 32.3 | 87.4 | Yok | 0 | 41.4 | 37.9 | 82 | 11.76 | 12 | -0.242 | P80 | 1.85 | -0.21 | 452.4 | 3476 | 0.89 | 30 | 3446 | 83.1 | 747.1 | 175.2 | 394 | 4167 | -17.3
2024-08-04 | Sabah (06:00-14:00) | MDF-18mm | OP-013 | Çam Yongası | 597.8 | 53.2 | 83.1 | 95.3 | 13 | 19 | 59.2 | 21.8 | 65 | 63.1 | 165.7 | 7.38 | 90.5 | 11.16 | 0.79 | 6.93 | 168.5 | 44 | 8.92 | 1.799 | 32.1 | 4.01 | 9.7 | 7.81 | 196.5 | 26.9 | 91.9 | Yok | 0 | 38.6 | 38 | 75.7 | 17.74 | 18 | -0.261 | P80 | 1.46 | 0.3 | 438.9 | 3124 | 0.86 | 26 | 3098 | 89.1 | 749.1 | 187.5 | 426.2 | 4167 | -25.65
2024-08-04 | Öğle (14:00-22:00) | MDF-16mm | OP-006 | Kavak Yongası | 545.4 | 52 | 75.7 | 97.5 | 16 | 19.2 | 54 | 26.8 | 64 | 60.9 | 177.7 | 8.01 | 81.8 | 11.29 | 0.79 | 7.26 | 166.8 | 47.9 | 8.88 | 1.594 | 28.9 | 4.01 | 10.2 | 8.24 | 194.9 | 33.8 | 94.6 | Yok | 0 | 42.1 | 41.7 | 75.6 | 15.63 | 16 | -0.373 | P80 | 1.82 | -0.18 | 440.2 | 3057 | 0.65 | 19 | 3038 | 90.4 | 784.3 | 160.7 | 413 | 4167 | -27.09
2024-08-04 | Gece (22:00-06:00) | MDF-18mm | OP-018 | Çam Yongası | 552 | 47.8 | 76.9 | 93.7 | 14.4 | 22.9 | 52.3 | 24.8 | 59 | 60 | 167.9 | 6.98 | 95 | 10.07 | 0.87 | 6.89 | 162 | 50.1 | 10.12 | 1.81 | 30.5 | 4.56 | 13.3 | 7.77 | 191.7 | 32.1 | 86 | Yok | 0 | 36.4 | 46.2 | 70.9 | 18.06 | 18 | 0.057 | P80 | 1.82 | -0.09 | 443.9 | 2971 | 1.05 | 31 | 2940 | 77.1 | 750.6 | 194.3 | 464.9 | 4167 | -29.45
2024-08-05 | Sabah (06:00-14:00) | MDF-16mm | OP-007 | Çam Yongası | 561.7 | 56.2 | 55 | 91.6 | 14.4 | 15.9 | 60.4 | 23.7 | 62.9 | 64.3 | 171.9 | 8.12 | 76.5 | 11.39 | 0.85 | 7.05 | 170.4 | 39.1 | 9.2 | 1.605 | 30.3 | 4.39 | 10.7 | 8.07 | 192.8 | 30.4 | 92.1 | Soğutucu Kapasitesi | 14.6 | 43 | 43.9 | 76.8 | 16.46 | 16 | 0.461 | P60 | 2.1 | -0.55 | 439.5 | 3160 | 0.49 | 15 | 3145 | 84.6 | 713.5 | 208.8 | 390.7 | 4167 | -24.53
2024-08-05 | Öğle (14:00-22:00) | MDF-18mm | OP-021 | Ladin Yongası | 542.5 | 59.4 | 76.2 | 92.8 | 16 | 20.8 | 64.7 | 14.4 | 63.1 | 67.8 | 177.3 | 8.05 | 89.3 | 10.7 | 0.92 | 7.17 | 170.1 | 47.5 | 9.36 | 1.898 | 32.8 | 4.21 | 13.9 | 8.87 | 191.3 | 26.4 | 93.5 | Tutkal Sistemi | 9.1 | 33.8 | 50.5 | 74.3 | 17.94 | 18 | -0.057 | P100 | 1.76 | -1.03 | 446.6 | 2966 | 1.31 | 38 | 2928 | 83.5 | 714.5 | 190.8 | 464 | 4167 | -29.73
2024-08-05 | Gece (22:00-06:00) | MDF-12mm | OP-004 | Kavak Yongası | 620 | 50.9 | 69.5 | 94.7 | 18.8 | 21.7 | 58.1 | 20.2 | 57.4 | 60.3 | 174.7 | 7.76 | 86.9 | 11.03 | 1.07 | 7.4 | 163.3 | 44.2 | 7.89 | 1.237 | 33.1 | 3.57 | 11.4 | 6.95 | 200.3 | 36.2 | 85.1 | Konveyör Durması | 27.4 | 40.7 | 44.3 | 75.8 | 12.31 | 12 | 0.305 | P80 | 1.67 | -0.29 | 405.5 | 3128 | 0.92 | 28 | 3100 | 75.1 | 765.9 | 177 | 372.1 | 4167 | -25.61
2024-08-06 | Sabah (06:00-14:00) | MDF-18mm | OP-021 | Çam Yongası | 559.8 | 45.8 | 67.3 | 92.6 | 14.3 | 21.8 | 52.5 | 25.7 | 60.5 | 60 | 171.2 | 7.49 | 99 | 11.93 | 0.69 | 7.15 | 157.4 | 44.1 | 9.06 | 1.907 | 27.2 | 3.67 | 11.9 | 8.25 | 191.2 | 30.5 | 89.8 | Yok | 0 | 46.2 | 38.2 | 74.6 | 18.02 | 18 | 0.025 | P80 | 2.28 | 0 | 450.4 | 3089 | 1.64 | 50 | 3039 | 84.7 | 828.6 | 215 | 419.3 | 4167 | -27.07
2024-08-06 | Öğle (14:00-22:00) | MDF-18mm | OP-029 | Ladin Yongası | 612.7 | 53.1 | 76.5 | 94.9 | 17.1 | 22.2 | 53.9 | 24 | 62.6 | 61 | 163.7 | 7.88 | 89.6 | 10.57 | 0.91 | 6.94 | 170 | 48.4 | 8.87 | 1.862 | 28.8 | 4.46 | 10.3 | 8.17 | 186.6 | 35.4 | 84.8 | Soğutucu Kapasitesi | 8.1 | 47.7 | 45.3 | 74.6 | 17.66 | 18 | -0.344 | P80 | 1.41 | -0.11 | 436.5 | 2854 | 0.57 | 16 | 2838 | 81.7 | 722.3 | 161.7 | 474.2 | 4167 | -31.89
2024-08-06 | Gece (22:00-06:00) | MDF-12mm | OP-013 | Karışık Atık | 549.3 | 51.4 | 72.5 | 92.9 | 15.8 | 21.1 | 60.4 | 18.5 | 66.7 | 60 | 173.3 | 7.92 | 81.1 | 11.37 | 0.88 | 6.5 | 164.6 | 37.7 | 10 | 1.222 | 28.5 | 4.07 | 12.8 | 6.72 | 194.4 | 30.8 | 96.3 | Yok | 0 | 46.1 | 46.1 | 94.3 | 11.86 | 12 | -0.145 | P120 | 2.68 | 0.09 | 441.8 | 3989 | 0.1 | 3 | 3986 | 81.2 | 749.3 | 205.5 | 400.7 | 4167 | -4.34
2024-08-07 | Sabah (06:00-14:00) | MDF-16mm | OP-029 | Çam Yongası | 597 | 50.1 | 86 | 95.7 | 10 | 24.3 | 54.5 | 21.3 | 56.7 | 60 | 181.3 | 7.78 | 85.6 | 12.07 | 0.8 | 7.16 | 164.8 | 38.5 | 8.85 | 1.565 | 25.4 | 3.85 | 14.4 | 7.77 | 199 | 31.6 | 92.8 | Yok | 0 | 35.8 | 42.7 | 83.9 | 15.76 | 16 | -0.236 | P100 | 2.24 | -0.26 | 468 | 3521 | 0.72 | 25 | 3496 | 78.3 | 761.8 | 190.2 | 414.6 | 4167 | -16.1
2024-08-07 | Öğle (14:00-22:00) | MDF-12mm | OP-012 | Ladin Yongası | 542.8 | 49.2 | 68.2 | 95.1 | 11.8 | 19.7 | 59.2 | 21.1 | 58.4 | 60 | 163.2 | 8.04 | 83.6 | 10.21 | 0.72 | 6.8 | 145.7 | 44.5 | 9.12 | 1.208 | 29.6 | 4.23 | 11.1 | 7.27 | 192 | 34.2 | 91.4 | Yok | 0 | 30.6 | 35.5 | 88.3 | 11.97 | 12 | -0.029 | P80 | 2.03 | -0.3 | 459 | 3636 | 1.08 | 39 | 3597 | 87 | 712 | 198.5 | 484.7 | 4167 | -13.68
2024-08-07 | Gece (22:00-06:00) | MDF-16mm | OP-026 | Kavak Yongası | 620 | 42.6 | 68.9 | 92.9 | 13.1 | 24 | 55.4 | 20.6 | 63.9 | 60 | 176.9 | 7.86 | 87 | 10.48 | 0.76 | 7.69 | 174.9 | 50.7 | 8.88 | 1.617 | 28.9 | 3.97 | 9.8 | 7.18 | 192 | 29.4 | 87.8 | Yok | 0 | 41.5 | 43.1 | 84 | 16.14 | 16 | 0.135 | P60 | 1.6 | 0.16 | 446.3 | 3438 | 0.57 | 19 | 3419 | 84.6 | 754.9 | 178.6 | 399.2 | 4167 | -17.95
2024-08-08 | Sabah (06:00-14:00) | MDF-18mm | OP-007 | Çam Yongası | 502.8 | 50.7 | 67.9 | 94.3 | 14.1 | 22.3 | 54.6 | 23.1 | 60.6 | 60 | 168 | 7.61 | 87.8 | 9.28 | 0.63 | 7.18 | 152.6 | 35.5 | 8.68 | 1.829 | 26.5 | 4.14 | 11.5 | 7.71 | 197.4 | 36.5 | 88.2 | Yok | 0 | 37.5 | 43.1 | 79.4 | 18.35 | 18 | 0.351 | P100 | 1.42 | 0.28 | 459.1 | 3309 | 1.17 | 38 | 3271 | 86.1 | 767 | 179.5 | 401.2 | 4167 | -21.5
2024-08-08 | Öğle (14:00-22:00) | MDF-12mm | OP-027 | Kavak Yongası | 516.5 | 55.5 | 81.9 | 92.7 | 16.2 | 26.9 | 54.9 | 18.1 | 62.7 | 66.3 | 174.1 | 8.11 | 87.8 | 11.26 | 0.8 | 6.84 | 177.1 | 42.7 | 9.04 | 1.171 | 30.5 | 4.5 | 10.2 | 7.35 | 199.8 | 29.5 | 94.4 | Yok | 0 | 46.6 | 55.8 | 88.4 | 12.13 | 12 | 0.134 | P100 | 2.02 | 0.94 | 449.1 | 3634 | 0.85 | 30 | 3604 | 83.7 | 753.7 | 222.6 | 386.1 | 4167 | -13.51
2024-08-08 | Gece (22:00-06:00) | MDF-16mm | OP-027 | Kavak Yongası | 495.1 | 48.9 | 83.3 | 93.9 | 16.4 | 26.3 | 58.5 | 15.2 | 64.5 | 60 | 166.4 | 7.5 | 78.6 | 10.38 | 0.67 | 6.81 | 164.1 | 42.9 | 9.93 | 1.583 | 28.6 | 3.8 | 10.2 | 7.97 | 203.4 | 35.2 | 89.4 | Yok | 0 | 38.7 | 47.5 | 78.3 | 16.5 | 16 | 0.496 | P80 | 2.08 | 0.03 | 454.1 | 3209 | 1.34 | 43 | 3166 | 85.8 | 793.9 | 164.1 | 402 | 4167 | -24.02
2024-08-09 | Sabah (06:00-14:00) | MDF-25mm | OP-004 | Çam Yongası | 581.4 | 53.6 | 76.1 | 95.1 | 14 | 23.4 | 69.3 | 7.3 | 62 | 60.4 | 169.5 | 7.62 | 82.6 | 9.6 | 0.9 | 7.54 | 162.4 | 41.8 | 8.73 | 2.638 | 30.4 | 3.96 | 13.2 | 9.26 | 190.1 | 31.1 | 91.6 | Yok | 0 | 37.4 | 34.7 | 66.1 | 25.6 | 25 | 0.601 | P100 | 1.55 | -0.11 | 439.7 | 2740 | 1.28 | 35 | 2705 | 77 | 764.5 | 197.9 | 428.1 | 4167 | -35.09
2024-08-09 | Öğle (14:00-22:00) | MDF-16mm | OP-014 | Kavak Yongası | 594.3 | 55.4 | 76 | 93 | 14.1 | 22.7 | 58.2 | 19.1 | 64.7 | 64.4 | 167.1 | 7.94 | 84.6 | 10.78 | 0.82 | 6.83 | 167.7 | 41.8 | 9.02 | 1.641 | 26.6 | 4.62 | 10.5 | 8.23 | 185.4 | 32.6 | 94.3 | Yok | 0 | 35.3 | 56.4 | 79.6 | 16.13 | 16 | 0.129 | P60 | 1.45 | -0.05 | 445.3 | 3214 | 0.66 | 21 | 3193 | 82.9 | 757.9 | 178.3 | 419.2 | 4167 | -23.37
2024-08-09 | Gece (22:00-06:00) | MDF-12mm | OP-005 | Kavak Yongası | 540.3 | 54.4 | 68.6 | 93 | 10.2 | 26.1 | 59.3 | 14.6 | 63.7 | 65.8 | 173.9 | 8.19 | 93.8 | 12.63 | 0.8 | 7.17 | 153.9 | 42.4 | 8.49 | 1.242 | 32.9 | 4.94 | 10.3 | 6.77 | 198.6 | 31.5 | 88.3 | Pres Arızası | 7 | 35.7 | 43.3 | 84.4 | 12.26 | 12 | 0.263 | P80 | 1.54 | -0.18 | 423.4 | 3479 | 1.36 | 47 | 3432 | 85.9 | 720.6 | 195.7 | 422.6 | 4167 | -17.64
2024-08-10 | Sabah (06:00-14:00) | MDF-12mm | OP-007 | Ladin Yongası | 565.8 | 51 | 55.6 | 92.9 | 16.4 | 21.9 | 52.9 | 25.2 | 64.9 | 60 | 167.1 | 8.68 | 81.7 | 10.95 | 0.82 | 7.81 | 173 | 44.7 | 8.81 | 1.256 | 30.5 | 4.47 | 12 | 7.01 | 204.1 | 33.7 | 90.7 | Tutkal Sistemi | 10 | 40.7 | 44 | 83.7 | 12.18 | 12 | 0.18 | P120 | 1.54 | -0.68 | 433.9 | 3395 | 0.87 | 29 | 3366 | 96 | 757 | 197.1 | 388.6 | 4167 | -19.22
2024-08-10 | Öğle (14:00-22:00) | MDF-18mm | OP-001 | Kavak Yongası | 537.8 | 50.1 | 85 | 97.6 | 12.5 | 19 | 57.4 | 23.6 | 55.5 | 60 | 176.7 | 7.22 | 87.6 | 12.45 | 0.75 | 6.93 | 163.3 | 44.2 | 8.82 | 1.753 | 26.2 | 4.26 | 13.1 | 8.31 | 185.7 | 30.3 | 95.3 | Yok | 0 | 39 | 43.7 | 76.6 | 17.99 | 18 | -0.008 | P80 | 1.56 | -0.05 | 451.5 | 3132 | 1.08 | 33 | 3099 | 79.2 | 736.6 | 163.4 | 440.2 | 4167 | -25.63
2024-08-10 | Gece (22:00-06:00) | MDF-16mm | OP-022 | Karışık Atık | 620 | 50.2 | 75.8 | 92.1 | 16.9 | 19.2 | 60 | 20.8 | 67.8 | 60 | 173.8 | 7.24 | 87.7 | 10.44 | 0.63 | 8 | 164.6 | 39 | 9.07 | 1.576 | 27.6 | 4.31 | 11.2 | 7.6 | 209 | 28.3 | 86.4 | Yok | 0 | 42.8 | 42.9 | 78.9 | 16.51 | 16 | 0.506 | P80 | 2 | 0.05 | 444.2 | 3054 | 0.83 | 25 | 3029 | 73.6 | 769.2 | 168.4 | 439.8 | 4167 | -27.31
2024-08-11 | Sabah (06:00-14:00) | MDF-16mm | OP-013 | Çam Yongası | 575 | 57.8 | 69.8 | 95.5 | 14.6 | 23.6 | 58.7 | 17.7 | 63.5 | 68.6 | 173.2 | 7.36 | 87.4 | 11.17 | 0.81 | 6.5 | 163.2 | 36.1 | 9.4 | 1.631 | 27.1 | 4.36 | 13.2 | 7.81 | 204.2 | 30.5 | 96 | Soğutucu Kapasitesi | 9 | 35.6 | 45.9 | 75.4 | 16.35 | 16 | 0.347 | P80 | 1.52 | 0.44 | 443.8 | 3299 | 1.28 | 42 | 3257 | 83.5 | 752.3 | 168.9 | 401.4 | 4167 | -21.84
2024-08-11 | Öğle (14:00-22:00) | MDF-12mm | OP-010 | Karışık Atık | 568.4 | 45.9 | 75.1 | 93.2 | 14.3 | 20.2 | 55.7 | 24.1 | 61.3 | 60 | 163 | 7.13 | 84.4 | 12.32 | 0.89 | 7.31 | 165.5 | 45 | 8.86 | 1.203 | 27.2 | 4.23 | 12.6 | 7.26 | 192.8 | 33.4 | 91.9 | Yok | 0 | 39.3 | 38.2 | 78.8 | 12 | 12 | -0.001 | P120 | 1.76 | -0.22 | 436.7 | 3343 | 0.86 | 28 | 3315 | 71.8 | 743.5 | 162.6 | 416.8 | 4167 | -20.45
2024-08-11 | Gece (22:00-06:00) | MDF-16mm | OP-009 | Kavak Yongası | 565.2 | 55.2 | 73.9 | 94 | 16.6 | 20.8 | 53.2 | 26 | 59.6 | 63.5 | 172.3 | 7.04 | 88.5 | 11.69 | 0.91 | 7.84 | 153.2 | 45.8 | 9.6 | 1.572 | 26.2 | 3.87 | 10.9 | 7.63 | 203.2 | 34.2 | 85 | Yok | 0 | 31.4 | 42.7 | 72 | 15.77 | 16 | -0.225 | P80 | 1.22 | 0.42 | 454 | 3059 | 1.57 | 48 | 3011 | 81.9 | 738.8 | 201.3 | 430.1 | 4167 | -27.74
2024-08-12 | Sabah (06:00-14:00) | MDF-25mm | OP-026 | Kavak Yongası | 565 | 51.1 | 89.2 | 92.6 | 16.9 | 21.6 | 61.4 | 17 | 66.2 | 61.1 | 171.8 | 8.26 | 79.7 | 10.61 | 0.75 | 7.83 | 180 | 33.6 | 8.6 | 2.486 | 28.1 | 4.16 | 15.7 | 9.42 | 205.9 | 33.9 | 92.3 | Kurutucu Tıkanması | 4.4 | 42.9 | 43.5 | 59.5 | 24.88 | 25 | -0.124 | P80 | 1.69 | -0.11 | 430.1 | 2655 | 0.58 | 15 | 2640 | 81.8 | 765 | 177.7 | 377.3 | 4167 | -36.65
2024-08-12 | Öğle (14:00-22:00) | MDF-18mm | OP-027 | Kavak Yongası | 526.8 | 57.8 | 73.5 | 91.4 | 14.8 | 22.2 | 57.2 | 20.6 | 60.5 | 65.4 | 170.3 | 7.48 | 86.4 | 9.53 | 0.97 | 7.84 | 167.1 | 49.7 | 9.24 | 1.695 | 27.5 | 4.01 | 9 | 8.1 | 190.5 | 32.4 | 94.7 | Yok | 0 | 45.2 | 44.1 | 79.7 | 18.06 | 18 | 0.065 | P80 | 1.55 | -0.04 | 456.2 | 3360 | 1 | 33 | 3327 | 92.1 | 774.4 | 188.7 | 407.8 | 4167 | -20.16
2024-08-12 | Gece (22:00-06:00) | MDF-12mm | OP-002 | Kavak Yongası | 560.5 | 51 | 83.9 | 94.3 | 16.9 | 23.7 | 60.2 | 16.1 | 61 | 62.2 | 170.6 | 7.11 | 85.9 | 10.57 | 0.81 | 7.15 | 167.3 | 36.2 | 8.67 | 1.246 | 28.7 | 4.39 | 11.5 | 7.07 | 192.2 | 28.3 | 89.3 | Konveyör Durması | 16.7 | 38.1 | 49.5 | 84.4 | 11.71 | 12 | -0.287 | P100 | 1.41 | 0.27 | 433.3 | 3448 | 0.53 | 18 | 3430 | 78.7 | 755.1 | 173.6 | 434.9 | 4167 | -17.69
2024-08-13 | Sabah (06:00-14:00) | MDF-16mm | OP-004 | Kavak Yongası | 533.8 | 56 | 87.5 | 94.5 | 11.4 | 16.2 | 58.6 | 25.2 | 60.3 | 64.1 | 171.3 | 7.66 | 86.2 | 9.59 | 0.66 | 7.14 | 156 | 34.2 | 8.22 | 1.591 | 27.7 | 4.45 | 9.6 | 7.82 | 191 | 33.1 | 93.5 | Yok | 0 | 41 | 32.2 | 82 | 16.25 | 16 | 0.255 | P100 | 1.2 | 0.24 | 441.5 | 3326 | 1.27 | 42 | 3284 | 79.6 | 724.6 | 199.8 | 407.9 | 4167 | -21.19
2024-08-13 | Öğle (14:00-22:00) | MDF-18mm | OP-008 | Kavak Yongası | 553.3 | 55.6 | 80.9 | 98.1 | 16.2 | 20.5 | 54.4 | 25.1 | 64.9 | 64 | 175.2 | 7.5 | 88.7 | 11.53 | 0.65 | 7.36 | 158.7 | 44.4 | 9.32 | 1.821 | 28.1 | 3.85 | 15 | 8.06 | 194.2 | 34.8 | 82.7 | Pres Arızası | 34.4 | 40.7 | 40.8 | 65.1 | 17.85 | 18 | -0.145 | P60 | 1.78 | 0.83 | 416 | 2689 | 1.77 | 47 | 2642 | 79.9 | 770.7 | 183.3 | 476.1 | 4167 | -36.6
2024-08-13 | Gece (22:00-06:00) | MDF-12mm | OP-010 | Kavak Yongası | 527.8 | 56.3 | 70.3 | 95.6 | 12.4 | 17.2 | 59.4 | 23.4 | 61.2 | 66.8 | 168.1 | 7.93 | 93.4 | 11.2 | 0.95 | 7.05 | 157.8 | 50.7 | 9.7 | 1.138 | 28.7 | 3.69 | 13.9 | 6.66 | 187.5 | 34.8 | 90.9 | Yok | 0 | 42.3 | 36.8 | 92 | 12.02 | 12 | 0.021 | P80 | 1.9 | -0.08 | 446.4 | 3838 | 1.18 | 45 | 3793 | 90.7 | 744.9 | 209.5 | 401.3 | 4167 | -8.98
2024-08-14 | Sabah (06:00-14:00) | MDF-12mm | OP-008 | Ladin Yongası | 609.9 | 47.7 | 58.7 | 94.4 | 15.7 | 21.5 | 58.1 | 20.4 | 64.6 | 60 | 170.9 | 7.83 | 80.9 | 11.16 | 0.74 | 7.34 | 167.4 | 50 | 9.47 | 1.198 | 23.4 | 4.48 | 13.9 | 7.65 | 181.3 | 32.4 | 95.4 | Yok | 0 | 41 | 44.9 | 85.4 | 11.65 | 12 | -0.348 | P100 | 1.52 | 0.12 | 452.7 | 3557 | 0.21 | 7 | 3550 | 87 | 711.3 | 159 | 483.4 | 4167 | -14.81
2024-08-14 | Öğle (14:00-22:00) | MDF-25mm | OP-021 | Kavak Yongası | 493.9 | 50 | 72.3 | 94 | 12.5 | 23.7 | 65.6 | 10.7 | 58.4 | 60 | 177 | 7.7 | 83.3 | 12.52 | 0.9 | 7.06 | 163.2 | 35.8 | 8.08 | 2.435 | 26.6 | 4.6 | 9.3 | 9.54 | 196.3 | 30.6 | 94.3 | Soğutucu Kapasitesi | 6.2 | 36.6 | 45.9 | 63.3 | 24.7 | 25 | -0.304 | P80 | 1.7 | 0.61 | 430.7 | 2682 | 0.95 | 25 | 2657 | 78.9 | 729.9 | 170.1 | 454.7 | 4167 | -36.24
2024-08-14 | Gece (22:00-06:00) | MDF-25mm | OP-016 | Çam Yongası | 482.1 | 53.1 | 61.3 | 90.2 | 15.8 | 18.4 | 60.8 | 20.8 | 64.9 | 61.8 | 174 | 8.39 | 82.2 | 10.68 | 0.85 | 7.67 | 165.1 | 40.8 | 8.52 | 2.488 | 27.2 | 3.89 | 12.9 | 9.32 | 195.5 | 31.3 | 92.4 | Yok | 0 | 39 | 37.5 | 66.4 | 24.91 | 25 | -0.087 | P80 | 2.13 | -0.39 | 441.4 | 2757 | 1.06 | 29 | 2728 | 76 | 718.7 | 156.8 | 388.3 | 4167 | -34.53
2024-08-15 | Sabah (06:00-14:00) | MDF-16mm | OP-017 | Çam Yongası | 558.2 | 54.7 | 74.9 | 90.7 | 14.6 | 20 | 53.9 | 26 | 60.7 | 63.9 | 176 | 7.81 | 80 | 10.9 | 0.81 | 7.51 | 164.6 | 45.4 | 9.34 | 1.586 | 28.2 | 4.68 | 12.5 | 7.57 | 193.1 | 27.8 | 93.8 | Yok | 0 | 41.2 | 51.2 | 84.5 | 16.16 | 16 | 0.159 | P80 | 2.4 | -0.6 | 443.4 | 3461 | 0.4 | 13 | 3448 | 91.5 | 744 | 198.1 | 387.5 | 4167 | -17.25
2024-08-15 | Öğle (14:00-22:00) | MDF-25mm | OP-013 | Çam Yongası | 585.1 | 56.7 | 73.1 | 89.9 | 15.3 | 23 | 62.3 | 14.7 | 60.4 | 68.3 | 175.6 | 7.51 | 88.6 | 11.46 | 0.69 | 6.99 | 160.8 | 48.1 | 9.23 | 2.449 | 27.6 | 4.6 | 13.2 | 9.9 | 188.3 | 31.6 | 90.6 | Yok | 0 | 44.6 | 52.7 | 61.5 | 25.08 | 25 | 0.083 | P80 | 2.5 | 0.38 | 455.2 | 2624 | 0.99 | 25 | 2599 | 82.8 | 716.3 | 206 | 447 | 4167 | -37.63
2024-08-15 | Gece (22:00-06:00) | MDF-18mm | OP-004 | Çam Yongası | 558.3 | 50.9 | 85.2 | 95.5 | 16.1 | 22.7 | 56.3 | 21.1 | 59.4 | 60 | 169.2 | 7.78 | 81.2 | 11.54 | 0.84 | 6.94 | 163 | 41.9 | 9.33 | 1.723 | 26.8 | 4.2 | 11.1 | 7.4 | 190.7 | 29.2 | 93.7 | Yok | 0 | 38.6 | 40.6 | 85.1 | 17.76 | 18 | -0.243 | P80 | 2.14 | -0.56 | 449.5 | 3586 | 0.95 | 34 | 3552 | 90 | 704.2 | 200.9 | 450.9 | 4167 | -14.76
2024-08-16 | Sabah (06:00-14:00) | MDF-12mm | OP-008 | Çam Yongası | 561.7 | 51.2 | 81 | 92 | 11.3 | 24.5 | 60.6 | 14.9 | 63.6 | 60 | 174.4 | 7.29 | 85.5 | 11.38 | 0.71 | 7.47 | 154.9 | 49.8 | 8.61 | 1.252 | 26.5 | 4.45 | 11.3 | 7.3 | 198.6 | 31.3 | 87 | Elektrik Kesintisi | 3.3 | 39.8 | 42.9 | 77.7 | 12.05 | 12 | 0.054 | P100 | 1.43 | -0.27 | 432.9 | 3250 | 0.41 | 13 | 3237 | 81.8 | 739.4 | 189.6 | 463 | 4167 | -22.32
2024-08-16 | Öğle (14:00-22:00) | MDF-16mm | OP-015 | Çam Yongası | 550.3 | 45.6 | 63.7 | 91.5 | 14.9 | 20.6 | 54.2 | 25.2 | 60.8 | 60 | 173.4 | 8.2 | 85.9 | 11.62 | 0.95 | 7.19 | 162.9 | 43.5 | 8.93 | 1.622 | 31.1 | 3.69 | 11.8 | 8.49 | 192.7 | 34 | 95.1 | Yok | 0 | 34.1 | 30 | 76.8 | 15.75 | 16 | -0.246 | P80 | 1.77 | -0.09 | 448.4 | 3164 | 0.66 | 20 | 3144 | 81.3 | 719.5 | 197.3 | 390.6 | 4167 | -24.55
2024-08-16 | Gece (22:00-06:00) | MDF-18mm | OP-030 | Çam Yongası | 587.9 | 56.3 | 77.8 | 89.8 | 16.1 | 17.3 | 60.7 | 21.9 | 60.3 | 67 | 180.4 | 7.66 | 83.2 | 12.54 | 0.74 | 7.06 | 150.5 | 38.7 | 8.94 | 1.785 | 31.4 | 4.38 | 13.9 | 7.86 | 190.8 | 36.4 | 84.9 | Kurutucu Tıkanması | 21.8 | 46 | 44.2 | 71 | 17.95 | 18 | -0.047 | P100 | 1.49 | 0.25 | 437.6 | 2978 | 2.15 | 64 | 2914 | 90.5 | 734.6 | 182.5 | 438.4 | 4167 | -30.07
2024-08-17 | Sabah (06:00-14:00) | MDF-12mm | OP-029 | Çam Yongası | 604.8 | 46.5 | 72.7 | 96.5 | 12.4 | 22.2 | 57.3 | 20.5 | 60.3 | 60 | 172.1 | 8.4 | 87 | 11.79 | 0.88 | 7.45 | 168.5 | 38.2 | 9.49 | 1.254 | 29 | 4.26 | 8.7 | 6.97 | 190.7 | 29.8 | 92.9 | Yok | 0 | 37.9 | 44.9 | 82.1 | 12.04 | 12 | 0.039 | P60 | 1.54 | -0.1 | 455.7 | 3673 | 1.49 | 54 | 3619 | 89.5 | 718.5 | 150 | 407.4 | 4167 | -13.15
2024-08-17 | Öğle (14:00-22:00) | MDF-16mm | OP-008 | Çam Yongası | 620 | 52.3 | 66.3 | 95.2 | 14.9 | 27.2 | 48.8 | 24 | 55 | 61.5 | 170.2 | 7.91 | 89.1 | 10.65 | 0.86 | 7.44 | 184 | 50.3 | 9.43 | 1.634 | 30.5 | 4.01 | 15.5 | 7.79 | 199.1 | 32.7 | 88.8 | Soğutucu Kapasitesi | 7 | 33.9 | 37.1 | 72 | 15.96 | 16 | -0.039 | P80 | 2.24 | 0.04 | 441.2 | 3042 | 1.2 | 36 | 3006 | 79 | 770.2 | 215.2 | 435.9 | 4167 | -27.86
2024-08-17 | Gece (22:00-06:00) | MDF-16mm | OP-013 | Kavak Yongası | 585.7 | 49 | 78.1 | 95.4 | 11.1 | 22.3 | 57.2 | 20.4 | 64.9 | 60 | 173.9 | 7.61 | 87 | 11.41 | 0.84 | 6.61 | 167.7 | 56.6 | 8.91 | 1.647 | 29.5 | 3.71 | 13 | 7.3 | 193.8 | 29.1 | 91 | Yok | 0 | 43.7 | 51.4 | 80.1 | 15.82 | 16 | -0.184 | P100 | 1.67 | -0.62 | 456.6 | 3442 | 0.68 | 23 | 3419 | 88.1 | 713.4 | 167.9 | 454.7 | 4167 | -17.95
2024-08-18 | Sabah (06:00-14:00) | MDF-12mm | OP-008 | Çam Yongası | 620 | 48.8 | 65 | 95.7 | 14.4 | 20.7 | 63.7 | 15.6 | 61.2 | 60 | 165.6 | 7.77 | 82.6 | 10.75 | 0.68 | 7.44 | 171.8 | 37.2 | 8.97 | 1.202 | 24.4 | 3.78 | 14.6 | 6.97 | 202.5 | 29.3 | 95.4 | Yok | 0 | 37 | 48.4 | 91 | 12 | 12 | -0.004 | P80 | 1.54 | -0.25 | 451.1 | 3734 | 1.13 | 42 | 3692 | 84.3 | 728.4 | 202.2 | 410.7 | 4167 | -11.4
2024-08-18 | Öğle (14:00-22:00) | MDF-8mm | OP-013 | Çam Yongası | 609.6 | 51.3 | 70.1 | 95.2 | 17.2 | 25.4 | 60.5 | 14.1 | 61 | 61.7 | 168.6 | 7.92 | 96 | 11.58 | 0.76 | 7.17 | 163.4 | 45.4 | 9.95 | 0.828 | 30 | 3.87 | 14.6 | 6.32 | 184.3 | 30.3 | 92.2 | Yok | 0 | 44.3 | 44.9 | 94.5 | 7.98 | 8 | -0.024 | P100 | 1.88 | -0.47 | 448.8 | 3960 | 1.17 | 46 | 3914 | 77.7 | 699.5 | 183.8 | 420.9 | 4167 | -6.07
2024-08-18 | Gece (22:00-06:00) | MDF-16mm | OP-006 | Çam Yongası | 620 | 61.1 | 76.9 | 92.6 | 13.5 | 24.9 | 54 | 21.1 | 63.9 | 72.7 | 172.7 | 7.17 | 85.2 | 10.91 | 0.81 | 7.4 | 157.9 | 39.2 | 9.23 | 1.626 | 28.4 | 4.16 | 10.5 | 7.84 | 202.3 | 30.8 | 88.3 | Yok | 0 | 41.8 | 43 | 74.4 | 15.87 | 16 | -0.126 | P60 | 1.96 | -0.8 | 449.2 | 3060 | 0.88 | 26 | 3034 | 89.6 | 747.1 | 171.6 | 399.7 | 4167 | -27.19
2024-08-19 | Sabah (06:00-14:00) | MDF-16mm | OP-004 | Çam Yongası | 570.2 | 53 | 66.2 | 94.6 | 13.9 | 23.5 | 56.4 | 20 | 65.8 | 60 | 174.2 | 7.93 | 89.3 | 10.39 | 0.82 | 7.24 | 155.2 | 46.1 | 10.31 | 1.678 | 28.8 | 4.13 | 13.6 | 8.18 | 195.5 | 27.2 | 88.7 | Yok | 0 | 42.3 | 41.6 | 71.2 | 15.83 | 16 | -0.166 | P80 | 1.49 | 0.03 | 447.1 | 3054 | 0.19 | 5 | 3049 | 90.3 | 748.4 | 173 | 384.4 | 4167 | -26.83
2024-08-19 | Öğle (14:00-22:00) | MDF-12mm | OP-021 | Çam Yongası | 610.5 | 50.6 | 73.6 | 91.8 | 14 | 21.3 | 58.5 | 20.2 | 61.5 | 60.6 | 174.6 | 8.41 | 88.1 | 10.89 | 0.94 | 6.96 | 170.9 | 43.2 | 9.83 | 1.2 | 27.5 | 4.09 | 11.7 | 6.66 | 191.9 | 30.8 | 87.7 | Tutkal Sistemi | 6.4 | 42.5 | 45.1 | 93.4 | 12.08 | 12 | 0.077 | P60 | 1.34 | 0.42 | 447.7 | 3714 | 0.41 | 15 | 3699 | 80.6 | 728.7 | 185.3 | 415.4 | 4167 | -11.23
2024-08-19 | Gece (22:00-06:00) | MDF-18mm | OP-013 | Karışık Atık | 578.7 | 53.1 | 80.2 | 96.4 | 14 | 20 | 59.7 | 20.4 | 66.7 | 60 | 173.6 | 8.32 | 90.1 | 11.61 | 0.96 | 7.15 | 181.4 | 44 | 8.93 | 1.93 | 29.7 | 4.06 | 12.2 | 8.06 | 194.1 | 32.3 | 87.3 | Yok | 0 | 42.3 | 49.4 | 73.7 | 18.17 | 18 | 0.171 | P80 | 1.69 | -0.27 | 460.6 | 3143 | 0.62 | 19 | 3124 | 85 | 724.5 | 172.5 | 389.5 | 4167 | -25.03
2024-08-20 | Sabah (06:00-14:00) | MDF-12mm | OP-024 | Kavak Yongası | 572.2 | 54.6 | 76.6 | 96 | 14.5 | 23.5 | 49.3 | 27.2 | 64.9 | 64.7 | 169.2 | 7.91 | 94 | 10.5 | 0.72 | 7.18 | 167.2 | 38.1 | 8.05 | 1.194 | 27.6 | 4.63 | 12.1 | 7.61 | 207.7 | 29.8 | 97.9 | Yok | 0 | 40.4 | 49.2 | 87 | 11.61 | 12 | -0.388 | P60 | 1.89 | 0.24 | 456.5 | 3700 | 0.23 | 8 | 3692 | 89.2 | 711.4 | 175.1 | 458.4 | 4167 | -11.4
2024-08-20 | Öğle (14:00-22:00) | MDF-16mm | OP-005 | Kavak Yongası | 599 | 56.5 | 87.9 | 95.2 | 15.2 | 22.3 | 56.1 | 21.6 | 60.5 | 68.5 | 168.1 | 8.45 | 86.2 | 10.42 | 0.81 | 7.42 | 171.2 | 36.6 | 8.37 | 1.63 | 26.9 | 4.39 | 14.9 | 7.6 | 191.9 | 27.9 | 94.9 | Yok | 0 | 44.1 | 35.6 | 84.3 | 15.86 | 16 | -0.144 | P120 | 2.07 | 0.18 | 436.3 | 3432 | 0.66 | 22 | 3410 | 84.8 | 734.9 | 204.7 | 370 | 4167 | -18.17
2024-08-20 | Gece (22:00-06:00) | MDF-18mm | OP-002 | Kavak Yongası | 547.5 | 51.4 | 61.9 | 93.9 | 14.7 | 20.8 | 58.6 | 20.6 | 59.5 | 63.6 | 172.1 | 7.49 | 80 | 12.81 | 0.82 | 6.5 | 174.8 | 33.9 | 9.97 | 1.853 | 25.9 | 4.08 | 13.4 | 7.68 | 205.4 | 33.8 | 85.4 | Yok | 0 | 37.2 | 47 | 72.6 | 18.19 | 18 | 0.195 | P120 | 2.03 | -0.13 | 440 | 3082 | 0.39 | 12 | 3070 | 91.7 | 784 | 203.6 | 451.2 | 4167 | -26.33
2024-08-21 | Sabah (06:00-14:00) | MDF-8mm | OP-027 | Ladin Yongası | 576.2 | 59.2 | 79.2 | 94.8 | 16.6 | 18.6 | 62.1 | 19.3 | 62.9 | 68.6 | 171.6 | 8.01 | 87.4 | 10.58 | 0.69 | 6.98 | 173.9 | 45.5 | 8.36 | 0.758 | 25.8 | 3.97 | 11.4 | 6.87 | 191.7 | 35.4 | 88.1 | Soğutucu Kapasitesi | 1.3 | 43.1 | 46.2 | 86.7 | 8.25 | 8 | 0.25 | P100 | 2.04 | -0.07 | 451.5 | 3648 | 0.91 | 33 | 3615 | 82.7 | 772.3 | 168.6 | 437.5 | 4167 | -13.25
2024-08-21 | Öğle (14:00-22:00) | MDF-12mm | OP-021 | Ladin Yongası | 568.4 | 43.6 | 78.4 | 96.1 | 12.5 | 21.5 | 57.3 | 21.2 | 63.4 | 60 | 168.4 | 8.44 | 78.7 | 11.44 | 0.79 | 7.04 | 168.5 | 50.7 | 8.95 | 1.14 | 24.4 | 4.14 | 11.1 | 7.15 | 196.7 | 31 | 99.5 | Yok | 0 | 41.8 | 42.9 | 93.1 | 11.97 | 12 | -0.03 | P80 | 1.64 | -0.25 | 457.8 | 4014 | 0.42 | 16 | 3998 | 83.4 | 731.6 | 179.8 | 448.4 | 4167 | -4.06
2024-08-21 | Gece (22:00-06:00) | MDF-25mm | OP-007 | Karışık Atık | 556.6 | 55.9 | 79.2 | 93.6 | 15.1 | 20.8 | 63.3 | 15.8 | 63.4 | 65.7 | 173.8 | 8.56 | 83.6 | 11.45 | 0.87 | 7.34 | 156.1 | 43.5 | 9.61 | 2.446 | 28.6 | 4.03 | 16 | 8.71 | 201.9 | 28.7 | 94.9 | Yok | 0 | 35.8 | 49 | 72.9 | 25.13 | 25 | 0.132 | P100 | 1.88 | 0.42 | 452.5 | 3106 | 0.53 | 16 | 3090 | 76.9 | 739.7 | 174.6 | 433.6 | 4167 | -25.85
2024-08-22 | Sabah (06:00-14:00) | MDF-18mm | OP-010 | Çam Yongası | 611.5 | 48.9 | 63.9 | 96 | 15.9 | 24.5 | 58.6 | 16.9 | 58.9 | 60 | 174.6 | 6.91 | 89.4 | 11.35 | 0.83 | 6.95 | 169.9 | 38.2 | 9.5 | 1.904 | 27.7 | 4.33 | 12.6 | 7.88 | 190.6 | 32.7 | 93.8 | Yok | 0 | 36.6 | 31.4 | 79 | 18.08 | 18 | 0.084 | P60 | 1.68 | 0.58 | 433.7 | 3252 | 1.48 | 48 | 3204 | 79.2 | 730.3 | 181.8 | 469.3 | 4167 | -23.11
2024-08-22 | Öğle (14:00-22:00) | MDF-12mm | OP-010 | Kavak Yongası | 569.2 | 55.7 | 80.5 | 92.9 | 13.8 | 16.9 | 56.3 | 26.9 | 56.8 | 69.9 | 168.6 | 8.24 | 96.1 | 11.09 | 0.86 | 7.28 | 153.3 | 46 | 8.77 | 1.107 | 28.4 | 3.73 | 14.3 | 7.12 | 195.5 | 33 | 92.8 | Yok | 0 | 38.5 | 30.4 | 88 | 11.73 | 12 | -0.275 | P120 | 1.72 | 0.02 | 457.2 | 3754 | 1.38 | 51 | 3703 | 80.6 | 688 | 185 | 449.1 | 4167 | -11.14
2024-08-22 | Gece (22:00-06:00) | MDF-16mm | OP-017 | Çam Yongası | 620 | 48.7 | 80.4 | 94 | 14.3 | 20.7 | 57.7 | 21.6 | 64 | 60 | 171.7 | 7.95 | 90.7 | 11.26 | 0.76 | 7.36 | 161.6 | 48.2 | 9.02 | 1.667 | 28.5 | 4.36 | 11.7 | 7.87 | 205.2 | 33.1 | 89.2 | Yok | 0 | 44.6 | 43.1 | 77.9 | 16.47 | 16 | 0.473 | P80 | 1.05 | 0.06 | 452.6 | 3232 | 0.61 | 19 | 3213 | 84.1 | 718.9 | 167.7 | 405.5 | 4167 | -22.89
2024-08-23 | Sabah (06:00-14:00) | MDF-16mm | OP-023 | Karışık Atık | 480 | 51.2 | 87.6 | 96.3 | 16.6 | 25.5 | 61.3 | 13.2 | 65.5 | 60 | 171.8 | 7.86 | 87.3 | 11.27 | 0.73 | 6.95 | 153.8 | 49.6 | 8.97 | 1.435 | 28.8 | 4.31 | 8.3 | 7.62 | 189.7 | 30.5 | 95.5 | Konveyör Durması | 7.6 | 42 | 33.3 | 80.6 | 16.08 | 16 | 0.08 | P80 | 1.52 | -0.45 | 433.4 | 3422 | 1.1 | 37 | 3385 | 78.6 | 714.8 | 175.8 | 436.3 | 4167 | -18.77
2024-08-23 | Öğle (14:00-22:00) | MDF-16mm | OP-021 | Çam Yongası | 620 | 53.3 | 64.8 | 97.8 | 13.4 | 19.6 | 62 | 18.3 | 60.7 | 63.9 | 173.7 | 7.98 | 94.2 | 11.69 | 0.75 | 7.28 | 165.2 | 45.4 | 8.57 | 1.636 | 28.2 | 4.17 | 11.9 | 8.22 | 211.4 | 32.2 | 90.3 | Yok | 0 | 39.8 | 43.9 | 74.1 | 16.24 | 16 | 0.238 | P80 | 1.77 | -0.6 | 440.8 | 3051 | 0.9 | 27 | 3024 | 84 | 770.4 | 189.8 | 466.4 | 4167 | -27.43
2024-08-23 | Gece (22:00-06:00) | MDF-18mm | OP-018 | Çam Yongası | 597.7 | 52.3 | 59.9 | 94.2 | 11.9 | 20.3 | 59 | 20.7 | 62.8 | 63.7 | 173.9 | 8.01 | 85.1 | 10.52 | 0.55 | 7.34 | 182.1 | 40.1 | 8.22 | 1.837 | 31.5 | 4.36 | 15.4 | 8.11 | 199.2 | 31 | 86.4 | Yok | 0 | 33.7 | 43.7 | 74.3 | 18.09 | 18 | 0.086 | P80 | 1.52 | -0.79 | 453.5 | 3044 | 0.65 | 19 | 3025 | 76.5 | 757.8 | 164.2 | 472 | 4167 | -27.41
2024-08-24 | Sabah (06:00-14:00) | MDF-8mm | OP-011 | Çam Yongası | 575.5 | 55.4 | 69 | 93.9 | 17.9 | 24.8 | 54.3 | 20.9 | 66.7 | 66.8 | 178.5 | 7.73 | 82.7 | 11.17 | 0.84 | 7.53 | 172.6 | 37.9 | 9.32 | 0.778 | 27.8 | 3.86 | 11.6 | 6.58 | 189.9 | 32 | 91.5 | Elektrik Kesintisi | 22.4 | 36.2 | 30 | 87.6 | 7.94 | 8 | -0.061 | P100 | 2.18 | 0 | 420.2 | 3534 | 0.56 | 19 | 3515 | 85.8 | 764.2 | 173.9 | 417.9 | 4167 | -15.65
2024-08-24 | Öğle (14:00-22:00) | MDF-8mm | OP-017 | Çam Yongası | 562.3 | 58.2 | 76 | 95.4 | 16.7 | 28.4 | 59.7 | 11.9 | 61.8 | 72.5 | 176.4 | 7.92 | 88.2 | 9.63 | 0.7 | 7.38 | 153.2 | 41.5 | 9.09 | 0.79 | 24.5 | 3.67 | 10.5 | 6.64 | 196.7 | 32 | 92.1 | Yok | 0 | 45.6 | 41.3 | 89.1 | 7.74 | 8 | -0.263 | P120 | 2.1 | 0.06 | 458.5 | 3846 | 1.46 | 56 | 3790 | 82.2 | 752.2 | 180.5 | 468.4 | 4167 | -9.05
2024-08-24 | Gece (22:00-06:00) | MDF-16mm | OP-008 | Karışık Atık | 566.6 | 52.2 | 82.4 | 93.9 | 16.6 | 22.9 | 54.2 | 22.8 | 65.3 | 60 | 163.6 | 7.84 | 90 | 11.62 | 0.75 | 6.99 | 165.6 | 38.6 | 9.39 | 1.604 | 29.4 | 4.47 | 12.7 | 7.93 | 193 | 29.1 | 91.9 | Yok | 0 | 36.3 | 38.1 | 74.8 | 15.86 | 16 | -0.137 | P80 | 1.95 | 0.37 | 444.9 | 3118 | 1.1 | 34 | 3084 | 91 | 744.3 | 182.8 | 354.3 | 4167 | -25.99
2024-08-25 | Sabah (06:00-14:00) | MDF-12mm | OP-025 | Çam Yongası | 564.9 | 54.9 | 82.2 | 93.8 | 16 | 19.3 | 60.7 | 20 | 61.4 | 62.7 | 171.9 | 7.68 | 98.6 | 11.55 | 0.84 | 6.85 | 164.7 | 42.1 | 9.98 | 1.208 | 27.7 | 3.99 | 13.2 | 7.2 | 191.6 | 30 | 94.6 | Yok | 0 | 41.8 | 47.5 | 84.2 | 12.09 | 12 | 0.093 | P100 | 2.14 | 0.13 | 466.2 | 3705 | 1.04 | 38 | 3667 | 74.2 | 738.7 | 212.6 | 414.9 | 4167 | -12
2024-08-25 | Öğle (14:00-22:00) | MDF-8mm | OP-023 | Kavak Yongası | 581.6 | 50.4 | 81 | 91.2 | 14 | 21 | 60.6 | 18.5 | 59.1 | 60 | 172.4 | 8.05 | 88.1 | 10.48 | 0.99 | 7.46 | 164.7 | 36.1 | 9.19 | 0.843 | 26 | 3.54 | 12.6 | 6.9 | 202.3 | 35.3 | 91 | Yok | 0 | 37.9 | 42.1 | 91 | 7.98 | 8 | -0.019 | P120 | 1.73 | 0.11 | 459.6 | 3666 | 0.67 | 24 | 3642 | 79.3 | 757.6 | 165.2 | 416.1 | 4167 | -12.6
2024-08-25 | Gece (22:00-06:00) | MDF-18mm | OP-002 | Çam Yongası | 538.3 | 48 | 75.9 | 96.8 | 14.4 | 21.4 | 61.7 | 16.9 | 66.3 | 60 | 180.1 | 7.1 | 82.5 | 10.82 | 0.76 | 7.34 | 172.3 | 33.3 | 9.48 | 1.775 | 30.3 | 3.65 | 16.9 | 7.57 | 203.6 | 31.9 | 89 | Yok | 0 | 39.4 | 54.1 | 76 | 18.18 | 18 | 0.175 | P120 | 1.63 | -0.45 | 445.3 | 3166 | 1.07 | 33 | 3133 | 88.6 | 756.6 | 192.7 | 453.1 | 4167 | -24.81
2024-08-26 | Sabah (06:00-14:00) | MDF-16mm | OP-028 | Kavak Yongası | 620 | 55.8 | 79.4 | 96.8 | 17.7 | 23.2 | 57.6 | 19.2 | 62.9 | 62.5 | 169.9 | 7.41 | 91.5 | 12.28 | 0.77 | 6.68 | 153.3 | 44.2 | 8.81 | 1.623 | 27.6 | 4.26 | 15.5 | 7.82 | 202.1 | 32.2 | 95.7 | Yok | 0 | 39.9 | 39.3 | 85.9 | 16.12 | 16 | 0.117 | P80 | 1.74 | 0.39 | 451 | 3477 | 0.47 | 16 | 3461 | 97.2 | 749.1 | 198.5 | 467.5 | 4167 | -16.94
2024-08-26 | Öğle (14:00-22:00) | MDF-16mm | OP-013 | Karışık Atık | 612.6 | 50.8 | 71.6 | 96.2 | 15.5 | 25.1 | 48.4 | 26.4 | 62.3 | 60 | 171.9 | 8.09 | 95.7 | 10.45 | 0.77 | 6.72 | 164.6 | 45.2 | 9.16 | 1.561 | 27.1 | 4.43 | 12.2 | 8.43 | 195.6 | 28.9 | 86.2 | Konveyör Durması | 7.7 | 38.3 | 42.7 | 72 | 15.97 | 16 | -0.032 | P80 | 1.9 | 0.36 | 441.3 | 2843 | 0.86 | 24 | 2819 | 90.1 | 750.4 | 189.6 | 458.8 | 4167 | -32.35
2024-08-26 | Gece (22:00-06:00) | MDF-16mm | OP-004 | Kavak Yongası | 582.8 | 48.1 | 79.7 | 89.2 | 17.2 | 24.3 | 59.7 | 16 | 63.8 | 60 | 171.9 | 8.39 | 86.2 | 11.51 | 0.96 | 7.15 | 172 | 44.5 | 7.9 | 1.61 | 23.8 | 4.35 | 12.4 | 7.17 | 196.1 | 31 | 83.5 | Yok | 0 | 37 | 35.5 | 80.7 | 15.75 | 16 | -0.253 | P60 | 0.98 | 0.8 | 450.6 | 3306 | 0.55 | 18 | 3288 | 83 | 754.9 | 216.3 | 399.4 | 4167 | -21.09
2024-08-27 | Sabah (06:00-14:00) | MDF-16mm | OP-012 | Çam Yongası | 606.8 | 50.5 | 77.1 | 98 | 15.8 | 22.6 | 54.5 | 22.8 | 56.9 | 60 | 176.3 | 7.67 | 89 | 12.34 | 0.73 | 7.41 | 149.2 | 43.7 | 9.29 | 1.552 | 28.3 | 3.92 | 13.7 | 7.94 | 204 | 28.9 | 94.9 | Yok | 0 | 39.2 | 36.3 | 79.7 | 15.6 | 16 | -0.398 | P100 | 1.85 | 0.02 | 456 | 3434 | 0.87 | 29 | 3405 | 77.2 | 760.5 | 183.2 | 500.9 | 4167 | -18.29
2024-08-27 | Öğle (14:00-22:00) | MDF-16mm | OP-020 | Çam Yongası | 559 | 48.2 | 78.6 | 94.2 | 16 | 23.1 | 59.6 | 17.3 | 56.2 | 60.5 | 177.7 | 7.79 | 81.1 | 11.65 | 0.74 | 7.16 | 154.4 | 39.1 | 9.94 | 1.552 | 27.4 | 4.41 | 8.8 | 8.22 | 191.3 | 29.9 | 90 | Yok | 0 | 42.1 | 47.4 | 72.4 | 16.44 | 16 | 0.442 | P80 | 1.64 | -0.19 | 438.6 | 3025 | 0.98 | 29 | 2996 | 91.1 | 724 | 164.7 | 408.7 | 4167 | -28.1
2024-08-27 | Gece (22:00-06:00) | MDF-8mm | OP-006 | Ladin Yongası | 480 | 52.4 | 72.9 | 96.1 | 12.6 | 22 | 61.5 | 16.5 | 64.3 | 61.5 | 176.7 | 7.51 | 90.7 | 11.92 | 0.84 | 7.51 | 156.8 | 39.7 | 9.14 | 0.785 | 29.5 | 4.04 | 14.6 | 6.06 | 207.8 | 36.1 | 93.2 | Yok | 0 | 35.6 | 39.7 | 100 | 7.22 | 8 | -0.777 | P80 | 1.88 | 0.53 | 450.8 | 4368 | 0.81 | 35 | 4333 | 91.2 | 728.7 | 178.9 | 456.9 | 4167 | 3.98
2024-08-28 | Sabah (06:00-14:00) | MDF-18mm | OP-025 | Çam Yongası | 480 | 52.9 | 81.2 | 92.5 | 15.6 | 24.8 | 56.2 | 19 | 64.4 | 65.6 | 169.6 | 7.91 | 95.8 | 10.05 | 0.7 | 7.46 | 177.1 | 42 | 10.04 | 1.841 | 25.7 | 4.33 | 8.5 | 8.3 | 188.9 | 32.4 | 92.3 | Elektrik Kesintisi | 29.8 | 31.4 | 41.9 | 74.8 | 17.99 | 18 | -0.005 | P80 | 1.4 | -0.14 | 427.6 | 2996 | 1.13 | 33 | 2963 | 81.7 | 726.1 | 207.6 | 412.1 | 4167 | -28.89
2024-08-28 | Öğle (14:00-22:00) | MDF-18mm | OP-004 | Ladin Yongası | 528.8 | 55.8 | 69.7 | 93.3 | 14.3 | 17.3 | 57 | 25.7 | 66.9 | 68.9 | 172.5 | 7.71 | 95.8 | 11 | 0.78 | 6.59 | 158.5 | 38.8 | 8.94 | 1.798 | 29.3 | 4.28 | 14.3 | 8 | 196.5 | 32.7 | 87.6 | Yok | 0 | 36.6 | 52 | 73.9 | 17.95 | 18 | -0.049 | P100 | 1.51 | 0.18 | 446.6 | 3081 | 1 | 30 | 3051 | 85.8 | 734.5 | 202.1 | 390.1 | 4167 | -26.78
2024-08-28 | Gece (22:00-06:00) | MDF-8mm | OP-019 | Ladin Yongası | 560.4 | 52.3 | 65.4 | 96.4 | 14.8 | 22.2 | 48 | 29.9 | 61.8 | 64.3 | 169.5 | 7.28 | 89.3 | 9.81 | 0.74 | 6.83 | 166.5 | 45.3 | 8.27 | 0.8 | 29.5 | 4.23 | 9.6 | 6.37 | 195 | 32.3 | 84.7 | Yok | 0 | 46.2 | 39.8 | 90.6 | 8.07 | 8 | 0.07 | P100 | 1.81 | 0.28 | 449.8 | 3768 | 1.02 | 38 | 3730 | 83.6 | 768.7 | 173.4 | 416.2 | 4167 | -10.49
2024-08-29 | Sabah (06:00-14:00) | MDF-12mm | OP-009 | Kavak Yongası | 616.3 | 49.5 | 66.9 | 99 | 16.3 | 20.2 | 55.3 | 24.5 | 64.4 | 60.2 | 175.2 | 7.63 | 88.5 | 11.29 | 0.89 | 6.89 | 159.1 | 49.4 | 9.63 | 1.223 | 29.6 | 4.54 | 12.3 | 7.16 | 198.4 | 31.9 | 92.6 | Yok | 0 | 34.8 | 47.5 | 90.8 | 11.92 | 12 | -0.075 | P80 | 1.71 | -0.26 | 453.8 | 3697 | 0.84 | 31 | 3666 | 80.4 | 746.6 | 180.6 | 397 | 4167 | -12.02
2024-08-29 | Öğle (14:00-22:00) | MDF-25mm | OP-011 | Ladin Yongası | 580.9 | 51.8 | 74.9 | 91.9 | 15.1 | 21.9 | 66.1 | 12 | 59.5 | 63.1 | 173.9 | 8.21 | 83 | 9.69 | 0.62 | 7.04 | 164.3 | 38.6 | 8.34 | 2.564 | 27.6 | 4.74 | 11.7 | 9.57 | 191.5 | 35 | 89.2 | Elektrik Kesintisi | 1.9 | 38.7 | 37.2 | 62.6 | 25.18 | 25 | 0.181 | P80 | 1.56 | 0.27 | 445.1 | 2614 | 0.87 | 22 | 2592 | 87.6 | 659.8 | 181.7 | 420.2 | 4167 | -37.8
2024-08-29 | Gece (22:00-06:00) | MDF-18mm | OP-006 | Çam Yongası | 603.1 | 54 | 74.1 | 92.8 | 13.2 | 20.8 | 54 | 25.3 | 60.8 | 66.4 | 168.9 | 8.04 | 90.8 | 10.34 | 0.78 | 6.62 | 165.8 | 38.5 | 9.53 | 1.812 | 24.7 | 4.29 | 15.4 | 7.81 | 194.9 | 31.3 | 83.7 | Yok | 0 | 39.1 | 48.8 | 74.3 | 17.87 | 18 | -0.132 | P100 | 1.77 | -0.5 | 448.7 | 3030 | 0.75 | 22 | 3008 | 83.6 | 717.6 | 199.2 | 420.7 | 4167 | -27.81
2024-08-30 | Sabah (06:00-14:00) | MDF-16mm | OP-027 | Kavak Yongası | 529.3 | 56 | 87.5 | 96.4 | 14.3 | 20.6 | 56.3 | 23.1 | 64.3 | 68.8 | 176.2 | 7.23 | 83.4 | 11.75 | 0.77 | 7.56 | 158.8 | 42.7 | 9.38 | 1.625 | 26 | 4.16 | 13.7 | 8.46 | 193.7 | 32.8 | 88.8 | Pres Arızası | 5.3 | 38 | 51.7 | 72.4 | 16.02 | 16 | 0.023 | P80 | 1.49 | -0.28 | 446.6 | 2953 | 1.14 | 33 | 2920 | 79.7 | 788 | 186 | 405.3 | 4167 | -29.93
2024-08-30 | Öğle (14:00-22:00) | MDF-16mm | OP-020 | Çam Yongası | 620 | 52.7 | 74.1 | 94.2 | 14.4 | 18.1 | 64.2 | 17.7 | 65.5 | 62 | 170 | 7.56 | 74.1 | 11.48 | 0.73 | 6.89 | 156.4 | 31.1 | 9.14 | 1.668 | 27.7 | 3.9 | 14.8 | 8.06 | 189.9 | 32.6 | 94.2 | Yok | 0 | 42.8 | 52.4 | 79.4 | 15.7 | 16 | -0.298 | P120 | 1.56 | 0.84 | 447.2 | 3293 | 0.6 | 19 | 3274 | 89.7 | 760.2 | 140.2 | 449 | 4167 | -21.43
2024-08-30 | Gece (22:00-06:00) | MDF-12mm | OP-001 | Çam Yongası | 576.2 | 51.8 | 73.4 | 94.2 | 18.2 | 24.1 | 65.9 | 10 | 61.1 | 60 | 173.8 | 8.54 | 81.4 | 12.32 | 0.76 | 7.53 | 155.6 | 49.7 | 9.78 | 1.26 | 28.1 | 4.57 | 11.5 | 7.28 | 195.5 | 35.6 | 91.7 | Yok | 0 | 37.1 | 47 | 80.6 | 11.76 | 12 | -0.236 | P80 | 1.67 | 0.08 | 432.2 | 3430 | 0.65 | 22 | 3408 | 62.7 | 701.6 | 201.9 | 416 | 4167 | -18.21
2024-08-31 | Sabah (06:00-14:00) | MDF-16mm | OP-025 | Kavak Yongası | 499 | 58.3 | 74.8 | 91.9 | 16.7 | 23.5 | 59.7 | 16.8 | 64.1 | 69.1 | 173.8 | 8.34 | 88 | 11.86 | 0.88 | 7.11 | 164.4 | 36.7 | 10.51 | 1.677 | 28.2 | 4.85 | 13.3 | 7.74 | 200.4 | 32.8 | 97.6 | Yok | 0 | 44.8 | 39.8 | 82.7 | 16.57 | 16 | 0.575 | P100 | 1.95 | -0.37 | 442.9 | 3378 | 0.57 | 19 | 3359 | 71.7 | 732 | 147.9 | 457.8 | 4167 | -19.39
2024-08-31 | Öğle (14:00-22:00) | MDF-16mm | OP-026 | Çam Yongası | 593.2 | 49.8 | 85.6 | 94 | 17.6 | 21.6 | 63.3 | 15.1 | 63.4 | 60 | 176.7 | 7.6 | 97.1 | 10.03 | 0.68 | 6.95 | 167.6 | 41.2 | 7.46 | 1.565 | 29.5 | 4.23 | 10.1 | 7.63 | 193.7 | 37.1 | 95.1 | Konveyör Durması | 13.3 | 36.8 | 42.1 | 77.7 | 16.14 | 16 | 0.137 | P80 | 1.91 | -0.05 | 432.1 | 3257 | 0.55 | 17 | 3240 | 86 | 702.2 | 170.3 | 417.7 | 4167 | -22.25
2024-08-31 | Gece (22:00-06:00) | MDF-18mm | OP-010 | Çam Yongası | 620 | 53.8 | 69.9 | 92.4 | 14.8 | 23.2 | 63.4 | 13.4 | 68.2 | 63.2 | 180.8 | 7.83 | 88.5 | 11.98 | 0.86 | 7.9 | 161 | 37 | 8.69 | 1.895 | 30.9 | 4.04 | 8 | 7.79 | 188.9 | 31 | 86.3 | Yok | 0 | 37.9 | 51.8 | 76.2 | 18.29 | 18 | 0.294 | P80 | 1.68 | -0.08 | 466.3 | 3124 | 0.86 | 26 | 3098 | 80.6 | 699.5 | 184.1 | 453.7 | 4167 | -25.65
2024-09-01 | Sabah (06:00-14:00) | MDF-25mm | OP-019 | Kavak Yongası | 507.8 | 54.3 | 73.5 | 91.1 | 18.1 | 22.6 | 61.8 | 15.6 | 61.2 | 64 | 170.4 | 7.88 | 84.6 | 10.51 | 0.67 | 6.84 | 157.9 | 43.8 | 8.68 | 2.57 | 27.7 | 4.18 | 12.1 | 9.2 | 202.7 | 32.6 | 90.1 | Konveyör Durması | 7.9 | 34.7 | 35.3 | 63 | 24.81 | 25 | -0.192 | P100 | 1.52 | -0.17 | 451.4 | 2546 | 1.14 | 29 | 2517 | 85.1 | 748.7 | 175.7 | 473.6 | 4167 | -39.6
2024-09-01 | Öğle (14:00-22:00) | MDF-16mm | OP-017 | Çam Yongası | 620 | 55.7 | 81.9 | 95.3 | 14.9 | 20 | 63.3 | 16.8 | 61 | 66.3 | 168.6 | 7.7 | 73.7 | 10.7 | 0.73 | 6.9 | 164 | 37.4 | 9.5 | 1.608 | 29.8 | 4.49 | 13.4 | 7.7 | 195.6 | 31.1 | 89.6 | Yok | 0 | 31.9 | 41.1 | 73 | 16.19 | 16 | 0.195 | P80 | 1.59 | 0.08 | 455.6 | 3054 | 1.12 | 34 | 3020 | 89.8 | 755.1 | 184.4 | 480.3 | 4167 | -27.53
2024-09-01 | Gece (22:00-06:00) | MDF-16mm | OP-026 | Karışık Atık | 579.8 | 52.7 | 71 | 93.8 | 16.7 | 19.3 | 66.9 | 13.8 | 63.1 | 62.6 | 167.8 | 8.06 | 95.3 | 10.6 | 0.77 | 6.96 | 168.9 | 37.3 | 8.82 | 1.604 | 27.9 | 4.18 | 10.9 | 7.68 | 208 | 33.7 | 86.7 | Yok | 0 | 36.8 | 54.3 | 74.7 | 15.8 | 16 | -0.204 | P80 | 1.91 | -0.06 | 456.6 | 2969 | 0.67 | 19 | 2950 | 88 | 745 | 193.1 | 431.3 | 4167 | -29.21
2024-09-02 | Sabah (06:00-14:00) | MDF-18mm | OP-013 | Çam Yongası | 595.1 | 55.7 | 72.6 | 92.5 | 15.2 | 26.4 | 58.2 | 15.4 | 58.2 | 65.9 | 175.1 | 7.76 | 93.3 | 11.89 | 0.82 | 6.95 | 157.1 | 40.3 | 9.47 | 1.765 | 27 | 3.93 | 15.1 | 8.11 | 199 | 35.2 | 95.5 | Yok | 0 | 49.6 | 39.8 | 75.5 | 18.18 | 18 | 0.177 | P60 | 2.13 | 0.89 | 454.8 | 3213 | 1.43 | 45 | 3168 | 93.1 | 640 | 187.4 | 422.2 | 4167 | -23.97
2024-09-02 | Öğle (14:00-22:00) | MDF-12mm | OP-014 | Kavak Yongası | 584.4 | 48.9 | 67.3 | 92.6 | 15 | 21.3 | 56.1 | 22.6 | 63.7 | 60 | 165.7 | 7.29 | 82.1 | 10.55 | 0.79 | 7.17 | 152.6 | 46 | 8.19 | 1.138 | 30.1 | 3.87 | 12.7 | 7.03 | 189 | 29.6 | 91.9 | Soğutucu Kapasitesi | 18.7 | 45.7 | 31.6 | 84.2 | 11.71 | 12 | -0.294 | P100 | 1.78 | 0.45 | 443.5 | 3479 | 1.05 | 36 | 3443 | 81.3 | 778.6 | 171.6 | 476.9 | 4167 | -17.37
2024-09-02 | Gece (22:00-06:00) | MDF-16mm | OP-028 | Karışık Atık | 575 | 47.8 | 85.8 | 91.5 | 16.4 | 19.3 | 53.5 | 27.2 | 60.2 | 60 | 166.5 | 7.91 | 82.2 | 10.58 | 0.98 | 7.26 | 159.2 | 43.7 | 8.61 | 1.549 | 29.4 | 4.61 | 12.8 | 7.18 | 190.1 | 35.1 | 83.4 | Elektrik Kesintisi | 20.5 | 39.4 | 52.4 | 70 | 16.15 | 16 | 0.15 | P80 | 1.44 | 1.13 | 428 | 2983 | 1.37 | 40 | 2943 | 80.7 | 783.3 | 194.6 | 436.6 | 4167 | -29.37
2024-09-03 | Sabah (06:00-14:00) | MDF-16mm | OP-012 | Çam Yongası | 516 | 58.3 | 86.9 | 90.9 | 12.9 | 21.7 | 55.2 | 23.1 | 63.1 | 68.5 | 170.2 | 8.59 | 90.9 | 11.77 | 0.92 | 6.78 | 176.6 | 34 | 9.38 | 1.636 | 28.4 | 4.09 | 11.1 | 7.11 | 195.9 | 32.1 | 97.5 | Konveyör Durması | 2.1 | 37.9 | 39.4 | 86.6 | 15.89 | 16 | -0.114 | P100 | 1.62 | -0.27 | 450.1 | 3703 | 0.99 | 36 | 3667 | 86.1 | 693.3 | 190.1 | 391.1 | 4167 | -12
2024-09-03 | Öğle (14:00-22:00) | MDF-18mm | OP-006 | Çam Yongası | 617.5 | 43.7 | 78 | 95.6 | 12.6 | 21.2 | 58.4 | 20.5 | 61.5 | 60 | 172.6 | 8.11 | 88.6 | 11.29 | 0.79 | 6.61 | 171.9 | 48.2 | 9.36 | 1.697 | 28.4 | 4.85 | 11.7 | 8.74 | 199.2 | 32.1 | 90.2 | Yok | 0 | 42.2 | 40.9 | 66.3 | 18.05 | 18 | 0.05 | P120 | 1.6 | 0.49 | 440.5 | 2728 | 0.84 | 22 | 2706 | 90.6 | 723 | 181.7 | 358.2 | 4167 | -35.06
2024-09-03 | Gece (22:00-06:00) | MDF-16mm | OP-023 | Çam Yongası | 535.7 | 47.2 | 68.5 | 96.2 | 11.5 | 22.4 | 58.5 | 19.1 | 61.8 | 60 | 163.1 | 7.48 | 94.7 | 10.24 | 0.65 | 7.64 | 156.6 | 35.2 | 9.35 | 1.661 | 24.8 | 4.17 | 14.4 | 7.85 | 185.7 | 31.6 | 85.5 | Yok | 0 | 42.8 | 37.4 | 71 | 16.4 | 16 | 0.4 | P100 | 1.31 | 0.49 | 442.9 | 2894 | 0.79 | 22 | 2872 | 89.5 | 731.5 | 168.5 | 410 | 4167 | -31.08
2024-09-04 | Sabah (06:00-14:00) | MDF-12mm | OP-016 | Çam Yongası | 551.2 | 49.4 | 71.4 | 97.1 | 12.7 | 27.9 | 59.6 | 12.5 | 58.5 | 60 | 173.8 | 7.28 | 85.3 | 10.29 | 0.91 | 7.67 | 157.4 | 40.5 | 9.01 | 1.147 | 26.9 | 4.01 | 13 | 7.34 | 195.7 | 31.6 | 92.5 | Yok | 0 | 36 | 42.9 | 82.9 | 11.86 | 12 | -0.143 | P80 | 1.86 | -0.2 | 440.1 | 3328 | 0.48 | 15 | 3313 | 78.1 | 719.5 | 190.4 | 411.7 | 4167 | -20.49
2024-09-04 | Öğle (14:00-22:00) | MDF-25mm | OP-012 | Çam Yongası | 558.3 | 47.1 | 89.9 | 92.7 | 16.2 | 18 | 66.6 | 15.3 | 58.8 | 60 | 169.9 | 7.78 | 87.6 | 10.94 | 0.78 | 7.66 | 173.9 | 40.4 | 9.58 | 2.617 | 30.2 | 4.16 | 8.8 | 9.62 | 199 | 30.5 | 83.4 | Pres Arızası | 44.2 | 45.6 | 51.3 | 52.5 | 24.98 | 25 | -0.021 | P100 | 1.69 | 0.1 | 406.5 | 2114 | 0.97 | 20 | 2094 | 79.6 | 781.3 | 184.3 | 402.5 | 4167 | -49.75
2024-09-04 | Gece (22:00-06:00) | MDF-18mm | OP-005 | Çam Yongası | 496.2 | 51 | 74.7 | 94.3 | 13.9 | 22.3 | 59.8 | 17.8 | 61.2 | 60.6 | 169 | 7.31 | 86.8 | 12.01 | 0.85 | 7.69 | 163.8 | 40.3 | 8.3 | 1.781 | 28.8 | 4.61 | 9.3 | 7.57 | 183.7 | 35.6 | 80.4 | Konveyör Durması | 19.7 | 38.4 | 33 | 65.2 | 18.31 | 18 | 0.306 | P100 | 2.17 | -0.11 | 430.3 | 2742 | 0.75 | 20 | 2722 | 78.1 | 783.2 | 171.4 | 375.3 | 4167 | -34.68
2024-09-05 | Sabah (06:00-14:00) | MDF-25mm | OP-023 | Çam Yongası | 620 | 54.7 | 74.9 | 92.5 | 13.8 | 27.5 | 58.7 | 13.8 | 66 | 65 | 170.2 | 8.03 | 97.8 | 10.68 | 0.87 | 7.29 | 167.2 | 47.7 | 8.94 | 2.563 | 30.6 | 4.03 | 11.2 | 9.3 | 186.9 | 35.7 | 93.4 | Yok | 0 | 47 | 43.5 | 61.8 | 24.95 | 25 | -0.047 | P100 | 1.54 | 0.33 | 445.3 | 2683 | 0.95 | 25 | 2658 | 92.4 | 757.6 | 163 | 392.9 | 4167 | -36.21
2024-09-05 | Öğle (14:00-22:00) | MDF-18mm | OP-012 | Kavak Yongası | 508.8 | 57.4 | 79.7 | 96.3 | 18 | 26.3 | 52.4 | 21.4 | 61.4 | 66 | 172.7 | 7.26 | 87.2 | 9.82 | 0.66 | 7.1 | 166.7 | 41.3 | 9.51 | 1.909 | 27.9 | 4.16 | 10.6 | 8.43 | 206.5 | 31.6 | 86.6 | Konveyör Durması | 32.2 | 36.9 | 45.7 | 61.5 | 18.06 | 18 | 0.057 | P80 | 1.95 | 0.02 | 416.5 | 2567 | 0.84 | 21 | 2546 | 79 | 703.8 | 193.6 | 425.9 | 4167 | -38.9
2024-09-05 | Gece (22:00-06:00) | MDF-12mm | OP-005 | Karışık Atık | 480 | 52.5 | 74.6 | 95.3 | 15.7 | 21.9 | 63.8 | 14.4 | 55 | 64.4 | 175.7 | 7.07 | 91.6 | 12.05 | 0.69 | 7.28 | 167.2 | 40.2 | 9.73 | 1.227 | 26.4 | 4.11 | 10.3 | 6.82 | 198.9 | 32 | 92.3 | Yok | 0 | 34.3 | 48.8 | 91.1 | 12.03 | 12 | 0.028 | P60 | 1.49 | 0.36 | 448 | 3638 | 0.59 | 21 | 3617 | 80.6 | 731.5 | 180.4 | 461.5 | 4167 | -13.2
2024-09-06 | Sabah (06:00-14:00) | MDF-12mm | OP-018 | Karışık Atık | 480 | 49 | 92.3 | 93.5 | 14.5 | 13.2 | 53 | 33.7 | 65.5 | 64.4 | 177.1 | 7.38 | 89.4 | 10.89 | 0.66 | 7.08 | 161.5 | 53.7 | 8.83 | 1.118 | 30.2 | 4.13 | 12.5 | 7.17 | 187.3 | 34.6 | 91.8 | Yok | 0 | 45.9 | 35.7 | 84.6 | 12.15 | 12 | 0.148 | P100 | 1.78 | 0.36 | 457.4 | 3514 | 0.14 | 4 | 3510 | 85.6 | 716.3 | 189.6 | 448.5 | 4167 | -15.77
2024-09-06 | Öğle (14:00-22:00) | MDF-16mm | OP-017 | Kavak Yongası | 560.9 | 50.4 | 59.3 | 93.4 | 15.7 | 21 | 49.4 | 29.6 | 64.7 | 60 | 175.3 | 7.5 | 82.6 | 11.21 | 0.61 | 7.44 | 154.6 | 40 | 10.1 | 1.629 | 28.8 | 4.48 | 13.8 | 8.29 | 191.4 | 31.2 | 91.7 | Yok | 0 | 42.4 | 41.9 | 74.4 | 15.92 | 16 | -0.075 | P100 | 1.87 | 0.29 | 453.8 | 3012 | 0.75 | 22 | 2990 | 73 | 736.8 | 203.8 | 378.5 | 4167 | -28.25
2024-09-06 | Gece (22:00-06:00) | MDF-16mm | OP-022 | Karışık Atık | 582 | 57 | 84.1 | 93.9 | 18 | 23.6 | 51.6 | 24.9 | 63 | 65.8 | 174 | 6.5 | 95 | 12.09 | 0.84 | 7.65 | 161.2 | 45.9 | 8.61 | 1.558 | 24.4 | 3.88 | 12.1 | 8.05 | 194.3 | 32.5 | 89.1 | Yok | 0 | 38 | 46 | 71.2 | 15.59 | 16 | -0.409 | P100 | 1.84 | -0.36 | 442.5 | 2939 | 1.34 | 39 | 2900 | 96.2 | 744.3 | 201.5 | 397.4 | 4167 | -30.41
2024-09-07 | Sabah (06:00-14:00) | MDF-16mm | OP-028 | Çam Yongası | 605.7 | 56.2 | 81 | 97.3 | 16 | 20.2 | 66.2 | 13.6 | 63.7 | 66 | 172.2 | 7.87 | 85.8 | 10.1 | 0.88 | 7.55 | 181.1 | 42.8 | 9.47 | 1.545 | 24.7 | 4.57 | 13.1 | 8.27 | 193.5 | 36.7 | 93.2 | Pres Arızası | 5.4 | 38.7 | 34 | 68.2 | 15.9 | 16 | -0.097 | P120 | 1.79 | 0.52 | 450.6 | 2925 | 0.58 | 16 | 2909 | 88.6 | 738 | 202 | 433.1 | 4167 | -30.19
2024-09-07 | Öğle (14:00-22:00) | MDF-12mm | OP-013 | Çam Yongası | 585.7 | 51.8 | 73.1 | 95.4 | 19.5 | 18.3 | 55.8 | 25.9 | 62.9 | 60 | 176.4 | 8.12 | 87.2 | 11.57 | 0.81 | 7.38 | 170.5 | 47.8 | 9.5 | 1.141 | 28 | 4.5 | 13.7 | 7.9 | 200.3 | 29.3 | 93.6 | Yok | 0 | 35 | 51 | 68.9 | 12.12 | 12 | 0.117 | P80 | 1.57 | -0.14 | 451.9 | 3084 | 1.22 | 37 | 3047 | 77.3 | 736.6 | 175.6 | 415.7 | 4167 | -26.88
2024-09-07 | Gece (22:00-06:00) | MDF-8mm | OP-028 | Çam Yongası | 530.9 | 49.4 | 69.1 | 93.4 | 11.7 | 16.1 | 58.4 | 25.5 | 62.3 | 60.1 | 171 | 7.32 | 77.3 | 10.49 | 0.69 | 7.28 | 151.3 | 42.6 | 9.52 | 0.787 | 26.2 | 3.55 | 15 | 6.78 | 202.3 | 31.4 | 83 | Yok | 0 | 47.2 | 42.1 | 76 | 8.17 | 8 | 0.171 | P60 | 2.12 | 0.18 | 464.7 | 3277 | 1.18 | 38 | 3239 | 76 | 737.7 | 173 | 470.8 | 4167 | -22.27
2024-09-08 | Sabah (06:00-14:00) | MDF-18mm | OP-003 | Çam Yongası | 556.6 | 53.4 | 76.5 | 96.9 | 13 | 18.8 | 65.5 | 15.8 | 61.9 | 61.5 | 174.8 | 6.98 | 88.9 | 10.69 | 0.68 | 7.08 | 168.7 | 42.6 | 8.68 | 1.82 | 29.5 | 4.14 | 10 | 8.3 | 189.8 | 34.6 | 98.3 | Yok | 0 | 37.9 | 35.4 | 76.4 | 18.26 | 18 | 0.257 | P80 | 1.26 | 0.1 | 454.8 | 3103 | 0.79 | 24 | 3079 | 84.3 | 719 | 147 | 454.1 | 4167 | -26.11
2024-09-08 | Öğle (14:00-22:00) | MDF-12mm | OP-009 | Çam Yongası | 576.7 | 53.4 | 73.2 | 93.8 | 15.5 | 21.2 | 56.6 | 22.2 | 59.1 | 64 | 171.4 | 7.48 | 87.5 | 11.23 | 0.79 | 6.88 | 159.2 | 36.6 | 9.25 | 1.215 | 29.4 | 3.97 | 13 | 7.23 | 194.7 | 29.5 | 88.3 | Yok | 0 | 42.1 | 43.1 | 76.8 | 11.91 | 12 | -0.092 | P80 | 1.83 | -0.78 | 444.5 | 3127 | 1.14 | 35 | 3092 | 85.1 | 695.8 | 180.5 | 375.6 | 4167 | -25.8
2024-09-08 | Gece (22:00-06:00) | MDF-18mm | OP-018 | Çam Yongası | 582.2 | 49.5 | 67.8 | 92.3 | 18.4 | 22.2 | 61.6 | 16.2 | 65.6 | 60 | 168.9 | 7.44 | 73.8 | 11.54 | 0.61 | 7.67 | 152.4 | 42.5 | 9.06 | 1.824 | 30.6 | 4.22 | 11 | 7.95 | 186.8 | 30.6 | 93.2 | Yok | 0 | 44.6 | 46.5 | 76 | 18.45 | 18 | 0.454 | P120 | 1.5 | 0.01 | 461.1 | 3114 | 0.14 | 4 | 3110 | 83.7 | 741.6 | 186.1 | 398 | 4167 | -25.37
2024-09-09 | Sabah (06:00-14:00) | MDF-18mm | OP-018 | Çam Yongası | 480 | 49.2 | 73.3 | 94 | 15.2 | 22.8 | 57.3 | 19.9 | 59.6 | 60 | 171.3 | 8.21 | 92.8 | 10.1 | 0.87 | 7.64 | 158.9 | 37.7 | 9.61 | 1.834 | 27.7 | 4.15 | 10.1 | 8.69 | 207.2 | 34.2 | 91.5 | Yok | 0 | 35.8 | 42.6 | 67.7 | 18.06 | 18 | 0.059 | P80 | 1.55 | 0.06 | 443.1 | 2799 | 1.26 | 35 | 2764 | 90.7 | 763.4 | 190.1 | 447.9 | 4167 | -33.67
2024-09-09 | Öğle (14:00-22:00) | MDF-16mm | OP-014 | Çam Yongası | 537.5 | 51 | 76.1 | 90.4 | 12.2 | 28.5 | 60.9 | 10.6 | 61.4 | 60.3 | 180.1 | 7.05 | 87.6 | 10.93 | 0.82 | 7.64 | 153.4 | 46 | 9.23 | 1.582 | 29.2 | 4.25 | 10.8 | 8.02 | 194.7 | 30.6 | 97.7 | Yok | 0 | 43 | 50.9 | 76.2 | 15.98 | 16 | -0.016 | P120 | 1.83 | -0.82 | 437.8 | 3200 | 0.1 | 3 | 3197 | 90.8 | 712.7 | 169.3 | 423.7 | 4167 | -23.28
2024-09-09 | Gece (22:00-06:00) | MDF-18mm | OP-004 | Çam Yongası | 571.1 | 53 | 60.2 | 95.5 | 14.7 | 19.1 | 62.1 | 18.8 | 59.8 | 64.2 | 172.7 | 7.64 | 82 | 10.63 | 0.78 | 7.8 | 166.3 | 44 | 8.73 | 1.783 | 31 | 4.23 | 11.9 | 7.86 | 210.3 | 32.1 | 87.8 | Yok | 0 | 35.9 | 43.8 | 72.2 | 18.41 | 18 | 0.412 | P80 | 1.81 | 0.56 | 456.9 | 3062 | 1.44 | 44 | 3018 | 89.6 | 731.1 | 158.6 | 420.7 | 4167 | -27.57
2024-09-10 | Sabah (06:00-14:00) | MDF-18mm | OP-002 | Karışık Atık | 557.7 | 42 | 64 | 95.6 | 18.3 | 24.5 | 58.2 | 17.3 | 58.9 | 60 | 164.3 | 8.01 | 82.5 | 11.77 | 0.86 | 7.19 | 161.5 | 46.6 | 8.57 | 1.827 | 28.9 | 3.89 | 10.1 | 8.35 | 196.3 | 32.7 | 92.8 | Yok | 0 | 46.5 | 40 | 70.1 | 17.94 | 18 | -0.057 | P80 | 1.88 | 0.18 | 453.3 | 3023 | 0.39 | 11 | 3012 | 82.7 | 706.2 | 150.9 | 417.1 | 4167 | -27.72
2024-09-10 | Öğle (14:00-22:00) | MDF-12mm | OP-021 | Çam Yongası | 620 | 49.6 | 76.8 | 94.5 | 14.8 | 15.9 | 55.5 | 28.6 | 62.6 | 60 | 174.5 | 8.1 | 85.8 | 11.25 | 0.78 | 7.61 | 160.3 | 41.1 | 8.71 | 1.228 | 26.3 | 4.13 | 9 | 7.05 | 205 | 35.6 | 94.5 | Yok | 0 | 41.3 | 45.7 | 89 | 12.54 | 12 | 0.54 | P60 | 1.84 | -0.38 | 453 | 3643 | 1.82 | 66 | 3577 | 93.4 | 719.7 | 186.9 | 399 | 4167 | -14.16
2024-09-10 | Gece (22:00-06:00) | MDF-12mm | OP-010 | Çam Yongası | 578.3 | 50.8 | 66.9 | 97 | 13.8 | 25 | 55.6 | 19.4 | 64.4 | 60 | 167.8 | 8.26 | 83.5 | 13.01 | 0.85 | 6.83 | 161.2 | 47.3 | 8.62 | 1.254 | 29.4 | 4.12 | 8.2 | 7.27 | 198.9 | 32.9 | 97.5 | Yok | 0 | 39 | 43.6 | 85 | 12.29 | 12 | 0.294 | P80 | 2.3 | -0.44 | 443.2 | 3566 | 0.66 | 23 | 3543 | 96.9 | 769.5 | 178.6 | 443.8 | 4167 | -14.97
2024-09-11 | Sabah (06:00-14:00) | MDF-18mm | OP-021 | Çam Yongası | 480 | 48.7 | 81.4 | 89.1 | 14.2 | 21.1 | 60.9 | 18 | 62.4 | 60 | 169 | 7.1 | 84.3 | 13.03 | 0.68 | 6.96 | 164.1 | 34.3 | 10.17 | 1.81 | 26.4 | 4.33 | 12.3 | 8.08 | 187.7 | 29.1 | 99.5 | Yok | 0 | 38.8 | 43.1 | 80.4 | 18.15 | 18 | 0.149 | P100 | 1.67 | 0.29 | 458.7 | 3389 | 0.16 | 5 | 3384 | 80.6 | 705.8 | 188.4 | 373.7 | 4167 | -18.79
2024-09-11 | Öğle (14:00-22:00) | MDF-18mm | OP-011 | Karışık Atık | 620 | 49.1 | 74 | 91 | 14.1 | 16.3 | 71.5 | 12.2 | 58.9 | 60 | 170.1 | 7.71 | 86.6 | 10.38 | 0.86 | 7.44 | 166.4 | 44 | 9.02 | 1.815 | 27 | 4.27 | 11.4 | 8.01 | 191 | 31.6 | 97 | Yok | 0 | 43.4 | 45 | 72 | 17.54 | 18 | -0.459 | P80 | 1.96 | -0.75 | 449.4 | 3265 | 0.72 | 23 | 3242 | 93.6 | 732.9 | 224.4 | 404.8 | 4167 | -22.2
2024-09-11 | Gece (22:00-06:00) | MDF-16mm | OP-012 | Çam Yongası | 516.5 | 48.3 | 80.9 | 93.6 | 15.8 | 15.2 | 60 | 24.8 | 59.8 | 60 | 179.5 | 8.04 | 88.1 | 10.93 | 0.92 | 7.05 | 159.5 | 39.7 | 8.52 | 1.636 | 24.9 | 4.07 | 12.6 | 7.57 | 194.7 | 31.7 | 90.2 | Yok | 0 | 33.3 | 42.6 | 80 | 16.59 | 16 | 0.592 | P80 | 1.47 | -0.27 | 453.2 | 3240 | 1.22 | 39 | 3201 | 81.2 | 732.2 | 156.8 | 432.9 | 4167 | -23.18
2024-09-12 | Sabah (06:00-14:00) | MDF-12mm | OP-023 | Çam Yongası | 549.6 | 45.3 | 69.5 | 93.6 | 17.9 | 22.6 | 59.6 | 17.9 | 62.2 | 60.3 | 175.6 | 6.99 | 88.1 | 10.84 | 0.81 | 7.68 | 170 | 36 | 8.73 | 1.198 | 25 | 4.2 | 9.6 | 6.8 | 189.3 | 32.8 | 94.6 | Yok | 0 | 39 | 53.8 | 92.2 | 11.78 | 12 | -0.217 | P80 | 2.19 | 0.45 | 447.2 | 3733 | 0.96 | 35 | 3698 | 78.2 | 775.7 | 174.4 | 416.2 | 4167 | -11.26
2024-09-12 | Öğle (14:00-22:00) | MDF-25mm | OP-024 | Çam Yongası | 526.9 | 53.3 | 76.6 | 92.2 | 14.5 | 15.9 | 56.4 | 27.7 | 65.7 | 60 | 168.5 | 7.62 | 76.3 | 11.26 | 0.87 | 7.61 | 163.4 | 45.7 | 9.31 | 2.383 | 25 | 4.1 | 12.4 | 9.68 | 193.8 | 28.6 | 91.4 | Yok | 0 | 36.9 | 44 | 61 | 24.89 | 25 | -0.107 | P80 | 1.53 | -0.66 | 442.2 | 2505 | 0.59 | 14 | 2491 | 81.7 | 729.8 | 180.1 | 428.7 | 4167 | -40.22
2024-09-12 | Gece (22:00-06:00) | MDF-16mm | OP-006 | Çam Yongası | 596.7 | 44.4 | 64.4 | 93.7 | 12.9 | 18.8 | 60.2 | 21 | 60.5 | 60 | 163.6 | 8.68 | 92.6 | 10.7 | 0.71 | 7.36 | 159.9 | 49.5 | 9.39 | 1.564 | 28.6 | 4.22 | 8.2 | 7.26 | 191.1 | 32.8 | 91.4 | Yok | 0 | 45.3 | 37.2 | 78.9 | 16.3 | 16 | 0.301 | P80 | 1.79 | 0.39 | 444.9 | 3361 | 0.8 | 26 | 3335 | 78.8 | 733 | 203.4 | 442.1 | 4167 | -19.97
2024-09-13 | Sabah (06:00-14:00) | MDF-16mm | OP-004 | Çam Yongası | 521.7 | 54 | 75.3 | 92.2 | 17 | 23.3 | 57.9 | 18.7 | 62.9 | 62.9 | 164.3 | 7.84 | 98.1 | 11.2 | 0.7 | 7.39 | 162.4 | 41.9 | 8.97 | 1.64 | 27.6 | 3.45 | 10.3 | 7.47 | 203.9 | 33.2 | 91.3 | Kurutucu Tıkanması | 11.1 | 43.8 | 46.1 | 78.6 | 15.65 | 16 | -0.348 | P80 | 1.58 | -0.58 | 440.7 | 3232 | 1.05 | 33 | 3199 | 76.9 | 766.3 | 162.5 | 393.5 | 4167 | -23.23
2024-09-13 | Öğle (14:00-22:00) | MDF-18mm | OP-030 | Ladin Yongası | 522.5 | 54 | 80.5 | 95.6 | 13.5 | 18.6 | 54.1 | 27.3 | 64.4 | 65.1 | 168.2 | 8.65 | 81.6 | 9.6 | 0.89 | 7.11 | 160.2 | 45.8 | 9.31 | 1.805 | 26.2 | 4.5 | 9.5 | 8.35 | 195.5 | 31.9 | 88 | Tutkal Sistemi | 13.9 | 38.4 | 38.6 | 64.3 | 17.91 | 18 | -0.093 | P80 | 2.17 | 0.03 | 426.2 | 2695 | 0.11 | 2 | 2693 | 88.9 | 744.6 | 183.8 | 435.3 | 4167 | -35.37
2024-09-13 | Gece (22:00-06:00) | MDF-25mm | OP-018 | Çam Yongası | 487.3 | 51.8 | 61.9 | 96.2 | 13.8 | 19.8 | 54.4 | 25.8 | 67.1 | 63.8 | 172.2 | 7.6 | 97.4 | 10.64 | 0.71 | 6.95 | 160.2 | 46.7 | 9.03 | 2.559 | 34.1 | 4.7 | 12 | 9 | 200 | 33.7 | 91.3 | Yok | 0 | 47.2 | 34.2 | 65.3 | 24.88 | 25 | -0.116 | P80 | 2.03 | -0.01 | 454.6 | 2767 | 1.48 | 40 | 2727 | 82.1 | 737.5 | 204.2 | 436.5 | 4167 | -34.56
2024-09-14 | Sabah (06:00-14:00) | MDF-12mm | OP-023 | Çam Yongası | 579.5 | 47.6 | 67.8 | 91.1 | 17.5 | 19.8 | 59.6 | 20.5 | 61.6 | 62 | 173.8 | 7.06 | 92.9 | 10.97 | 0.85 | 7.26 | 159.5 | 48.6 | 10.15 | 1.198 | 26.9 | 4.68 | 8 | 7.01 | 200.9 | 34.8 | 92.5 | Yok | 0 | 43.9 | 55.2 | 86.8 | 11.78 | 12 | -0.222 | P80 | 1.65 | 0.05 | 450.5 | 3424 | 0.78 | 26 | 3398 | 79.3 | 725.7 | 177.6 | 363.1 | 4167 | -18.45
2024-09-14 | Öğle (14:00-22:00) | MDF-18mm | OP-023 | Çam Yongası | 595.1 | 58 | 77.3 | 92.6 | 18.6 | 20.6 | 54.9 | 24.4 | 62.9 | 66.5 | 170 | 8.05 | 99 | 12.3 | 0.89 | 7.18 | 168.6 | 39.9 | 9.04 | 1.758 | 31.3 | 4.26 | 13.7 | 7.96 | 204.5 | 30.6 | 92.2 | Yok | 0 | 38.7 | 39 | 70.2 | 17.99 | 18 | -0.014 | P60 | 2.05 | -0.04 | 448.2 | 2990 | 1.16 | 34 | 2956 | 83.5 | 715.5 | 153.1 | 460.2 | 4167 | -29.06
2024-09-14 | Gece (22:00-06:00) | MDF-12mm | OP-023 | Kavak Yongası | 564.2 | 45.5 | 62.2 | 94.1 | 14.5 | 21 | 56.9 | 22.1 | 60.5 | 60 | 176.4 | 7.43 | 89.3 | 12.03 | 0.8 | 7.2 | 160.2 | 41.7 | 8.72 | 1.249 | 29.4 | 4.15 | 11.6 | 7.01 | 195 | 30.1 | 84.2 | Yok | 0 | 35.9 | 53.8 | 72.4 | 12.19 | 12 | 0.193 | P100 | 1.45 | -0.81 | 443.2 | 3066 | 1 | 30 | 3036 | 79.9 | 732.3 | 197.4 | 380.8 | 4167 | -27.14
2024-09-15 | Sabah (06:00-14:00) | MDF-18mm | OP-003 | Çam Yongası | 563.5 | 55.8 | 70.7 | 93.9 | 14.6 | 24.1 | 51.4 | 24.6 | 60 | 65.2 | 175.1 | 7.8 | 80.5 | 12.37 | 0.68 | 7.53 | 157.3 | 48.1 | 9.79 | 1.746 | 28.8 | 4.26 | 13.9 | 7.81 | 192.6 | 32.1 | 88.4 | Soğutucu Kapasitesi | 45.8 | 36.1 | 43.6 | 61.2 | 17.58 | 18 | -0.422 | P120 | 1.75 | 0.26 | 403.7 | 2632 | 1.07 | 28 | 2604 | 86.3 | 752.9 | 140.6 | 425.4 | 4167 | -37.51
2024-09-15 | Öğle (14:00-22:00) | MDF-25mm | OP-002 | Çam Yongası | 480 | 54.4 | 79.9 | 93.6 | 15.3 | 22.4 | 62.2 | 15.4 | 62.7 | 61.5 | 179.6 | 8.32 | 87.2 | 11.93 | 0.88 | 7.09 | 149.2 | 43.2 | 9.3 | 2.467 | 28.4 | 4.52 | 16.8 | 9.56 | 197 | 30.4 | 91 | Yok | 0 | 37.8 | 37.3 | 57.3 | 24.96 | 25 | -0.039 | P80 | 1.63 | 0.44 | 433.4 | 2376 | 1.38 | 32 | 2344 | 85.3 | 640 | 171.6 | 431.7 | 4167 | -43.75
2024-09-15 | Gece (22:00-06:00) | MDF-12mm | OP-019 | Karışık Atık | 591.1 | 53.2 | 70.1 | 93.7 | 17.4 | 24.2 | 54.6 | 21.2 | 62.9 | 60.8 | 172.4 | 8.21 | 84 | 13.02 | 0.71 | 6.52 | 161.9 | 42.9 | 9.12 | 1.206 | 25.4 | 4.22 | 10 | 7.24 | 188.1 | 31.8 | 87.4 | Yok | 0 | 43 | 37.3 | 73.1 | 12.02 | 12 | 0.019 | P80 | 1.99 | 0.13 | 446.7 | 3106 | 1.81 | 56 | 3050 | 88.3 | 752.5 | 169.7 | 412.3 | 4167 | -26.81
2024-09-16 | Sabah (06:00-14:00) | MDF-18mm | OP-022 | Çam Yongası | 530.5 | 50.4 | 70.5 | 93.9 | 16.6 | 21.9 | 55.6 | 22.5 | 63.4 | 60 | 169.3 | 7.82 | 83.2 | 10.88 | 0.77 | 7.29 | 162.9 | 37.4 | 9.48 | 1.854 | 30.1 | 4.15 | 14.2 | 8.28 | 193.2 | 30.9 | 96.2 | Yok | 0 | 42.7 | 43.8 | 75.6 | 18.09 | 18 | 0.091 | P80 | 1.38 | 1.09 | 462.6 | 3225 | 1.22 | 39 | 3186 | 80.4 | 758.9 | 171.6 | 412 | 4167 | -23.54
2024-09-16 | Öğle (14:00-22:00) | MDF-25mm | OP-012 | Karışık Atık | 535.6 | 50 | 68.5 | 93.5 | 16.5 | 24 | 59.2 | 16.8 | 65.5 | 60 | 172.2 | 7.52 | 96.9 | 10.13 | 0.66 | 7.34 | 170.6 | 36.8 | 9.68 | 2.521 | 30.4 | 4.53 | 11.7 | 10.12 | 188.3 | 36.8 | 87.6 | Pres Arızası | 11.1 | 51.7 | 39.7 | 56.5 | 24.94 | 25 | -0.059 | P100 | 2.08 | 0.01 | 441.9 | 2295 | 1.17 | 26 | 2269 | 79.3 | 743.2 | 166.5 | 405.9 | 4167 | -45.55
2024-09-16 | Gece (22:00-06:00) | MDF-12mm | OP-011 | Çam Yongası | 594.4 | 45.6 | 73.6 | 94.5 | 15.5 | 28 | 58.6 | 13.4 | 59.2 | 60 | 178.4 | 7.28 | 89.7 | 12.64 | 0.81 | 7.7 | 159 | 44.7 | 8.27 | 1.222 | 27.2 | 4.1 | 13.4 | 7.22 | 196.8 | 35.6 | 89.9 | Yok | 0 | 44.3 | 42.8 | 81.9 | 12.09 | 12 | 0.086 | P80 | 1.48 | 0.47 | 449.6 | 3359 | 0.61 | 20 | 3339 | 82.3 | 691.2 | 184 | 433.4 | 4167 | -19.87
2024-09-17 | Sabah (06:00-14:00) | MDF-16mm | OP-029 | Çam Yongası | 555.7 | 56.2 | 64.5 | 91.5 | 17.7 | 25.7 | 54.2 | 20.1 | 60.8 | 70.5 | 175.5 | 7.78 | 92.7 | 12.09 | 0.66 | 7.62 | 172.6 | 50 | 9.77 | 1.595 | 25.7 | 4.02 | 8.5 | 7.59 | 197.6 | 31.9 | 92.7 | Yok | 0 | 39.5 | 37 | 81 | 16.11 | 16 | 0.107 | P100 | 1.45 | -0.59 | 444.3 | 3256 | 0.77 | 25 | 3231 | 93.8 | 734.6 | 180.2 | 458.2 | 4167 | -22.46
2024-09-17 | Öğle (14:00-22:00) | MDF-16mm | OP-005 | Karışık Atık | 539 | 49.2 | 84.9 | 95.3 | 12.8 | 27 | 71.8 | 1.2 | 56.6 | 60 | 165.8 | 7.68 | 79.7 | 11.31 | 0.88 | 7.11 | 173.4 | 39.2 | 10.41 | 1.536 | 26.6 | 4.61 | 11.5 | 8.1 | 187.1 | 30.1 | 94.3 | Yok | 0 | 39.2 | 40.9 | 78.6 | 15.59 | 16 | -0.408 | P120 | 1.84 | -0.23 | 463.7 | 3239 | 0.98 | 31 | 3208 | 84.3 | 755.3 | 197.6 | 427.9 | 4167 | -23.01
2024-09-17 | Gece (22:00-06:00) | MDF-18mm | OP-025 | Karışık Atık | 585.5 | 54.7 | 64.6 | 97 | 17.6 | 18.1 | 58.8 | 23.1 | 61.3 | 67.4 | 166.4 | 9.24 | 86.1 | 10.11 | 0.87 | 6.87 | 157.2 | 40 | 8.85 | 1.83 | 28.7 | 3.9 | 11.4 | 7.42 | 197.4 | 28.3 | 89 | Yok | 0 | 37.2 | 38.8 | 79.5 | 18.15 | 18 | 0.149 | P80 | 2.12 | 0.98 | 454.5 | 3271 | 0.61 | 19 | 3252 | 79.2 | 741.4 | 160.1 | 410.9 | 4167 | -21.96
2024-09-18 | Sabah (06:00-14:00) | MDF-16mm | OP-005 | Çam Yongası | 480 | 48.1 | 69.3 | 91.9 | 21.2 | 15.9 | 60.7 | 23.4 | 65 | 60 | 173.3 | 8.04 | 87.7 | 10.52 | 0.74 | 7.22 | 162.7 | 34.3 | 10.51 | 1.571 | 26.6 | 4.09 | 11.8 | 7.97 | 188.5 | 34.5 | 89.1 | Yok | 0 | 39.1 | 40.6 | 69.9 | 16.18 | 16 | 0.175 | P60 | 1.81 | -0.03 | 453.4 | 3041 | 0.82 | 24 | 3017 | 84.4 | 724.6 | 180.3 | 437.8 | 4167 | -27.6
2024-09-18 | Öğle (14:00-22:00) | MDF-18mm | OP-005 | Kavak Yongası | 480 | 56.6 | 74.9 | 95.2 | 15.5 | 18.5 | 57 | 24.5 | 56.9 | 68.7 | 173.3 | 8.1 | 93.5 | 11.94 | 0.75 | 7.33 | 145 | 45.3 | 8.37 | 1.782 | 29.5 | 3.74 | 14.2 | 8.06 | 203.7 | 30.2 | 79.5 | Soğutucu Kapasitesi | 36.2 | 42.3 | 45.4 | 56.8 | 17.59 | 18 | -0.406 | P60 | 1.71 | 0.07 | 414 | 2450 | 0.89 | 21 | 2429 | 83.2 | 771.2 | 193.7 | 473 | 4167 | -41.71
2024-09-18 | Gece (22:00-06:00) | MDF-18mm | OP-026 | Karışık Atık | 581.2 | 55.3 | 82.6 | 94.8 | 12.3 | 21.9 | 58.4 | 19.6 | 62.2 | 67.5 | 169.4 | 7.85 | 86.7 | 12.35 | 0.84 | 7.22 | 164.3 | 41.3 | 9.29 | 1.874 | 26.8 | 3.99 | 14.6 | 7.67 | 196.3 | 30.8 | 84.8 | Yok | 0 | 40.3 | 38.1 | 72.3 | 17.97 | 18 | -0.032 | P80 | 2.67 | 0.21 | 454.6 | 3016 | 1.27 | 38 | 2978 | 95.9 | 756.3 | 201.8 | 375 | 4167 | -28.53
2024-09-19 | Sabah (06:00-14:00) | MDF-12mm | OP-005 | Kavak Yongası | 531.8 | 54.7 | 79.6 | 96.9 | 14.7 | 19.8 | 56 | 24.2 | 64.7 | 60.7 | 160 | 8.16 | 88.4 | 9.01 | 0.82 | 7.34 | 163.2 | 37.4 | 9.64 | 1.228 | 29.1 | 3.97 | 10.8 | 7.17 | 192.5 | 33.3 | 92.2 | Yok | 0 | 37.5 | 41 | 87 | 11.64 | 12 | -0.355 | P60 | 2.37 | 0.3 | 448.2 | 3458 | 1.03 | 35 | 3423 | 84.2 | 729.1 | 222.8 | 460 | 4167 | -17.85
2024-09-19 | Öğle (14:00-22:00) | MDF-16mm | OP-029 | Çam Yongası | 571.8 | 42 | 67.3 | 90.5 | 12.9 | 22.4 | 65 | 12.6 | 63.6 | 60 | 174.9 | 8.05 | 94.2 | 11.36 | 0.87 | 7.62 | 157.9 | 31.9 | 8.08 | 1.544 | 27.2 | 4.35 | 13.9 | 7.46 | 207.9 | 34.6 | 91 | Yok | 0 | 40.9 | 36.5 | 80 | 16.03 | 16 | 0.034 | P80 | 1.7 | 0.04 | 456.7 | 3343 | 0.97 | 32 | 3311 | 76.6 | 753.6 | 186.3 | 382 | 4167 | -20.54
2024-09-19 | Gece (22:00-06:00) | MDF-12mm | OP-023 | Çam Yongası | 617.2 | 55.7 | 64.7 | 96.2 | 15.7 | 23.4 | 68 | 8.7 | 62.7 | 67 | 172.4 | 7.7 | 88.8 | 11.31 | 0.84 | 7.16 | 161.9 | 48.3 | 9.05 | 1.156 | 25.8 | 4.27 | 18 | 6.7 | 193.1 | 36.8 | 88.3 | Yok | 0 | 43.4 | 40.1 | 87.2 | 12.19 | 12 | 0.188 | P80 | 1.76 | 0.63 | 467.4 | 3696 | 0.57 | 21 | 3675 | 81.6 | 728.9 | 201.7 | 424 | 4167 | -11.81
2024-09-20 | Sabah (06:00-14:00) | MDF-12mm | OP-012 | Karışık Atık | 546.7 | 52.4 | 68.5 | 93.6 | 12.2 | 22 | 52.5 | 25.5 | 58.7 | 68.2 | 164.4 | 8.19 | 88.4 | 9.88 | 0.89 | 7.4 | 186.5 | 42.4 | 8.84 | 1.164 | 29.6 | 4.14 | 11.5 | 7.13 | 208.2 | 31.2 | 95.5 | Yok | 0 | 47 | 32.6 | 91.9 | 12.11 | 12 | 0.108 | P60 | 1.66 | -0.29 | 470 | 3777 | 0.71 | 26 | 3751 | 80.7 | 773.9 | 195.6 | 398.3 | 4167 | -9.98
2024-09-20 | Öğle (14:00-22:00) | MDF-8mm | OP-016 | Ladin Yongası | 564.2 | 53.9 | 74.1 | 95.3 | 13.7 | 24 | 61.4 | 14.6 | 64.1 | 65.1 | 173.9 | 8.27 | 75.6 | 11.51 | 0.7 | 6.79 | 167.2 | 38.3 | 8.37 | 0.818 | 31 | 4.46 | 9.6 | 6.55 | 193.1 | 30.3 | 91.1 | Pres Arızası | 8.1 | 45.2 | 40.4 | 86.5 | 7.94 | 8 | -0.062 | P60 | 1.95 | -0.42 | 434 | 3622 | 1.07 | 38 | 3584 | 81.1 | 739.1 | 184.6 | 426.4 | 4167 | -13.99
2024-09-20 | Gece (22:00-06:00) | MDF-18mm | OP-012 | Kavak Yongası | 590.2 | 55.6 | 74 | 93.2 | 13.1 | 27.6 | 57.2 | 15.2 | 62.4 | 63.4 | 168.9 | 7.41 | 85.2 | 11.17 | 0.92 | 7.16 | 163.7 | 41.7 | 9.28 | 1.775 | 29.7 | 4.24 | 10.9 | 7.75 | 201.9 | 30.7 | 87.1 | Tutkal Sistemi | 18.6 | 38.7 | 46 | 68.5 | 17.78 | 18 | -0.218 | P120 | 2 | -0.08 | 443 | 2987 | 0.1 | 2 | 2985 | 96.9 | 788.6 | 196 | 438.2 | 4167 | -28.37
2024-09-21 | Sabah (06:00-14:00) | MDF-18mm | OP-029 | Çam Yongası | 523.3 | 50 | 71.9 | 93 | 18.8 | 23.6 | 60 | 16.5 | 56.3 | 61.6 | 167.8 | 7.79 | 83.5 | 11.7 | 0.81 | 7.17 | 163.1 | 45.5 | 8.66 | 1.739 | 28.1 | 4.26 | 8.4 | 8.18 | 187.6 | 33.3 | 88 | Yok | 0 | 41 | 44.6 | 65.3 | 17.96 | 18 | -0.036 | P60 | 1.95 | 0.22 | 445.6 | 2761 | 1.16 | 32 | 2729 | 83.2 | 704 | 163.2 | 430 | 4167 | -34.51
2024-09-21 | Öğle (14:00-22:00) | MDF-25mm | OP-007 | Çam Yongası | 533.7 | 48.1 | 66.1 | 93.6 | 12.6 | 25.2 | 60.2 | 14.6 | 65.4 | 60 | 166.4 | 8.5 | 83 | 12.56 | 0.84 | 7.34 | 161.3 | 40.8 | 7.2 | 2.429 | 25.9 | 3.87 | 11.2 | 9.4 | 188.6 | 34.5 | 94.3 | Yok | 0 | 47.4 | 50.5 | 60.2 | 25.54 | 25 | 0.536 | P80 | 1.97 | 0 | 458.7 | 2651 | 0.52 | 13 | 2638 | 88.9 | 686.2 | 174.4 | 391 | 4167 | -36.69
2024-09-21 | Gece (22:00-06:00) | MDF-16mm | OP-026 | Kavak Yongası | 604.6 | 60.1 | 68.9 | 96.2 | 12.3 | 17.2 | 56.4 | 26.4 | 66.5 | 68.9 | 171.9 | 8.28 | 91.2 | 10.36 | 0.85 | 6.88 | 161.7 | 47.7 | 7.88 | 1.701 | 25.4 | 3.6 | 12 | 7.43 | 191.3 | 33.3 | 87 | Yok | 0 | 45.4 | 47.5 | 69.5 | 15.87 | 16 | -0.131 | P120 | 1.84 | 0 | 443 | 2988 | 0.47 | 14 | 2974 | 92.2 | 741.2 | 217.8 | 444.8 | 4167 | -28.63
2024-09-22 | Sabah (06:00-14:00) | MDF-16mm | OP-017 | Karışık Atık | 585.7 | 51.4 | 79 | 93.4 | 13.1 | 18.9 | 60.1 | 20.9 | 55 | 62.8 | 171 | 7.54 | 92 | 10.68 | 0.79 | 6.98 | 169.6 | 41.2 | 9.49 | 1.655 | 28.9 | 4.25 | 9.4 | 7.9 | 185.4 | 29.6 | 94.3 | Yok | 0 | 30 | 41.8 | 74.5 | 15.38 | 16 | -0.625 | P100 | 1.2 | 0.47 | 439.4 | 3021 | 0.59 | 17 | 3004 | 79.2 | 713.3 | 157.4 | 439.9 | 4167 | -27.91
2024-09-22 | Öğle (14:00-22:00) | MDF-12mm | OP-005 | Çam Yongası | 540.3 | 48.9 | 82.7 | 94.3 | 13.8 | 24.6 | 55.9 | 19.5 | 59.4 | 60 | 166.8 | 8.5 | 94.6 | 10.95 | 0.94 | 7.24 | 164.9 | 38.3 | 8.18 | 1.227 | 28.7 | 4.31 | 10.8 | 7.16 | 199.7 | 34 | 87.2 | Elektrik Kesintisi | 8.7 | 43.5 | 40.6 | 72.5 | 11.92 | 12 | -0.084 | P100 | 2.49 | -0.05 | 439.7 | 3084 | 1.44 | 44 | 3040 | 83.4 | 737.4 | 168.6 | 399.8 | 4167 | -27.05
2024-09-22 | Gece (22:00-06:00) | MDF-8mm | OP-018 | Çam Yongası | 525.9 | 49 | 64.4 | 93.7 | 13.5 | 21.1 | 63 | 15.9 | 61.2 | 60.3 | 173.5 | 7.69 | 81.9 | 12.29 | 0.65 | 7 | 165.8 | 41.2 | 8.87 | 0.772 | 28.9 | 4.17 | 13.3 | 6.58 | 194.7 | 34.7 | 92.8 | Yok | 0 | 38.5 | 46.8 | 90.6 | 7.82 | 8 | -0.18 | P100 | 1.7 | -0.6 | 439.1 | 3567 | 0.74 | 26 | 3541 | 86.9 | 725.3 | 171.5 | 400.8 | 4167 | -15.02
2024-09-23 | Sabah (06:00-14:00) | MDF-16mm | OP-025 | Karışık Atık | 525.3 | 46.5 | 85.5 | 91.7 | 13.2 | 22.7 | 56.8 | 20.6 | 66.3 | 60 | 172.1 | 7.06 | 93.2 | 10.7 | 0.8 | 6.97 | 162 | 46.5 | 9.09 | 1.555 | 29.9 | 4.28 | 12.6 | 7.6 | 179.7 | 30.2 | 90.4 | Yok | 0 | 40.6 | 39.2 | 76.5 | 16.46 | 16 | 0.462 | P100 | 1.95 | -0.36 | 450.9 | 3218 | 0.82 | 26 | 3192 | 94.5 | 700.4 | 209.3 | 385.1 | 4167 | -23.4
2024-09-23 | Öğle (14:00-22:00) | MDF-18mm | OP-017 | Çam Yongası | 522.6 | 47.7 | 81.5 | 94.1 | 17.7 | 26.8 | 52.5 | 20.7 | 68.7 | 60 | 166.9 | 7.27 | 93.7 | 11.2 | 0.89 | 7.33 | 146.2 | 47.4 | 9.29 | 1.77 | 27.7 | 4.33 | 13.2 | 8.28 | 190.7 | 32 | 90 | Yok | 0 | 44.1 | 36.7 | 70.1 | 17.66 | 18 | -0.338 | P80 | 2.05 | 0.53 | 458.5 | 2990 | 1.15 | 34 | 2956 | 86.6 | 700.5 | 193.2 | 425.9 | 4167 | -29.06
2024-09-23 | Gece (22:00-06:00) | MDF-8mm | OP-025 | Çam Yongası | 545 | 51.6 | 90 | 92.1 | 10.3 | 23 | 62.8 | 14.2 | 62.7 | 61.9 | 175 | 7.84 | 89.8 | 10.4 | 0.68 | 7.47 | 165.8 | 39.6 | 9.46 | 0.851 | 28.5 | 4.29 | 12 | 6.2 | 199.9 | 31.6 | 91.2 | Yok | 0 | 45.1 | 39.8 | 90.6 | 8.36 | 8 | 0.363 | P80 | 2.12 | 0.06 | 457.2 | 4035 | 1.06 | 42 | 3993 | 92.5 | 782 | 172.8 | 434.5 | 4167 | -4.18
2024-09-24 | Sabah (06:00-14:00) | MDF-18mm | OP-029 | Çam Yongası | 605.7 | 58.2 | 71.6 | 92.7 | 14.7 | 21 | 56.9 | 22.1 | 63.2 | 67.6 | 178.2 | 7.64 | 84 | 12.04 | 0.64 | 7.13 | 153.7 | 30 | 9.32 | 1.79 | 25.2 | 4.05 | 12.9 | 8.06 | 193.8 | 31.2 | 90.8 | Tutkal Sistemi | 4.3 | 35.9 | 40.1 | 71.9 | 17.73 | 18 | -0.268 | P80 | 2.03 | 0 | 451.7 | 3053 | 0.49 | 14 | 3039 | 99 | 754.6 | 202.5 | 428.4 | 4167 | -27.07
2024-09-24 | Öğle (14:00-22:00) | MDF-16mm | OP-022 | Çam Yongası | 546.2 | 56.5 | 82.6 | 96.1 | 14.9 | 25.7 | 55.6 | 18.7 | 64.7 | 67 | 172.8 | 7.27 | 78.1 | 11.66 | 0.77 | 7.29 | 169.3 | 35.4 | 8.3 | 1.655 | 27.2 | 4 | 12.7 | 8.11 | 199.7 | 32.9 | 90.1 | Tutkal Sistemi | 28.4 | 43.1 | 38 | 66 | 16.05 | 16 | 0.049 | P80 | 2.01 | 0.09 | 419.5 | 2796 | 0.79 | 22 | 2774 | 84.8 | 740.4 | 186.7 | 459.9 | 4167 | -33.43
2024-09-24 | Gece (22:00-06:00) | MDF-18mm | OP-013 | Çam Yongası | 605.6 | 51.7 | 93.7 | 94.9 | 12.8 | 21.2 | 58 | 20.8 | 62.3 | 63.5 | 168.2 | 7.27 | 90 | 11.33 | 0.73 | 6.6 | 163.1 | 44.5 | 9.72 | 1.774 | 31 | 4.15 | 13 | 8.1 | 195.3 | 31.8 | 94.3 | Yok | 0 | 33.6 | 39.5 | 75.9 | 17.7 | 18 | -0.299 | P100 | 0.97 | 0.45 | 453.5 | 3168 | 0.82 | 25 | 3143 | 78.1 | 695.9 | 160.5 | 431.5 | 4167 | -24.57
2024-09-25 | Sabah (06:00-14:00) | MDF-25mm | OP-017 | Çam Yongası | 537.6 | 49.3 | 66.8 | 97.5 | 10.3 | 25.1 | 53.4 | 21.5 | 62.7 | 60 | 167.8 | 7.72 | 85 | 10.82 | 0.8 | 7.08 | 173.7 | 45.5 | 9.37 | 2.577 | 28.7 | 4.13 | 8.8 | 10.3 | 201.7 | 29.6 | 91.5 | Soğutucu Kapasitesi | 19.8 | 40.7 | 36.3 | 51.7 | 25.1 | 25 | 0.104 | P100 | 1.51 | -0.16 | 419.1 | 2234 | 0.56 | 12 | 2222 | 88.6 | 723.6 | 176.4 | 405.9 | 4167 | -46.68
2024-09-25 | Öğle (14:00-22:00) | MDF-8mm | OP-003 | Kavak Yongası | 591.4 | 56.7 | 71.9 | 91.2 | 14.6 | 21.3 | 59.1 | 19.5 | 64.5 | 63.1 | 169.3 | 7.41 | 93.3 | 10.4 | 0.74 | 7.41 | 172.3 | 47.1 | 9.1 | 0.795 | 25.4 | 4.09 | 12.3 | 6.78 | 183.4 | 31.3 | 85.7 | Yok | 0 | 38.9 | 42.4 | 80.3 | 7.89 | 8 | -0.115 | P100 | 2.1 | -0.49 | 456.5 | 3462 | 0.85 | 29 | 3433 | 94.7 | 764.8 | 180.5 | 400.5 | 4167 | -17.61
2024-09-25 | Gece (22:00-06:00) | MDF-18mm | OP-021 | Kavak Yongası | 545 | 49.2 | 83 | 96.9 | 16.6 | 23.3 | 56.9 | 19.7 | 66 | 60 | 173.8 | 8.23 | 91.6 | 11 | 0.93 | 7.22 | 167.7 | 33.9 | 10.45 | 1.744 | 25.5 | 4.39 | 12.3 | 7.36 | 189.9 | 31.2 | 87.6 | Yok | 0 | 48.9 | 46.7 | 79.3 | 18.22 | 18 | 0.223 | P80 | 1.93 | 0.15 | 460.3 | 3287 | 0.2 | 6 | 3281 | 76.4 | 762.7 | 193.9 | 410.3 | 4167 | -21.26
2024-09-26 | Sabah (06:00-14:00) | MDF-12mm | OP-020 | Çam Yongası | 580.1 | 49.2 | 73.2 | 91.8 | 15.9 | 26.7 | 53.2 | 20.1 | 62.6 | 60 | 167 | 7.4 | 78 | 11.46 | 0.89 | 7.86 | 154.7 | 38.7 | 7.74 | 1.16 | 24.5 | 4.04 | 11.5 | 7.41 | 193.2 | 32.9 | 93.8 | Yok | 0 | 37.2 | 46.5 | 85.8 | 12.45 | 12 | 0.454 | P100 | 2.29 | 0.12 | 437.5 | 3323 | 0.84 | 27 | 3296 | 83.4 | 755.2 | 175.6 | 414.8 | 4167 | -20.9
2024-09-26 | Öğle (14:00-22:00) | MDF-16mm | OP-002 | Çam Yongası | 480 | 53.7 | 78.6 | 95.5 | 16.2 | 20.4 | 53.9 | 25.7 | 59.9 | 63.1 | 166.9 | 7.66 | 85.3 | 11.62 | 0.9 | 7.14 | 168.1 | 38 | 10.82 | 1.6 | 28.7 | 4.12 | 10.7 | 8.1 | 180.6 | 28.4 | 93.5 | Yok | 0 | 36.4 | 49.9 | 75.5 | 16.38 | 16 | 0.382 | P80 | 1.51 | 0.14 | 460 | 3186 | 0.41 | 13 | 3173 | 73.1 | 748.9 | 167.8 | 386.4 | 4167 | -23.85
2024-09-26 | Gece (22:00-06:00) | MDF-12mm | OP-010 | Çam Yongası | 482.9 | 57.1 | 60.9 | 90.5 | 15.9 | 18.3 | 56 | 25.7 | 62.2 | 68.7 | 171.1 | 8.51 | 87 | 11.25 | 0.76 | 7.25 | 174.4 | 47.8 | 9.34 | 1.223 | 28.1 | 4.02 | 12.9 | 6.85 | 188.8 | 31.2 | 84.9 | Yok | 0 | 39.6 | 41.7 | 82.2 | 11.88 | 12 | -0.117 | P100 | 1.93 | 0.26 | 455.2 | 3385 | 0.9 | 30 | 3355 | 81.1 | 731.9 | 177.9 | 449.8 | 4167 | -19.49
2024-09-27 | Sabah (06:00-14:00) | MDF-12mm | OP-016 | Karışık Atık | 513.4 | 48 | 58.8 | 95.3 | 12.3 | 22.9 | 53.6 | 23.4 | 58.4 | 60 | 177 | 7.49 | 86.7 | 11.25 | 0.9 | 7.21 | 166.4 | 34.8 | 8.63 | 1.192 | 29.4 | 4.06 | 10.6 | 7.01 | 197.2 | 31.8 | 88.9 | Konveyör Durması | 9 | 33.6 | 35.2 | 81.8 | 11.49 | 12 | -0.507 | P100 | 1.55 | 0.3 | 448.8 | 3415 | 0.95 | 32 | 3383 | 80.9 | 748.8 | 215.6 | 421.7 | 4167 | -18.81
2024-09-27 | Öğle (14:00-22:00) | MDF-12mm | OP-025 | Karışık Atık | 565.4 | 55 | 70.5 | 92.9 | 15.7 | 27.8 | 51.8 | 20.3 | 55.9 | 64.4 | 176.1 | 7.82 | 81.2 | 9.65 | 0.81 | 6.99 | 163.8 | 36.3 | 10 | 1.213 | 26.6 | 4.15 | 15.2 | 6.93 | 188.3 | 29.7 | 90.5 | Yok | 0 | 37.3 | 43.9 | 86.6 | 12.54 | 12 | 0.543 | P100 | 1.75 | -0.09 | 451.1 | 3535 | 1.18 | 41 | 3494 | 78.8 | 718.7 | 177.7 | 460.7 | 4167 | -16.15
2024-09-27 | Gece (22:00-06:00) | MDF-16mm | OP-014 | Kavak Yongası | 526.7 | 54.6 | 71.3 | 96.9 | 13 | 20.5 | 54.3 | 25.2 | 58.3 | 62.8 | 170 | 7.63 | 76.2 | 11.55 | 0.75 | 7.36 | 163.1 | 46.3 | 8.86 | 1.604 | 23.6 | 3.79 | 8.9 | 8.04 | 200.6 | 32.4 | 75.6 | Kurutucu Tıkanması | 82.2 | 46 | 42.5 | 50.5 | 16.25 | 16 | 0.254 | P100 | 2.09 | -0.32 | 375.9 | 2121 | 0.59 | 12 | 2109 | 82.3 | 727.2 | 176.1 | 415.2 | 4167 | -49.39
2024-09-28 | Sabah (06:00-14:00) | MDF-18mm | OP-018 | Çam Yongası | 607.8 | 42 | 78.5 | 95.4 | 11.6 | 22.8 | 54.8 | 22.3 | 63.2 | 60 | 168.2 | 8.24 | 84.9 | 11.31 | 0.78 | 7.25 | 187.9 | 43.2 | 8.85 | 1.794 | 27.6 | 4.22 | 10.2 | 8.44 | 196.8 | 30.4 | 96.5 | Yok | 0 | 34.1 | 50.7 | 69.5 | 18.05 | 18 | 0.045 | P60 | 1.71 | 0.01 | 431.6 | 2842 | 0.62 | 17 | 2825 | 83.8 | 742.1 | 237.9 | 465.7 | 4167 | -32.21
2024-09-28 | Öğle (14:00-22:00) | MDF-12mm | OP-023 | Kavak Yongası | 576.4 | 49.5 | 73.2 | 90.1 | 15.2 | 22.3 | 55.8 | 21.8 | 63.4 | 60 | 169.9 | 8.13 | 86.1 | 11.78 | 0.55 | 7 | 171.7 | 42.3 | 9.51 | 1.203 | 30.5 | 4.23 | 14.8 | 6.92 | 194.2 | 30.8 | 93.2 | Tutkal Sistemi | 2.4 | 38.2 | 41.9 | 79.3 | 11.42 | 12 | -0.575 | P80 | 1.82 | 0.5 | 453.2 | 3516 | 0.69 | 24 | 3492 | 90.8 | 716.4 | 155.9 | 393.9 | 4167 | -16.2
2024-09-28 | Gece (22:00-06:00) | MDF-12mm | OP-027 | Çam Yongası | 543.9 | 57.8 | 79.6 | 96.1 | 14.5 | 17.8 | 53.9 | 28.2 | 65.7 | 68.6 | 166.5 | 8.06 | 79.2 | 10.99 | 0.87 | 7.12 | 168.9 | 37.1 | 9.27 | 1.176 | 29.2 | 4.16 | 14.2 | 6.91 | 190.5 | 32.3 | 96.5 | Yok | 0 | 34.7 | 46.8 | 75.1 | 11.99 | 12 | -0.014 | P60 | 1.38 | -0.28 | 418.9 | 3370 | 0.99 | 33 | 3337 | 81.4 | 755.9 | 179.7 | 344.9 | 4167 | -19.92
2024-09-29 | Sabah (06:00-14:00) | MDF-16mm | OP-024 | Çam Yongası | 492.9 | 44.7 | 68.1 | 95.4 | 14.5 | 22.5 | 60.7 | 16.8 | 61.9 | 60 | 170.2 | 8.11 | 86.9 | 12.57 | 0.69 | 7.12 | 160.8 | 43.4 | 8.19 | 1.555 | 24.6 | 3.77 | 10.7 | 8.4 | 197.1 | 32.1 | 97.5 | Yok | 0 | 41.7 | 45.9 | 70.4 | 15.98 | 16 | -0.017 | P80 | 1.88 | -0.11 | 454.2 | 3037 | 0.94 | 28 | 3009 | 84.5 | 730.9 | 168.6 | 434 | 4167 | -27.79
2024-09-29 | Öğle (14:00-22:00) | MDF-18mm | OP-029 | Çam Yongası | 529.8 | 47.3 | 78.2 | 92.5 | 12.8 | 25.2 | 63.2 | 11.6 | 64.9 | 60 | 169.6 | 8.02 | 90.7 | 9.97 | 0.57 | 7.2 | 147.7 | 47.5 | 9.41 | 1.78 | 25.5 | 3.92 | 8 | 8.55 | 196.2 | 31.6 | 98 | Yok | 0 | 40.4 | 49.8 | 70.7 | 18.05 | 18 | 0.052 | P100 | 1.56 | -0.65 | 449.8 | 2970 | 0.67 | 19 | 2951 | 85.6 | 744 | 190.7 | 388.3 | 4167 | -29.18
2024-09-29 | Gece (22:00-06:00) | MDF-18mm | OP-023 | Çam Yongası | 526.8 | 45.9 | 75.9 | 93.6 | 13.2 | 27.4 | 57 | 15.6 | 62.9 | 60 | 170.3 | 7.93 | 85.3 | 9.98 | 0.8 | 7.67 | 153.1 | 49.4 | 8.58 | 1.767 | 29.2 | 4.35 | 11.8 | 7.61 | 187.5 | 31.8 | 89.1 | Yok | 0 | 42.6 | 36 | 75.8 | 17.9 | 18 | -0.099 | P80 | 1.98 | 0.09 | 463.8 | 3128 | 0.91 | 28 | 3100 | 83.7 | 762.6 | 186.1 | 403 | 4167 | -25.61
2024-09-30 | Sabah (06:00-14:00) | MDF-16mm | OP-012 | Çam Yongası | 514.9 | 49.1 | 65.1 | 92.9 | 15.4 | 19.3 | 58.5 | 22.2 | 63.6 | 60 | 167.2 | 7.1 | 91 | 12.05 | 0.84 | 7.13 | 166.7 | 39.5 | 8.75 | 1.621 | 24.8 | 4.3 | 11.7 | 7.78 | 192 | 32.5 | 96.6 | Yok | 0 | 42.3 | 41.9 | 86.6 | 15.87 | 16 | -0.13 | P100 | 2.12 | -0.5 | 461.9 | 3441 | 1.21 | 41 | 3400 | 86.8 | 732.8 | 160.3 | 454.5 | 4167 | -18.41
2024-09-30 | Öğle (14:00-22:00) | MDF-18mm | OP-024 | Çam Yongası | 577.4 | 44.2 | 78.1 | 92.4 | 15.5 | 25.5 | 55.3 | 19.3 | 60.9 | 60 | 181.1 | 7.75 | 86.1 | 11.64 | 0.8 | 6.95 | 158.9 | 48.2 | 8.5 | 1.737 | 28.7 | 4.19 | 9.4 | 7.93 | 190.1 | 30.7 | 98.3 | Soğutucu Kapasitesi | 8.3 | 43.6 | 45.6 | 74.1 | 18.3 | 18 | 0.298 | P80 | 2.04 | 0.69 | 425.5 | 3165 | 0.86 | 27 | 3138 | 79.9 | 739.9 | 170 | 445.1 | 4167 | -24.69
2024-09-30 | Gece (22:00-06:00) | MDF-18mm | OP-025 | Çam Yongası | 565 | 52.9 | 75 | 96 | 18.2 | 25 | 58.1 | 16.9 | 66 | 61.9 | 168.5 | 8.12 | 94.2 | 10.15 | 0.8 | 7.19 | 156.8 | 43.5 | 8.29 | 1.847 | 26.2 | 4.11 | 12 | 8.35 | 187.4 | 31 | 90.2 | Yok | 0 | 38.9 | 43.7 | 66.5 | 18.39 | 18 | 0.386 | P80 | 1.26 | -0.13 | 446.4 | 2893 | 1.21 | 35 | 2858 | 79.5 | 741.1 | 166.9 | 408.8 | 4167 | -31.41
2024-10-01 | Sabah (06:00-14:00) | MDF-18mm | OP-009 | Karışık Atık | 558.2 | 46.5 | 59.6 | 92.8 | 15.1 | 29.2 | 63 | 7.8 | 58.7 | 60 | 166.6 | 8.41 | 84.5 | 12.16 | 0.7 | 7.59 | 162.9 | 43.7 | 9.01 | 1.699 | 29.9 | 3.65 | 10.1 | 8.03 | 183.3 | 29.8 | 93.7 | Kurutucu Tıkanması | 2.3 | 40.2 | 40.4 | 72.7 | 17.95 | 18 | -0.05 | P80 | 1.43 | 0.13 | 455 | 3186 | 0.96 | 30 | 3156 | 85.4 | 745.6 | 196.2 | 423.7 | 4167 | -24.26
2024-10-01 | Öğle (14:00-22:00) | MDF-18mm | OP-026 | Çam Yongası | 572.4 | 51.5 | 73.8 | 94.2 | 15.5 | 21.9 | 66.5 | 11.6 | 59.7 | 62.8 | 177 | 7.36 | 87.3 | 11.03 | 1.06 | 6.98 | 162.6 | 47 | 8.57 | 1.856 | 30.3 | 4.29 | 15.3 | 8.05 | 200.6 | 27.3 | 94.5 | Yok | 0 | 43.1 | 51.7 | 75.1 | 17.8 | 18 | -0.196 | P60 | 2.18 | 0.27 | 457.1 | 3220 | 1.29 | 41 | 3179 | 96.9 | 744.2 | 191 | 437.2 | 4167 | -23.71
2024-10-01 | Gece (22:00-06:00) | MDF-18mm | OP-002 | Kavak Yongası | 488.7 | 54.7 | 77.2 | 92.8 | 14.7 | 22.5 | 51.2 | 26.3 | 58.6 | 62.4 | 174 | 8.43 | 90 | 9.67 | 0.84 | 7.31 | 170.6 | 43.8 | 8.52 | 1.788 | 31.3 | 3.87 | 12.6 | 8.23 | 189.1 | 29.2 | 82.6 | Tutkal Sistemi | 16.3 | 45.5 | 41.7 | 61.4 | 18.03 | 18 | 0.031 | P100 | 1.78 | 0.75 | 434.8 | 2618 | 1.1 | 28 | 2590 | 77.8 | 742.7 | 183.8 | 485.3 | 4167 | -37.84
2024-10-02 | Sabah (06:00-14:00) | MDF-16mm | OP-021 | Çam Yongası | 503.2 | 53.6 | 77.2 | 91 | 17.9 | 20.1 | 50.7 | 29.2 | 65.8 | 64.5 | 171 | 7.82 | 86.4 | 12.41 | 0.68 | 7.34 | 170.8 | 41.8 | 10.35 | 1.485 | 24.3 | 4.26 | 9.7 | 8.18 | 185.8 | 33.4 | 93.6 | Yok | 0 | 46.9 | 36.3 | 74.8 | 16.1 | 16 | 0.099 | P100 | 1.31 | -0.04 | 442.2 | 3036 | 1.52 | 46 | 2990 | 87.2 | 720.1 | 175.8 | 436.3 | 4167 | -28.25
2024-10-02 | Öğle (14:00-22:00) | MDF-12mm | OP-026 | Karışık Atık | 549 | 50.4 | 87 | 94.8 | 14.1 | 26.4 | 58.7 | 14.8 | 60.8 | 60 | 172.5 | 7.62 | 85.4 | 10.03 | 0.53 | 6.65 | 173.8 | 42 | 9.6 | 1.179 | 27.8 | 4.68 | 15.1 | 7.47 | 196.2 | 33 | 92.2 | Konveyör Durması | 6.9 | 34.8 | 49.4 | 76.5 | 11.67 | 12 | -0.329 | P80 | 1.64 | -0.2 | 434.1 | 3215 | 0.59 | 18 | 3197 | 81.4 | 779 | 184 | 413 | 4167 | -23.28
2024-10-02 | Gece (22:00-06:00) | MDF-12mm | OP-015 | Çam Yongası | 528.2 | 52.7 | 72.4 | 93.3 | 16.9 | 20.5 | 56.6 | 22.9 | 65 | 60 | 170.6 | 7.13 | 84.5 | 11.56 | 0.74 | 7.28 | 157.8 | 43.6 | 8.91 | 1.21 | 30.6 | 4.14 | 11.7 | 7.11 | 198.1 | 27.2 | 86.4 | Yok | 0 | 43.5 | 39.3 | 81.2 | 12.3 | 12 | 0.299 | P100 | 1.9 | 0.18 | 468.9 | 3419 | 0.88 | 30 | 3389 | 80.1 | 732.6 | 207.9 | 432.7 | 4167 | -18.67
2024-10-03 | Sabah (06:00-14:00) | MDF-12mm | OP-006 | Karışık Atık | 620 | 59.1 | 81.6 | 93 | 14.2 | 25.4 | 62.8 | 11.8 | 59.4 | 65.7 | 164.7 | 8.27 | 93.8 | 13.29 | 0.91 | 6.98 | 187.9 | 45.4 | 8.63 | 1.27 | 26.3 | 4.01 | 13.5 | 7.26 | 195.2 | 32.1 | 96.8 | Yok | 0 | 39 | 37.5 | 82.7 | 12.43 | 12 | 0.427 | P80 | 1.76 | 0.33 | 456.5 | 3652 | 0.72 | 26 | 3626 | 77.7 | 760.5 | 208.6 | 456.2 | 4167 | -12.98
2024-10-03 | Öğle (14:00-22:00) | MDF-8mm | OP-002 | Kavak Yongası | 553.2 | 48.8 | 80.4 | 94 | 14.6 | 21.4 | 60.9 | 17.7 | 60.3 | 60 | 170.5 | 8.07 | 84.9 | 11.23 | 0.81 | 7.68 | 150.6 | 42.7 | 9.52 | 0.809 | 25.1 | 3.86 | 12.6 | 6 | 191.8 | 29.5 | 93.1 | Yok | 0 | 33.9 | 38.8 | 98.8 | 8.18 | 8 | 0.182 | P100 | 2.13 | -0.26 | 442.1 | 4116 | 0.48 | 19 | 4097 | 91.5 | 699.7 | 161.7 | 436.8 | 4167 | -1.68
2024-10-03 | Gece (22:00-06:00) | MDF-12mm | OP-003 | Ladin Yongası | 584.7 | 55.7 | 75.2 | 92.8 | 11.2 | 25.7 | 61.5 | 12.9 | 60.7 | 65.8 | 171.1 | 8.45 | 81.8 | 11.59 | 0.65 | 7.07 | 162.9 | 34.1 | 10.17 | 1.206 | 31.2 | 4.86 | 12.3 | 7.09 | 190.3 | 34.7 | 88.3 | Soğutucu Kapasitesi | 6.4 | 42.5 | 43 | 80.5 | 11.95 | 12 | -0.054 | P60 | 1.95 | 0.22 | 443 | 3310 | 1.02 | 33 | 3277 | 91.1 | 786.5 | 175.6 | 424.7 | 4167 | -21.36
2024-10-04 | Sabah (06:00-14:00) | MDF-16mm | OP-020 | Karışık Atık | 532.2 | 48.7 | 74.9 | 92.4 | 13.2 | 26.5 | 62.7 | 10.8 | 67.9 | 60 | 164.5 | 7.77 | 83.2 | 11.21 | 0.75 | 7.1 | 178.3 | 44.4 | 10.39 | 1.604 | 31 | 4.5 | 11 | 7.82 | 192.9 | 34.1 | 93.9 | Konveyör Durması | 1.8 | 34.9 | 35.7 | 76.6 | 15.76 | 16 | -0.237 | P80 | 1.44 | 0.6 | 455.6 | 3282 | 1.36 | 44 | 3238 | 89.9 | 741.8 | 177.3 | 438.2 | 4167 | -22.29
2024-10-04 | Öğle (14:00-22:00) | MDF-16mm | OP-002 | Çam Yongası | 579.2 | 52.3 | 71.3 | 97.9 | 15 | 18.7 | 63.9 | 17.4 | 61.1 | 60 | 168.7 | 7.02 | 83.1 | 12.11 | 0.8 | 7.59 | 145 | 30 | 8.92 | 1.624 | 26.9 | 4.38 | 14 | 8.01 | 195.6 | 32.2 | 88.2 | Soğutucu Kapasitesi | 11.7 | 42.1 | 39.7 | 68.9 | 16.11 | 16 | 0.112 | P80 | 1.91 | -0.4 | 444.6 | 2937 | 0.97 | 28 | 2909 | 92.6 | 744.1 | 200.6 | 374.8 | 4167 | -30.19
2024-10-04 | Gece (22:00-06:00) | MDF-12mm | OP-027 | Karışık Atık | 565.7 | 58.3 | 55 | 92.8 | 10.4 | 18.3 | 56.1 | 25.6 | 64.6 | 70.4 | 175.1 | 8.02 | 80.3 | 10.81 | 0.84 | 6.83 | 174.5 | 35.9 | 9.53 | 1.158 | 31.6 | 4.18 | 15.9 | 6.75 | 192.3 | 34.4 | 85.6 | Yok | 0 | 36.2 | 39.4 | 80 | 11.54 | 12 | -0.457 | P100 | 1.88 | 0.31 | 446.3 | 3396 | 0.85 | 28 | 3368 | 82.7 | 712.4 | 190.9 | 389.5 | 4167 | -19.17
2024-10-05 | Sabah (06:00-14:00) | MDF-18mm | OP-005 | Kavak Yongası | 562.7 | 54.3 | 71.2 | 92.9 | 14.4 | 25.9 | 56.1 | 18 | 57.4 | 63.7 | 169.6 | 8.22 | 87.8 | 10.46 | 0.83 | 7.55 | 168.5 | 52.3 | 9.15 | 1.854 | 32.1 | 4.35 | 15.5 | 8.33 | 203.7 | 29.8 | 93.6 | Yok | 0 | 42.7 | 36.2 | 66.9 | 18.12 | 18 | 0.116 | P100 | 1.58 | -0.15 | 432.3 | 2798 | 0.14 | 3 | 2795 | 81.1 | 726 | 163.8 | 389.9 | 4167 | -32.93
2024-10-05 | Öğle (14:00-22:00) | MDF-16mm | OP-009 | Karışık Atık | 492.1 | 53.4 | 78.4 | 88 | 11.8 | 20.6 | 47.7 | 31.7 | 58 | 63.3 | 171.6 | 7.92 | 89.2 | 12.34 | 0.72 | 7.65 | 177.9 | 43.5 | 8.54 | 1.606 | 23.7 | 4.02 | 12.5 | 7.92 | 192.3 | 32.1 | 88.8 | Konveyör Durması | 3.1 | 45.8 | 45.6 | 67 | 15.79 | 16 | -0.206 | P60 | 2.05 | -0.77 | 435.6 | 2813 | 1.19 | 33 | 2780 | 88.2 | 757.7 | 192 | 366.9 | 4167 | -33.29
2024-10-05 | Gece (22:00-06:00) | MDF-18mm | OP-009 | Kavak Yongası | 505 | 54 | 88.3 | 97 | 16.2 | 21.9 | 57.1 | 21 | 59.3 | 63.2 | 175.6 | 8.53 | 82.9 | 11.17 | 0.76 | 7.54 | 153.2 | 52 | 9.54 | 1.732 | 29.6 | 3.99 | 9.3 | 8.11 | 188.4 | 29.3 | 91.1 | Yok | 0 | 39.5 | 43 | 68.1 | 18.23 | 18 | 0.23 | P80 | 1.67 | 0.3 | 458.5 | 2967 | 0.93 | 27 | 2940 | 80.5 | 729.6 | 194.9 | 418.2 | 4167 | -29.45
2024-10-06 | Sabah (06:00-14:00) | MDF-16mm | OP-026 | Çam Yongası | 553 | 52.8 | 85.8 | 94 | 17.7 | 17.2 | 62.6 | 20.2 | 65.1 | 60 | 170.7 | 7.96 | 91.1 | 10.55 | 0.82 | 7.65 | 166.4 | 42.1 | 8.1 | 1.648 | 24.4 | 4.61 | 8.6 | 7.62 | 202 | 34.9 | 93.7 | Yok | 0 | 37.4 | 49.3 | 74.4 | 16.28 | 16 | 0.282 | P100 | 1.96 | 0.51 | 449.2 | 3182 | 0.79 | 25 | 3157 | 88.7 | 761.8 | 153.7 | 404.7 | 4167 | -24.24
2024-10-06 | Öğle (14:00-22:00) | MDF-18mm | OP-014 | Kavak Yongası | 594.9 | 57.5 | 69.1 | 99 | 16.6 | 21.5 | 49.7 | 28.8 | 61.7 | 68.7 | 173.2 | 7.28 | 83.7 | 11.38 | 0.94 | 6.74 | 163.7 | 43.4 | 9.11 | 1.846 | 25 | 3.9 | 13.4 | 7.55 | 199.9 | 32.9 | 94.7 | Yok | 0 | 44.2 | 36 | 78.6 | 18.41 | 18 | 0.415 | P80 | 1.95 | -0.5 | 452.7 | 3271 | 0.79 | 25 | 3246 | 76.4 | 719.2 | 197.6 | 404.9 | 4167 | -22.1
2024-10-06 | Gece (22:00-06:00) | MDF-16mm | OP-023 | Kavak Yongası | 556.9 | 52.4 | 69.5 | 92.6 | 14.5 | 22 | 51.1 | 26.9 | 65.4 | 60.8 | 170.8 | 7.87 | 85.7 | 11.41 | 0.83 | 7.32 | 154 | 47.1 | 11.05 | 1.554 | 26.7 | 4.04 | 12.6 | 7.52 | 191.9 | 33.2 | 90.9 | Yok | 0 | 39.5 | 45.8 | 77 | 16.17 | 16 | 0.167 | P60 | 2.04 | 0.09 | 458.7 | 3194 | 1.47 | 46 | 3148 | 78.1 | 718.7 | 179.4 | 448.9 | 4167 | -24.45
2024-10-07 | Sabah (06:00-14:00) | MDF-16mm | OP-004 | Çam Yongası | 612.8 | 47.1 | 78.2 | 95.8 | 16.1 | 23.9 | 50.3 | 25.8 | 60.6 | 60 | 177.8 | 7.57 | 75.5 | 10.4 | 0.61 | 7.07 | 160 | 42.8 | 8.81 | 1.622 | 26.4 | 4.83 | 13.2 | 8.04 | 198.8 | 29.9 | 91.5 | Tutkal Sistemi | 2.4 | 43.3 | 41.7 | 74.5 | 15.58 | 16 | -0.422 | P80 | 2.04 | -0.74 | 450.4 | 3075 | 0.1 | 3 | 3072 | 92.1 | 759.1 | 196.2 | 370.1 | 4167 | -26.28
2024-10-07 | Öğle (14:00-22:00) | MDF-18mm | OP-026 | Çam Yongası | 620 | 54.6 | 65.6 | 95.7 | 17.1 | 24.4 | 57.5 | 18 | 63.5 | 66.4 | 166.1 | 6.84 | 89.6 | 10.72 | 0.82 | 7.58 | 168.5 | 44.6 | 8.74 | 1.844 | 27.1 | 4.54 | 14.9 | 8.13 | 198.1 | 32.6 | 88.5 | Yok | 0 | 42.6 | 38.9 | 74.8 | 18.02 | 18 | 0.019 | P100 | 1.28 | 0.55 | 459.7 | 3002 | 1.06 | 31 | 2971 | 91.8 | 691.4 | 177.9 | 383.3 | 4167 | -28.7
2024-10-07 | Gece (22:00-06:00) | MDF-12mm | OP-001 | Çam Yongası | 580.3 | 56.2 | 70.2 | 93.9 | 16.7 | 22.1 | 60.1 | 17.7 | 63.4 | 65.7 | 174.1 | 7.41 | 89 | 11.14 | 0.98 | 6.86 | 158.2 | 30.5 | 9.54 | 1.179 | 28.5 | 4.04 | 8.8 | 7.04 | 202.7 | 31.9 | 87.7 | Yok | 0 | 40.7 | 45.2 | 83.5 | 11.54 | 12 | -0.459 | P80 | 1.77 | 0.36 | 441.1 | 3297 | 0.89 | 29 | 3268 | 79.5 | 773.2 | 196.1 | 416.7 | 4167 | -21.57
2024-10-08 | Sabah (06:00-14:00) | MDF-16mm | OP-023 | Kavak Yongası | 581.1 | 45.2 | 74.8 | 93.4 | 14.8 | 21 | 53.5 | 25.5 | 57.9 | 60 | 175 | 7.47 | 92.2 | 10.37 | 0.75 | 7.33 | 168.8 | 37.5 | 8.9 | 1.576 | 28.7 | 4.16 | 10.5 | 7.92 | 197 | 35.7 | 91.8 | Yok | 0 | 43.7 | 36.5 | 74.3 | 16.1 | 16 | 0.104 | P100 | 1.24 | 0.27 | 433.6 | 3015 | 0.1 | 3 | 3012 | 90.2 | 750 | 154 | 455 | 4167 | -27.72
2024-10-08 | Öğle (14:00-22:00) | MDF-18mm | OP-010 | Kavak Yongası | 620 | 49.7 | 73.3 | 95.8 | 13.7 | 15.3 | 61.2 | 23.4 | 59.7 | 60 | 170.5 | 6.97 | 81.1 | 11.89 | 0.55 | 7.08 | 155.6 | 43.7 | 8.92 | 1.759 | 27.8 | 4.07 | 14 | 8.28 | 205.4 | 33.4 | 90.3 | Yok | 0 | 33.6 | 44.5 | 65.7 | 18.45 | 18 | 0.447 | P80 | 1.88 | -0.52 | 441.3 | 2888 | 1 | 28 | 2860 | 95.1 | 732.3 | 188.7 | 395.4 | 4167 | -31.37
2024-10-08 | Gece (22:00-06:00) | MDF-12mm | OP-007 | Karışık Atık | 493.2 | 57.2 | 67.4 | 96.9 | 15.3 | 23.2 | 54 | 22.8 | 64.2 | 69 | 170.7 | 6.95 | 81.4 | 10.31 | 0.81 | 6.73 | 157.1 | 43.9 | 8.34 | 1.198 | 25.2 | 4.36 | 13.3 | 7.34 | 202.5 | 32.5 | 91.9 | Yok | 0 | 40.4 | 44.5 | 84.7 | 12.04 | 12 | 0.045 | P80 | 1.36 | 0.08 | 461.5 | 3467 | 0.29 | 10 | 3457 | 84.4 | 723 | 173.3 | 391.6 | 4167 | -17.04
2024-10-09 | Sabah (06:00-14:00) | MDF-16mm | OP-029 | Karışık Atık | 530.3 | 50.1 | 73.1 | 92 | 19.3 | 22.3 | 53.4 | 24.3 | 62.8 | 60 | 169.4 | 7.97 | 89.6 | 11.92 | 0.86 | 7.43 | 158.6 | 46.9 | 8.5 | 1.616 | 28.2 | 4.6 | 11 | 8.05 | 197.4 | 30.5 | 94 | Konveyör Durması | 5 | 39.8 | 40.2 | 75.2 | 16.01 | 16 | 0.011 | P100 | 1.88 | -0.18 | 446.2 | 3126 | 1.04 | 32 | 3094 | 93.8 | 756.9 | 192.8 | 442.7 | 4167 | -25.75
2024-10-09 | Öğle (14:00-22:00) | MDF-16mm | OP-008 | Çam Yongası | 551.3 | 56.4 | 80.8 | 94.9 | 17 | 19.2 | 56.2 | 24.6 | 63.8 | 65.6 | 170.3 | 8.54 | 87.5 | 12.61 | 0.89 | 6.72 | 164.8 | 39.5 | 9.18 | 1.501 | 25.5 | 4.33 | 11.7 | 8.27 | 198.5 | 30.1 | 93.7 | Yok | 0 | 33.3 | 33.4 | 73.5 | 16.22 | 16 | 0.219 | P80 | 2.04 | 0.59 | 449.4 | 3055 | 0.36 | 10 | 3045 | 80.4 | 722.8 | 182 | 438.8 | 4167 | -26.93
2024-10-09 | Gece (22:00-06:00) | MDF-25mm | OP-023 | Çam Yongası | 497.9 | 51.4 | 59.9 | 94.8 | 17.8 | 25.2 | 58 | 16.8 | 60.7 | 62.4 | 170.3 | 7.78 | 99 | 12.39 | 0.92 | 6.61 | 170.3 | 49.3 | 8.91 | 2.476 | 27.3 | 4.06 | 14.4 | 8.89 | 199.1 | 29.1 | 88.3 | Yok | 0 | 43.6 | 34.6 | 61.4 | 25.21 | 25 | 0.213 | P80 | 1.88 | -0.57 | 456.2 | 2719 | 0.25 | 6 | 2713 | 85.2 | 745.4 | 181.5 | 389.2 | 4167 | -34.89
2024-10-10 | Sabah (06:00-14:00) | MDF-16mm | OP-023 | Çam Yongası | 510.9 | 52.3 | 79.5 | 96.7 | 16 | 22.7 | 56.2 | 21.1 | 63.5 | 60.3 | 172.8 | 7.71 | 82.1 | 12.45 | 0.79 | 6.89 | 156.1 | 43.4 | 8.55 | 1.708 | 26.9 | 4.12 | 12.6 | 7.41 | 198.1 | 32.7 | 94.4 | Yok | 0 | 36.3 | 54.4 | 82.8 | 16.01 | 16 | 0.005 | P60 | 1.41 | 0.04 | 453.5 | 3466 | 0.1 | 3 | 3463 | 90.5 | 742.8 | 191.6 | 409.4 | 4167 | -16.89
2024-10-10 | Öğle (14:00-22:00) | MDF-16mm | OP-016 | Karışık Atık | 559.8 | 65 | 71.1 | 93.7 | 13.9 | 21.3 | 60.5 | 18.2 | 60.9 | 75.1 | 165.6 | 7.74 | 86.9 | 10.96 | 0.91 | 7.33 | 165 | 37.6 | 8.82 | 1.581 | 27 | 3.56 | 13.2 | 8 | 192.9 | 31.9 | 84.1 | Elektrik Kesintisi | 17 | 38.7 | 39.9 | 66.7 | 15.9 | 16 | -0.099 | P100 | 1.69 | 0.02 | 432.9 | 2731 | 0.88 | 24 | 2707 | 93.9 | 724.9 | 188.2 | 435.1 | 4167 | -35.04
2024-10-10 | Gece (22:00-06:00) | MDF-8mm | OP-016 | Kavak Yongası | 566.8 | 56 | 84.3 | 94.1 | 15.6 | 21 | 54.6 | 24.4 | 59.3 | 70.4 | 173.6 | 7.27 | 91.8 | 13.3 | 0.82 | 7.42 | 172.1 | 36.4 | 9.14 | 0.752 | 29.6 | 4.1 | 9.6 | 6.39 | 192.8 | 34.5 | 92.4 | Yok | 0 | 45.2 | 48.6 | 93.1 | 7.99 | 8 | -0.011 | P100 | 1.44 | -0.08 | 450.8 | 3911 | 1.32 | 51 | 3860 | 88.6 | 709 | 205.4 | 431.9 | 4167 | -7.37
2024-10-11 | Sabah (06:00-14:00) | MDF-16mm | OP-005 | Karışık Atık | 529.6 | 52.9 | 85.4 | 96.1 | 10.7 | 23 | 60 | 17 | 61.3 | 62.4 | 168.5 | 7.74 | 85.3 | 10.79 | 0.67 | 7.18 | 156 | 37.3 | 8.61 | 1.586 | 30.3 | 3.56 | 12.1 | 7.59 | 194.7 | 30.8 | 99.5 | Yok | 0 | 32 | 46.5 | 88.5 | 15.55 | 16 | -0.452 | P100 | 1.22 | -0.07 | 459 | 3610 | 1.23 | 44 | 3566 | 97.8 | 778.9 | 176.8 | 415.6 | 4167 | -14.42
2024-10-11 | Öğle (14:00-22:00) | MDF-25mm | OP-006 | Kavak Yongası | 480 | 56.1 | 73.4 | 95.8 | 10 | 25.3 | 52.8 | 21.8 | 58.8 | 64.8 | 176.3 | 7.44 | 83.7 | 10.43 | 0.87 | 7.27 | 165.7 | 45.9 | 10.19 | 2.521 | 28.6 | 4.48 | 10.1 | 9.43 | 192.7 | 32.6 | 85.5 | Yok | 0 | 45.4 | 44.8 | 58.1 | 25 | 25 | 0.003 | P120 | 1.91 | 0.28 | 445.4 | 2423 | 0.83 | 20 | 2403 | 81 | 774.5 | 190.9 | 383.5 | 4167 | -42.33
2024-10-11 | Gece (22:00-06:00) | MDF-12mm | OP-014 | Kavak Yongası | 592.3 | 50.1 | 67.9 | 92 | 15.1 | 13.8 | 53.7 | 32.5 | 59.9 | 60 | 174.4 | 7.23 | 78.5 | 9.86 | 0.87 | 7.49 | 156.2 | 40.9 | 9.43 | 1.211 | 28.8 | 3.84 | 10.3 | 6.94 | 193.1 | 32.3 | 91.2 | Yok | 0 | 38.4 | 36.7 | 87.5 | 11.76 | 12 | -0.239 | P80 | 2 | 0.51 | 463.6 | 3655 | 0.76 | 27 | 3628 | 78.5 | 760.4 | 191.2 | 414.1 | 4167 | -12.93
2024-10-12 | Sabah (06:00-14:00) | MDF-12mm | OP-020 | Çam Yongası | 524 | 50.3 | 74 | 96.1 | 10.8 | 20.4 | 60.5 | 19.1 | 62.6 | 60 | 180.4 | 8.88 | 86.9 | 10.41 | 0.73 | 7.16 | 166.2 | 39.6 | 8.03 | 1.251 | 29.7 | 4.16 | 10.2 | 7.3 | 197.2 | 33.5 | 92.3 | Yok | 0 | 36.2 | 37 | 77.8 | 12.35 | 12 | 0.352 | P80 | 2.16 | 0.26 | 435.1 | 3169 | 0.62 | 19 | 3150 | 86.6 | 706.3 | 170.9 | 395.1 | 4167 | -24.41
2024-10-12 | Öğle (14:00-22:00) | MDF-25mm | OP-023 | Çam Yongası | 551.1 | 47.9 | 83.3 | 97.1 | 14.3 | 17.5 | 56.8 | 25.7 | 66.2 | 60 | 166.2 | 8.53 | 85.2 | 10.77 | 0.78 | 7.24 | 165.9 | 45.2 | 9.02 | 2.593 | 24.2 | 3.86 | 15 | 9.32 | 198.3 | 31.7 | 92.5 | Yok | 0 | 45.2 | 43.9 | 60.9 | 24.89 | 25 | -0.113 | P100 | 2.06 | 0.08 | 462.7 | 2645 | 0.83 | 21 | 2624 | 89 | 760.3 | 188.4 | 410.8 | 4167 | -37.03
2024-10-12 | Gece (22:00-06:00) | MDF-16mm | OP-021 | Karışık Atık | 620 | 53.5 | 59.6 | 95.7 | 12.9 | 25.4 | 65.9 | 8.7 | 57.6 | 63 | 167.7 | 7.11 | 86.5 | 11.71 | 0.8 | 7.45 | 159.7 | 35 | 9.97 | 1.56 | 30.1 | 3.92 | 11.4 | 7.8 | 197.1 | 30.1 | 96.1 | Yok | 0 | 42.9 | 41.2 | 72.2 | 15.79 | 16 | -0.211 | P100 | 1.84 | -0.47 | 445.5 | 3162 | 0.85 | 26 | 3136 | 81.6 | 792.3 | 172.4 | 438 | 4167 | -24.74
2024-10-13 | Sabah (06:00-14:00) | MDF-18mm | OP-010 | Kavak Yongası | 536 | 54.7 | 75.6 | 98 | 18.8 | 25.3 | 52.5 | 22.2 | 58.7 | 65.6 | 167.3 | 8.15 | 91.6 | 12.45 | 0.76 | 7.52 | 163.8 | 42.5 | 9.53 | 1.797 | 27.6 | 4.01 | 13.9 | 8.2 | 201.3 | 30.9 | 90.2 | Yok | 0 | 42.4 | 37.2 | 67.5 | 18.05 | 18 | 0.054 | P100 | 1.53 | 0 | 460.3 | 2916 | 1.06 | 30 | 2886 | 79 | 717.6 | 183.9 | 444.8 | 4167 | -30.74
2024-10-13 | Öğle (14:00-22:00) | MDF-18mm | OP-013 | Kavak Yongası | 490.3 | 53.4 | 86.5 | 91.1 | 16.1 | 22.3 | 57.2 | 20.5 | 61.2 | 65.2 | 164.6 | 7.99 | 79.8 | 11 | 1.1 | 7.04 | 165.9 | 40 | 8.81 | 1.733 | 25.4 | 3.55 | 13.1 | 7.96 | 206.6 | 29.5 | 96 | Yok | 0 | 41.8 | 44.3 | 76.2 | 17.72 | 18 | -0.279 | P60 | 1.79 | -0.36 | 433.4 | 3011 | 0.91 | 27 | 2984 | 89.5 | 716.7 | 193.3 | 342 | 4167 | -28.39
2024-10-13 | Gece (22:00-06:00) | MDF-16mm | OP-024 | Karışık Atık | 501.1 | 52.9 | 71.7 | 96.7 | 13.4 | 28.9 | 59.3 | 11.8 | 57.2 | 63.3 | 177.7 | 8.25 | 87.2 | 11.32 | 0.67 | 7.28 | 162.6 | 41.1 | 8.89 | 1.625 | 26.2 | 4.48 | 13.1 | 7.52 | 200.3 | 31 | 85.6 | Kurutucu Tıkanması | 12.2 | 33 | 41.2 | 69.7 | 16.07 | 16 | 0.074 | P80 | 2.13 | 0.52 | 444.8 | 2916 | 0.6 | 17 | 2899 | 89 | 722.6 | 190.1 | 407.6 | 4167 | -30.43
2024-10-14 | Sabah (06:00-14:00) | MDF-12mm | OP-010 | Çam Yongası | 525.2 | 53.2 | 71.2 | 93.7 | 14.9 | 31.4 | 60.9 | 7.7 | 59.1 | 62.4 | 175.2 | 8.23 | 79 | 10.07 | 0.86 | 7.64 | 163.3 | 38.3 | 9.04 | 1.233 | 30.3 | 3.79 | 12.2 | 6.86 | 200.3 | 32.8 | 97.5 | Yok | 0 | 39.8 | 46.7 | 90.4 | 11.62 | 12 | -0.377 | P100 | 1.64 | -0.05 | 454.7 | 3878 | 1.37 | 53 | 3825 | 92.1 | 730.1 | 207.1 | 423.8 | 4167 | -8.21
2024-10-14 | Öğle (14:00-22:00) | MDF-25mm | OP-008 | Karışık Atık | 510.4 | 52.7 | 70.9 | 92.8 | 12.3 | 22 | 52.8 | 25.1 | 62.9 | 61.6 | 168.2 | 7.35 | 75.5 | 11.72 | 0.92 | 6.95 | 169.4 | 42.5 | 8.59 | 2.58 | 28.8 | 4.1 | 10.3 | 9.94 | 200.2 | 32 | 94.1 | Soğutucu Kapasitesi | 12.3 | 43.6 | 52.1 | 59.5 | 24.88 | 25 | -0.124 | P100 | 1.84 | -0.1 | 446.6 | 2537 | 0.34 | 8 | 2529 | 82.4 | 790.4 | 190.2 | 377.6 | 4167 | -39.31
2024-10-14 | Gece (22:00-06:00) | MDF-16mm | OP-014 | Kavak Yongası | 497.7 | 52.8 | 91.6 | 95.4 | 20.9 | 22.5 | 60.3 | 17.2 | 60.6 | 62.8 | 168.1 | 8.16 | 83 | 12.53 | 0.7 | 7.08 | 174.6 | 40.6 | 9.25 | 1.62 | 26 | 4.64 | 10.7 | 8.05 | 194.2 | 31.3 | 89.9 | Yok | 0 | 37 | 43.2 | 75.9 | 16.39 | 16 | 0.388 | P120 | 1.78 | 0.2 | 456.6 | 3060 | 0.1 | 3 | 3057 | 86.7 | 710.1 | 185.5 | 394.7 | 4167 | -26.64
2024-10-15 | Sabah (06:00-14:00) | MDF-16mm | OP-018 | Çam Yongası | 518.8 | 51.2 | 79.2 | 94.9 | 15.6 | 19.2 | 59.1 | 21.7 | 63.3 | 60 | 173.3 | 7.22 | 89.7 | 11.45 | 0.88 | 7.24 | 157.5 | 38.7 | 8.88 | 1.539 | 30.8 | 3.92 | 11.9 | 7.6 | 198.5 | 34 | 91.7 | Yok | 0 | 40.1 | 35.3 | 84.5 | 16.29 | 16 | 0.292 | P100 | 1.75 | -0.25 | 461.2 | 3339 | 1.39 | 46 | 3293 | 96.9 | 741.3 | 206.8 | 450.6 | 4167 | -20.97
2024-10-15 | Öğle (14:00-22:00) | MDF-18mm | OP-020 | Çam Yongası | 539.8 | 51.4 | 69.5 | 95.8 | 11.7 | 21.2 | 55.9 | 22.9 | 65 | 60 | 173.8 | 7.93 | 77.8 | 11.15 | 0.81 | 7.53 | 161.1 | 43.2 | 8.56 | 1.788 | 27.5 | 4.39 | 11.2 | 8.17 | 197.3 | 30.4 | 91.4 | Yok | 0 | 45 | 44.5 | 72.5 | 18.06 | 18 | 0.061 | P80 | 1.78 | -0.39 | 460.7 | 3092 | 0.6 | 18 | 3074 | 88.3 | 738.5 | 188.5 | 379.1 | 4167 | -26.23
2024-10-15 | Gece (22:00-06:00) | MDF-12mm | OP-025 | Kavak Yongası | 520.8 | 51.8 | 75.5 | 93 | 18.2 | 20.7 | 57.6 | 21.7 | 62.2 | 61.5 | 166 | 8.02 | 89.2 | 11.33 | 0.8 | 7.29 | 165.4 | 42.8 | 8.46 | 1.146 | 26 | 3.83 | 12.2 | 7.05 | 186.7 | 31.8 | 91.9 | Yok | 0 | 40.5 | 31.8 | 87.1 | 12.44 | 12 | 0.442 | P60 | 2.21 | -0.03 | 446.4 | 3491 | 0.81 | 28 | 3463 | 93.4 | 742.8 | 216 | 371.1 | 4167 | -16.89
2024-10-16 | Sabah (06:00-14:00) | MDF-18mm | OP-016 | Çam Yongası | 568.9 | 46.7 | 76.6 | 92.6 | 12.5 | 24.5 | 55.5 | 20 | 56.6 | 60 | 171.4 | 7.78 | 86.7 | 10.4 | 0.66 | 6.83 | 166.5 | 47 | 10.19 | 1.736 | 28.3 | 3.89 | 10.2 | 7.86 | 193 | 30.2 | 88.5 | Yok | 0 | 40.4 | 49.3 | 68.9 | 18.21 | 18 | 0.213 | P100 | 2.09 | 0.13 | 443.4 | 2995 | 0.65 | 19 | 2976 | 78 | 734.1 | 179.2 | 450.4 | 4167 | -28.58
2024-10-16 | Öğle (14:00-22:00) | MDF-18mm | OP-014 | Çam Yongası | 537.9 | 52.8 | 78.8 | 94.6 | 14.1 | 24 | 55.7 | 20.3 | 59.2 | 62.9 | 171.8 | 7.49 | 87.5 | 11.76 | 0.57 | 7.02 | 163.8 | 48.5 | 8.84 | 1.763 | 23.9 | 4.59 | 14.9 | 7.73 | 186.5 | 34.1 | 93.2 | Yok | 0 | 35.2 | 37 | 76.4 | 17.89 | 18 | -0.108 | P80 | 2.67 | 0.5 | 448.9 | 3247 | 0.68 | 22 | 3225 | 86.6 | 699.9 | 192.2 | 445.9 | 4167 | -22.61
2024-10-16 | Gece (22:00-06:00) | MDF-8mm | OP-028 | Karışık Atık | 518.3 | 53.2 | 62.5 | 94.3 | 13 | 21.8 | 58.8 | 19.5 | 60.9 | 60 | 167.2 | 7.98 | 84.2 | 11.65 | 0.7 | 7.22 | 158 | 44.6 | 9.03 | 0.832 | 25.4 | 4.28 | 12.7 | 6.05 | 191 | 29.2 | 91.7 | Yok | 0 | 39.6 | 45.4 | 98.2 | 7.91 | 8 | -0.093 | P80 | 1.17 | 0.14 | 455.1 | 4139 | 0.54 | 22 | 4117 | 75.9 | 726.4 | 189.5 | 434.1 | 4167 | -1.2
2024-10-17 | Sabah (06:00-14:00) | MDF-16mm | OP-012 | Karışık Atık | 557.3 | 50.6 | 65.7 | 91.3 | 12.6 | 21.9 | 66.8 | 11.3 | 61.1 | 60 | 174.8 | 7.52 | 93.9 | 10.81 | 0.64 | 7.86 | 167.3 | 44.4 | 10 | 1.499 | 24.8 | 3.59 | 9.5 | 8.06 | 187.6 | 30.1 | 93.1 | Yok | 0 | 33.6 | 34.3 | 74.7 | 15.9 | 16 | -0.096 | P80 | 1.5 | -0.06 | 444.9 | 3083 | 0.1 | 3 | 3080 | 91.6 | 736.2 | 199 | 462.1 | 4167 | -26.09
2024-10-17 | Öğle (14:00-22:00) | MDF-16mm | OP-018 | Çam Yongası | 568.2 | 47.9 | 74.2 | 92 | 13.6 | 18.5 | 58.1 | 23.4 | 57.6 | 60 | 175.4 | 8.22 | 90.4 | 12.33 | 0.89 | 7.21 | 167.9 | 30.2 | 9.84 | 1.625 | 27.9 | 4.37 | 13.4 | 7.67 | 197.3 | 34.1 | 87.8 | Yok | 0 | 44.6 | 45.6 | 72.6 | 16.19 | 16 | 0.191 | P60 | 2.15 | 0.01 | 446.9 | 3069 | 0.65 | 19 | 3050 | 76.9 | 722.6 | 206.7 | 426.9 | 4167 | -26.81
2024-10-17 | Gece (22:00-06:00) | MDF-16mm | OP-014 | Ladin Yongası | 543.8 | 49.2 | 71.9 | 93.2 | 15.8 | 21.3 | 46.5 | 32.2 | 61.7 | 60 | 174.7 | 7.86 | 83.5 | 10.67 | 0.59 | 7.62 | 169.2 | 48.8 | 7.97 | 1.63 | 32.3 | 4.49 | 13.1 | 7.33 | 203.7 | 30.7 | 85.4 | Tutkal Sistemi | 19.2 | 43.6 | 42.1 | 75.5 | 15.95 | 16 | -0.052 | P80 | 1.73 | -0.26 | 423 | 2957 | 0.7 | 20 | 2937 | 92.4 | 744.3 | 162.4 | 430.2 | 4167 | -29.52
2024-10-18 | Sabah (06:00-14:00) | MDF-8mm | OP-013 | Kavak Yongası | 550.4 | 52.7 | 77.9 | 94.6 | 15.8 | 18.8 | 53.9 | 27.3 | 58.9 | 63.3 | 167.1 | 7.19 | 83.8 | 10.98 | 0.87 | 7.18 | 172.9 | 43.8 | 8.3 | 0.802 | 29.1 | 4.27 | 11.1 | 6.49 | 191.6 | 29.3 | 94.2 | Yok | 0 | 41 | 39.6 | 94.4 | 7.84 | 8 | -0.162 | P80 | 1.68 | 0.84 | 459.3 | 4000 | 0.76 | 30 | 3970 | 89 | 744.2 | 159.7 | 470.7 | 4167 | -4.73
2024-10-18 | Öğle (14:00-22:00) | MDF-16mm | OP-010 | Ladin Yongası | 537.2 | 53.4 | 74.7 | 93.7 | 16.5 | 26.7 | 58.8 | 14.5 | 60.4 | 61.1 | 169.4 | 8.67 | 95.1 | 11.97 | 0.87 | 7.49 | 158.2 | 44.3 | 10.63 | 1.559 | 29.5 | 3.97 | 9.9 | 7.72 | 194.8 | 31.7 | 90.5 | Yok | 0 | 40.6 | 34.2 | 77.8 | 16.17 | 16 | 0.166 | P80 | 2.02 | 0.11 | 450.1 | 3166 | 1.7 | 53 | 3113 | 77 | 739.7 | 182.5 | 436.4 | 4167 | -25.29
2024-10-18 | Gece (22:00-06:00) | MDF-18mm | OP-021 | Çam Yongası | 500.8 | 50 | 61.4 | 94.6 | 16.5 | 21.5 | 48.9 | 29.5 | 60.3 | 60.8 | 166.2 | 8.08 | 84.8 | 11.18 | 0.91 | 6.75 | 161.7 | 43.1 | 9.59 | 1.828 | 30.3 | 4.44 | 14.6 | 7.29 | 192.1 | 32.9 | 90.4 | Yok | 0 | 35.4 | 47.1 | 76.8 | 17.9 | 18 | -0.097 | P60 | 1.59 | -0.46 | 436.5 | 3248 | 1.09 | 35 | 3213 | 81.1 | 733.2 | 187.9 | 427 | 4167 | -22.89
2024-10-19 | Sabah (06:00-14:00) | MDF-16mm | OP-018 | Kavak Yongası | 620 | 48.5 | 67.9 | 93.3 | 16.5 | 22.1 | 56.3 | 21.6 | 61.2 | 60 | 169.9 | 8.1 | 81.2 | 9.95 | 0.75 | 7.16 | 162.5 | 37.8 | 8.77 | 1.632 | 30.1 | 4.71 | 12.1 | 8.29 | 195.9 | 34.9 | 93.4 | Yok | 0 | 35.6 | 35.6 | 68.9 | 15.88 | 16 | -0.122 | P60 | 2.18 | 0.17 | 445.2 | 2889 | 1.2 | 34 | 2855 | 89.1 | 715.9 | 219.7 | 414 | 4167 | -31.49
2024-10-19 | Öğle (14:00-22:00) | MDF-18mm | OP-023 | Çam Yongası | 595.1 | 48.7 | 84.6 | 95.5 | 15.7 | 20.6 | 58.6 | 20.8 | 64.1 | 60 | 165.6 | 8.09 | 89.6 | 11.46 | 0.86 | 6.71 | 162.2 | 43.9 | 8.93 | 1.784 | 28.7 | 4.32 | 12.9 | 7.84 | 186.5 | 33.6 | 88.7 | Kurutucu Tıkanması | 5.2 | 40.8 | 43.7 | 69.5 | 17.99 | 18 | -0.011 | P80 | 1.44 | 0.43 | 435.6 | 2839 | 1.15 | 32 | 2807 | 82.5 | 722.8 | 202.2 | 412.1 | 4167 | -32.64
2024-10-19 | Gece (22:00-06:00) | MDF-12mm | OP-026 | Kavak Yongası | 518.5 | 54 | 65.1 | 98.9 | 14 | 22.8 | 55.3 | 22 | 62.6 | 66.5 | 167.7 | 7.61 | 87.8 | 9.82 | 0.75 | 7.3 | 158 | 59.9 | 8.86 | 1.242 | 30.3 | 4.49 | 10.3 | 7.54 | 196.7 | 32.8 | 92.5 | Yok | 0 | 35.3 | 51.2 | 76.5 | 11.86 | 12 | -0.137 | P80 | 2.27 | 0.09 | 449.8 | 3178 | 0.94 | 29 | 3149 | 87.9 | 758.7 | 189.5 | 455.8 | 4167 | -24.43
2024-10-20 | Sabah (06:00-14:00) | MDF-8mm | OP-009 | Kavak Yongası | 579.3 | 52.8 | 63.5 | 96.1 | 18 | 22.6 | 60.5 | 16.9 | 65.9 | 63.5 | 174.5 | 7.19 | 73.4 | 11.89 | 0.7 | 6.91 | 168.1 | 43 | 9.42 | 0.812 | 27.5 | 4.13 | 10.1 | 6.38 | 194.7 | 32.4 | 92 | Yok | 0 | 37.2 | 43.6 | 88.8 | 7.98 | 8 | -0.023 | P80 | 2.18 | -0.2 | 440.2 | 3656 | 1.26 | 46 | 3610 | 94 | 750.3 | 190.3 | 421.4 | 4167 | -13.37
2024-10-20 | Öğle (14:00-22:00) | MDF-18mm | OP-028 | Kavak Yongası | 534.1 | 44.7 | 58.4 | 96 | 12.1 | 26 | 56.5 | 17.5 | 61.4 | 60 | 173.1 | 7.25 | 87.6 | 11.97 | 0.59 | 6.82 | 148.2 | 35 | 8.39 | 1.866 | 29.1 | 3.94 | 10.4 | 7.9 | 189.6 | 31.4 | 92.4 | Yok | 0 | 39.2 | 41.1 | 78.1 | 18.29 | 18 | 0.295 | P60 | 1.59 | -0.08 | 457.6 | 3083 | 1.15 | 35 | 3048 | 91.3 | 737.5 | 190.1 | 414.9 | 4167 | -26.85
2024-10-20 | Gece (22:00-06:00) | MDF-12mm | OP-030 | Çam Yongası | 603.2 | 47.5 | 79.5 | 93.3 | 13.1 | 26.2 | 55.6 | 18.2 | 59.5 | 60 | 170 | 8.69 | 92.3 | 10.73 | 0.77 | 7.39 | 171.1 | 41.7 | 9.07 | 1.201 | 24.5 | 4.42 | 15.4 | 7 | 190.3 | 32 | 89.7 | Yok | 0 | 48.8 | 40.3 | 76.9 | 12.01 | 12 | 0.005 | P120 | 1.4 | 0.44 | 450.5 | 3325 | 0.96 | 31 | 3294 | 80.4 | 706.4 | 189.7 | 432.6 | 4167 | -20.95
2024-10-21 | Sabah (06:00-14:00) | MDF-18mm | OP-028 | Kavak Yongası | 480.5 | 48.8 | 87.8 | 95.1 | 15.8 | 21.1 | 52.5 | 26.5 | 64 | 60 | 174.4 | 7.84 | 85.9 | 12.19 | 0.77 | 7.41 | 164.5 | 43.6 | 8.4 | 1.785 | 28.2 | 3.93 | 8.7 | 8.59 | 185.7 | 35.1 | 93.8 | Yok | 0 | 40.7 | 42.9 | 68.2 | 18.15 | 18 | 0.153 | P80 | 1.74 | 0.14 | 445.7 | 2920 | 0.53 | 15 | 2905 | 82 | 790.1 | 190.6 | 379.3 | 4167 | -30.29
2024-10-21 | Öğle (14:00-22:00) | MDF-16mm | OP-019 | Ladin Yongası | 586.9 | 54.6 | 80.3 | 92.1 | 16.8 | 21.7 | 58.3 | 19.9 | 58.1 | 61.9 | 166.2 | 8.76 | 98.3 | 9.84 | 0.88 | 6.84 | 164.2 | 49.3 | 9.4 | 1.701 | 27.8 | 4 | 9.8 | 7.81 | 200.6 | 32.2 | 94.3 | Yok | 0 | 33.2 | 34.2 | 77.2 | 16.11 | 16 | 0.112 | P60 | 1.94 | -0.31 | 445.6 | 3228 | 0.31 | 10 | 3218 | 83.3 | 738.8 | 209.5 | 379.4 | 4167 | -22.77
2024-10-21 | Gece (22:00-06:00) | MDF-8mm | OP-023 | Ladin Yongası | 558.5 | 50.6 | 58.4 | 95.1 | 16.9 | 22 | 52 | 26 | 60.5 | 60 | 170.2 | 8 | 80.5 | 11.05 | 0.83 | 7.32 | 155.2 | 41.5 | 8.79 | 0.827 | 25.5 | 4.54 | 14.5 | 6 | 198.9 | 33 | 88 | Yok | 0 | 44.4 | 39.1 | 94.4 | 8.02 | 8 | 0.017 | P100 | 1.46 | 0.34 | 453.6 | 3992 | 1.48 | 59 | 3933 | 83.7 | 737.7 | 231 | 449.4 | 4167 | -5.62
2024-10-22 | Sabah (06:00-14:00) | MDF-16mm | OP-024 | Çam Yongası | 598 | 47.8 | 79 | 94.9 | 16.3 | 18.9 | 58.9 | 22.2 | 60.2 | 60 | 173.7 | 7.54 | 92.2 | 11.61 | 0.97 | 6.8 | 161.1 | 41.5 | 9.59 | 1.664 | 24.5 | 4 | 14.3 | 7.61 | 199.8 | 33.1 | 91 | Yok | 0 | 41 | 40.2 | 76.6 | 16.27 | 16 | 0.265 | P80 | 2.32 | 0.08 | 443.3 | 3181 | 0.75 | 23 | 3158 | 85.7 | 753.3 | 205.6 | 417.6 | 4167 | -24.21
2024-10-22 | Öğle (14:00-22:00) | MDF-18mm | OP-007 | Çam Yongası | 540.8 | 47.2 | 70.6 | 95.8 | 17 | 23.4 | 62.9 | 13.8 | 57 | 60 | 168.6 | 7.92 | 83.7 | 11.45 | 1.13 | 7.38 | 176.3 | 44.2 | 7.52 | 1.758 | 26.6 | 4.08 | 12.7 | 8.26 | 179.2 | 31.5 | 95.6 | Yok | 0 | 39 | 38.2 | 72.1 | 17.83 | 18 | -0.165 | P80 | 2 | -0.16 | 452.2 | 3140 | 0.48 | 15 | 3125 | 90.6 | 746.8 | 173 | 398.8 | 4167 | -25.01
2024-10-22 | Gece (22:00-06:00) | MDF-16mm | OP-007 | Çam Yongası | 564.8 | 58 | 77.4 | 94 | 14.9 | 22.6 | 64.7 | 12.8 | 64.3 | 66.4 | 169.6 | 8.29 | 89 | 9.74 | 0.85 | 7.37 | 161.5 | 32.5 | 8.62 | 1.653 | 28.7 | 3.68 | 11.5 | 7.74 | 194.4 | 29.2 | 88.6 | Soğutucu Kapasitesi | 5.7 | 37.4 | 45.2 | 76.4 | 16.78 | 16 | 0.779 | P100 | 1.83 | -0.46 | 442.1 | 3036 | 0.75 | 22 | 3014 | 80.6 | 723.1 | 154.4 | 351.9 | 4167 | -27.67
2024-10-23 | Sabah (06:00-14:00) | MDF-16mm | OP-021 | Ladin Yongası | 620 | 50.1 | 75.4 | 97.6 | 14.9 | 21.8 | 56.5 | 21.7 | 63.2 | 60 | 172.5 | 7.98 | 82.8 | 12.48 | 0.96 | 7.28 | 168.3 | 46.5 | 9.11 | 1.549 | 30.9 | 3.97 | 10 | 7.8 | 192.7 | 32 | 91 | Yok | 0 | 38.4 | 40.2 | 73.1 | 16.26 | 16 | 0.264 | P60 | 1.68 | -0.21 | 450.3 | 3152 | 0.36 | 11 | 3141 | 88.8 | 728.6 | 167.9 | 437 | 4167 | -24.62
2024-10-23 | Öğle (14:00-22:00) | MDF-18mm | OP-006 | Karışık Atık | 586.5 | 53.5 | 68.7 | 93.9 | 11.8 | 19.6 | 50.7 | 29.7 | 66.5 | 64.5 | 170.1 | 7.5 | 92.8 | 12.62 | 0.66 | 7.55 | 173.2 | 42 | 8.82 | 1.737 | 27.2 | 4.51 | 8.6 | 7.83 | 196.7 | 33.4 | 87 | Kurutucu Tıkanması | 24.9 | 41.1 | 44.9 | 68.3 | 18.03 | 18 | 0.029 | P80 | 1.7 | 0 | 428.8 | 2859 | 1.4 | 40 | 2819 | 92.5 | 752.9 | 217.8 | 460 | 4167 | -32.35
2024-10-23 | Gece (22:00-06:00) | MDF-16mm | OP-010 | Ladin Yongası | 541.4 | 44.4 | 72.9 | 96.6 | 15.1 | 21.1 | 54.7 | 24.1 | 64.7 | 60 | 170 | 8.35 | 81.8 | 12.51 | 0.8 | 7.27 | 166.9 | 40.5 | 9.17 | 1.541 | 29.7 | 4.27 | 12.7 | 7.48 | 193 | 33 | 82.4 | Konveyör Durması | 57.3 | 34.2 | 43.3 | 63.4 | 16.03 | 16 | 0.031 | P80 | 1.42 | -0.03 | 403.8 | 2669 | 1.2 | 32 | 2637 | 84.4 | 735.2 | 201.2 | 419.1 | 4167 | -36.72
2024-10-24 | Sabah (06:00-14:00) | MDF-12mm | OP-016 | Kavak Yongası | 594.9 | 49.9 | 80.5 | 93.6 | 13.5 | 31 | 56.7 | 12.4 | 64.3 | 60.3 | 170.3 | 7.52 | 78.8 | 11.4 | 1.03 | 7.25 | 151.2 | 43 | 9.37 | 1.198 | 29.2 | 4.03 | 11.7 | 7.25 | 190.9 | 30.1 | 92.9 | Yok | 0 | 37.6 | 41.6 | 81 | 12.16 | 12 | 0.155 | P60 | 2.05 | -0.12 | 432.9 | 3328 | 1.03 | 34 | 3294 | 77 | 773.5 | 184.1 | 367.3 | 4167 | -20.95
2024-10-24 | Öğle (14:00-22:00) | MDF-12mm | OP-022 | Ladin Yongası | 575.1 | 53.9 | 76 | 95.3 | 14.5 | 21.1 | 54.7 | 24.2 | 68.5 | 63.4 | 173.7 | 7.72 | 95 | 11.19 | 0.84 | 7.86 | 161.2 | 50.4 | 8.58 | 1.218 | 28.4 | 4.16 | 12 | 7.02 | 200.4 | 30.3 | 95.1 | Yok | 0 | 40.7 | 39.2 | 84.7 | 12.15 | 12 | 0.15 | P100 | 1.56 | -0.46 | 446.9 | 3632 | 0.31 | 11 | 3621 | 86.1 | 721.8 | 206.6 | 399.7 | 4167 | -13.1
2024-10-24 | Gece (22:00-06:00) | MDF-16mm | OP-026 | Kavak Yongası | 552.6 | 56.5 | 61.5 | 94.2 | 14.8 | 20.1 | 57.1 | 22.8 | 60.4 | 64.3 | 172.5 | 8.15 | 83.1 | 10.61 | 0.82 | 7.4 | 165.5 | 39.5 | 9.92 | 1.688 | 25.8 | 4.51 | 12.9 | 7.38 | 193.7 | 31.7 | 89.4 | Yok | 0 | 44 | 37.2 | 82.6 | 16.12 | 16 | 0.116 | P80 | 2.16 | 0.26 | 461.2 | 3352 | 1.63 | 54 | 3298 | 91.9 | 729.2 | 183.2 | 479.4 | 4167 | -20.85
2024-10-25 | Sabah (06:00-14:00) | MDF-8mm | OP-017 | Çam Yongası | 495.6 | 55.8 | 80.5 | 90.6 | 13.6 | 19.9 | 57.1 | 22.9 | 58.7 | 66.7 | 169.2 | 8.04 | 87 | 10.42 | 0.82 | 6.98 | 155.6 | 44.5 | 9.33 | 0.817 | 25.9 | 3.95 | 13.6 | 6.8 | 192.5 | 30.1 | 94.5 | Kurutucu Tıkanması | 6.3 | 40.3 | 38.6 | 85.3 | 7.85 | 8 | -0.154 | P60 | 1.88 | 0.39 | 438 | 3652 | 0.9 | 32 | 3620 | 83.5 | 719.6 | 202.8 | 437.4 | 4167 | -13.13
2024-10-25 | Öğle (14:00-22:00) | MDF-18mm | OP-014 | Karışık Atık | 526.1 | 52 | 70.2 | 95.1 | 13 | 21.1 | 55.4 | 23.5 | 62.8 | 62.1 | 167.6 | 7.96 | 79.6 | 12.95 | 0.88 | 7.09 | 169.5 | 47.1 | 9.63 | 1.806 | 27.3 | 3.78 | 9.5 | 8.46 | 190.1 | 33.6 | 96 | Yok | 0 | 38.7 | 43.7 | 71.5 | 18.35 | 18 | 0.346 | P80 | 2.3 | 0.55 | 459.6 | 3129 | 0.81 | 25 | 3104 | 92.8 | 716.6 | 178.4 | 475.6 | 4167 | -25.51
2024-10-25 | Gece (22:00-06:00) | MDF-16mm | OP-027 | Kavak Yongası | 620 | 57.4 | 72.9 | 95.4 | 15.2 | 25 | 58.2 | 16.8 | 70.2 | 69.7 | 167 | 7.13 | 78.7 | 11.68 | 1.05 | 7.4 | 161.9 | 47.9 | 9.66 | 1.624 | 27 | 4.4 | 14.2 | 7.03 | 196.3 | 32.6 | 89.6 | Yok | 0 | 41.4 | 43.9 | 78.7 | 16 | 16 | -0.005 | P80 | 1.86 | 0.09 | 447.5 | 3422 | 0.65 | 22 | 3400 | 84.8 | 660.5 | 206.8 | 451.5 | 4167 | -18.41
2024-10-26 | Sabah (06:00-14:00) | MDF-8mm | OP-019 | Karışık Atık | 488.1 | 49.3 | 86.6 | 91.7 | 16 | 20.5 | 59.6 | 19.8 | 62.2 | 60 | 173.6 | 7.6 | 78.1 | 10.46 | 0.76 | 6.95 | 152.6 | 37.8 | 9.19 | 0.807 | 29.6 | 4.51 | 12.8 | 6.77 | 198.1 | 29.8 | 93.4 | Yok | 0 | 39.6 | 42.2 | 85.2 | 7.89 | 8 | -0.109 | P120 | 2.1 | 0.14 | 446.9 | 3551 | 1.15 | 40 | 3511 | 93.1 | 730.1 | 177 | 460.5 | 4167 | -15.74
2024-10-26 | Öğle (14:00-22:00) | MDF-16mm | OP-003 | Çam Yongası | 513.7 | 42.6 | 66.9 | 91.6 | 14.5 | 20 | 56.7 | 23.4 | 67.7 | 60 | 176.4 | 8.04 | 88.9 | 12.19 | 0.76 | 7.61 | 178.6 | 40.8 | 7.75 | 1.611 | 25.7 | 4.02 | 11.6 | 8.1 | 197.7 | 35.1 | 95.9 | Yok | 0 | 39.1 | 42.8 | 75.5 | 15.82 | 16 | -0.182 | P100 | 1.31 | -0.23 | 456.4 | 3112 | 1.19 | 37 | 3075 | 86.3 | 766 | 188.7 | 401.4 | 4167 | -26.21
2024-10-26 | Gece (22:00-06:00) | MDF-12mm | OP-015 | Kavak Yongası | 511.4 | 48.1 | 82.7 | 93.7 | 13.4 | 22.4 | 56.8 | 20.8 | 62.3 | 60 | 168.7 | 7.57 | 83.3 | 10.64 | 0.83 | 7.47 | 159.2 | 32.8 | 8.48 | 1.184 | 25.5 | 4.02 | 10.9 | 6.98 | 186.3 | 33.2 | 93.2 | Yok | 0 | 39.2 | 34.3 | 78.8 | 12.17 | 12 | 0.171 | P100 | 2.02 | 0.67 | 446.4 | 3433 | 1.15 | 39 | 3394 | 93.6 | 675.4 | 195.7 | 429.2 | 4167 | -18.55
2024-10-27 | Sabah (06:00-14:00) | MDF-16mm | OP-013 | Karışık Atık | 594.6 | 53.4 | 77.6 | 94.3 | 12 | 23 | 58.4 | 18.6 | 62.6 | 66.5 | 171.2 | 7.37 | 84.2 | 11.87 | 0.81 | 7.16 | 165.4 | 41.2 | 9.84 | 1.556 | 27.3 | 3.97 | 9.4 | 7.86 | 189.4 | 32.5 | 92.8 | Yok | 0 | 35 | 57.5 | 70.7 | 16.17 | 16 | 0.175 | P100 | 1.42 | 0.2 | 444.3 | 3022 | 1.09 | 32 | 2990 | 76.8 | 754.9 | 197.6 | 442 | 4167 | -28.25
2024-10-27 | Öğle (14:00-22:00) | MDF-16mm | OP-006 | Ladin Yongası | 555.2 | 49.9 | 73.9 | 94.6 | 18.5 | 24.6 | 63.3 | 12.1 | 60.6 | 60 | 175.2 | 7.79 | 90.7 | 10.49 | 0.81 | 7.16 | 171.7 | 44.8 | 9.78 | 1.664 | 30.9 | 4.34 | 9.9 | 7.73 | 204.8 | 32.5 | 88.3 | Soğutucu Kapasitesi | 4.6 | 38.2 | 37.1 | 67.4 | 15.35 | 16 | -0.652 | P80 | 1.88 | 0.26 | 438 | 2882 | 0.26 | 7 | 2875 | 77 | 726.8 | 185.1 | 455.3 | 4167 | -31.01
2024-10-27 | Gece (22:00-06:00) | MDF-16mm | OP-018 | Kavak Yongası | 580.6 | 42 | 70.1 | 93.5 | 15.4 | 19.1 | 64.7 | 16.2 | 64.3 | 60 | 169.6 | 7.53 | 81.6 | 12.12 | 0.76 | 6.95 | 166.3 | 38.7 | 9.29 | 1.617 | 27.5 | 4.28 | 12.8 | 7.6 | 197.1 | 33.3 | 89.3 | Soğutucu Kapasitesi | 6.8 | 40 | 41.3 | 76.4 | 16.19 | 16 | 0.19 | P100 | 1.84 | 0.05 | 447.8 | 3031 | 0.54 | 16 | 3015 | 89.7 | 771.4 | 174.9 | 435.6 | 4167 | -27.65
2024-10-28 | Sabah (06:00-14:00) | MDF-18mm | OP-018 | Çam Yongası | 598.7 | 53.9 | 76.3 | 95.4 | 15.8 | 21.4 | 55.6 | 23 | 59.3 | 60 | 171.5 | 7.34 | 82.6 | 10.96 | 0.86 | 6.98 | 148.8 | 30 | 8.86 | 1.807 | 27.5 | 4.03 | 8.8 | 7.57 | 197.2 | 31.5 | 74.5 | Pres Arızası | 85.4 | 36.1 | 42.2 | 53.9 | 17.96 | 18 | -0.041 | P80 | 1.59 | 0.24 | 376.9 | 2226 | 0.84 | 18 | 2208 | 81.9 | 694.7 | 192.3 | 431.1 | 4167 | -47.01
2024-10-28 | Öğle (14:00-22:00) | MDF-8mm | OP-023 | Çam Yongası | 515 | 53.5 | 68.8 | 96.7 | 11 | 27.8 | 58.9 | 13.3 | 61.1 | 64.2 | 177.8 | 8.55 | 87 | 9.6 | 0.64 | 7.04 | 162.1 | 46.6 | 9.18 | 0.767 | 27 | 4.53 | 11.1 | 6.73 | 191.7 | 32.7 | 83.5 | Konveyör Durması | 24.1 | 41 | 42.2 | 77.1 | 7.78 | 8 | -0.219 | P100 | 2.12 | 0.41 | 438.8 | 3267 | 1.43 | 46 | 3221 | 95.4 | 745.9 | 180.5 | 419.3 | 4167 | -22.7
2024-10-28 | Gece (22:00-06:00) | MDF-25mm | OP-027 | Çam Yongası | 542.7 | 55.4 | 71.4 | 90.9 | 15.3 | 23.8 | 54.2 | 22 | 61.2 | 63.6 | 177 | 7.63 | 83.4 | 11.16 | 0.95 | 6.86 | 161.6 | 42.8 | 9.28 | 2.427 | 31.4 | 4.03 | 12.7 | 9.09 | 193.1 | 33.5 | 87.7 | Yok | 0 | 40.6 | 30.9 | 58.4 | 25.17 | 25 | 0.166 | P120 | 1.53 | 0.38 | 442.7 | 2563 | 0.44 | 11 | 2552 | 98.4 | 729.8 | 200.5 | 418.4 | 4167 | -38.76
2024-10-29 | Sabah (06:00-14:00) | MDF-12mm | OP-025 | Çam Yongası | 480 | 46.6 | 73.5 | 92.8 | 13.4 | 22.2 | 56.5 | 21.3 | 57.8 | 60 | 171.5 | 7.36 | 88.8 | 11.26 | 0.79 | 6.72 | 159.9 | 39.4 | 9.77 | 1.17 | 29.7 | 5.01 | 15.5 | 6.45 | 198 | 35.1 | 95 | Yok | 0 | 46.1 | 37 | 90.1 | 11.84 | 12 | -0.163 | P100 | 1.33 | 0.08 | 452.9 | 4002 | 0.71 | 28 | 3974 | 84.6 | 725.8 | 165.9 | 420.9 | 4167 | -4.63
2024-10-29 | Öğle (14:00-22:00) | MDF-12mm | OP-023 | Karışık Atık | 569.5 | 48.6 | 81.2 | 96.1 | 13.7 | 18.5 | 51.2 | 30.3 | 58.9 | 60 | 176.4 | 7.57 | 71.7 | 10.68 | 0.8 | 7.1 | 152.4 | 38.8 | 8.72 | 1.223 | 28.8 | 3.73 | 11.2 | 7.06 | 206.7 | 32.6 | 94.5 | Yok | 0 | 41.9 | 37.4 | 85.1 | 11.76 | 12 | -0.238 | P80 | 1.78 | -0.23 | 454.3 | 3649 | 0.14 | 5 | 3644 | 100 | 747.8 | 185.2 | 407 | 4167 | -12.55
2024-10-29 | Gece (22:00-06:00) | MDF-16mm | OP-008 | Kavak Yongası | 581.2 | 56.7 | 71.9 | 93.2 | 16.3 | 19.9 | 57.5 | 22.7 | 62.5 | 66.7 | 175.6 | 8.13 | 88.1 | 10.36 | 0.73 | 7.35 | 169.3 | 40.5 | 9.36 | 1.548 | 26.9 | 4.13 | 12.9 | 7.46 | 194 | 33.7 | 84.5 | Yok | 0 | 41.5 | 31.4 | 70.9 | 16.33 | 16 | 0.334 | P100 | 1.65 | 0.05 | 448.7 | 3049 | 0.8 | 24 | 3025 | 85.5 | 700.4 | 182.9 | 431.9 | 4167 | -27.41
2024-10-30 | Sabah (06:00-14:00) | MDF-25mm | OP-012 | Çam Yongası | 533.2 | 52.3 | 74.5 | 95.2 | 14.1 | 23.1 | 57.3 | 19.6 | 61.7 | 60.1 | 171.1 | 7.58 | 92.6 | 9.85 | 0.75 | 6.91 | 155.4 | 43.6 | 8.66 | 2.62 | 28.3 | 4.35 | 14.8 | 9.27 | 197.5 | 32.9 | 89.5 | Yok | 0 | 33.8 | 37.4 | 63.6 | 24.89 | 25 | -0.109 | P60 | 2.08 | -0.32 | 467.8 | 2710 | 0.81 | 21 | 2689 | 88.9 | 765 | 176.2 | 396.5 | 4167 | -35.47
2024-10-30 | Öğle (14:00-22:00) | MDF-8mm | OP-028 | Çam Yongası | 480 | 51 | 88.6 | 93.3 | 14.9 | 19.3 | 60.6 | 20.2 | 67 | 60 | 169.5 | 7.87 | 89.4 | 13.51 | 0.72 | 6.69 | 169.8 | 44.2 | 8.08 | 0.77 | 28.7 | 3.86 | 12.1 | 6.72 | 192.2 | 33.3 | 89.8 | Yok | 0 | 43.9 | 39.9 | 85.1 | 8.17 | 8 | 0.174 | P80 | 1.67 | -0.28 | 439.9 | 3527 | 0.92 | 32 | 3495 | 74.6 | 730.6 | 185.1 | 386 | 4167 | -16.13
2024-10-30 | Gece (22:00-06:00) | MDF-12mm | OP-028 | Kavak Yongası | 496.3 | 48.2 | 86.4 | 96.6 | 16.3 | 23.2 | 53.1 | 23.7 | 59.6 | 60 | 170 | 7.48 | 86.1 | 11.66 | 0.8 | 6.87 | 172.9 | 39.8 | 9.06 | 1.237 | 27.8 | 4.49 | 9.9 | 7.11 | 200 | 30.3 | 89.8 | Tutkal Sistemi | 2.5 | 36.4 | 41.7 | 84.5 | 12.26 | 12 | 0.263 | P80 | 1.87 | 0.52 | 443.7 | 3362 | 0.83 | 27 | 3335 | 86.2 | 773.5 | 191.7 | 432.7 | 4167 | -19.97
2024-10-31 | Sabah (06:00-14:00) | MDF-8mm | OP-024 | Çam Yongası | 530.1 | 42 | 79.7 | 95.6 | 14 | 19.9 | 57.3 | 22.8 | 70.4 | 60 | 166.6 | 8.04 | 90.3 | 11.51 | 0.92 | 7.33 | 165.2 | 42.5 | 8.27 | 0.746 | 29.4 | 4.75 | 11.2 | 6.93 | 204.2 | 31 | 94.5 | Yok | 0 | 36.5 | 36.4 | 90 | 8.01 | 8 | 0.012 | P100 | 2.55 | -0.43 | 448 | 3665 | 0.88 | 32 | 3633 | 95.3 | 733.2 | 171.6 | 424.5 | 4167 | -12.81
2024-10-31 | Öğle (14:00-22:00) | MDF-8mm | OP-012 | Çam Yongası | 532.8 | 54.2 | 77.4 | 94.9 | 16.6 | 23.9 | 52.5 | 23.7 | 61.2 | 63.5 | 177.5 | 8.39 | 84.9 | 10.41 | 0.87 | 7.34 | 157.7 | 41.7 | 8.54 | 0.821 | 31.1 | 3.95 | 11.9 | 6.74 | 195.1 | 33.1 | 90.1 | Soğutucu Kapasitesi | 13.2 | 41.3 | 50.1 | 78 | 8.09 | 8 | 0.095 | P80 | 1.66 | -0.68 | 427.8 | 3431 | 0.99 | 33 | 3398 | 88.2 | 744.8 | 163 | 475.6 | 4167 | -18.45
2024-10-31 | Gece (22:00-06:00) | MDF-16mm | OP-016 | Kavak Yongası | 480 | 52.3 | 74.8 | 95.7 | 13.8 | 20.6 | 54 | 25.3 | 66.2 | 62.8 | 172.9 | 8.42 | 80.9 | 11.13 | 0.95 | 6.82 | 160 | 42.7 | 8.74 | 1.625 | 29.1 | 3.96 | 14.9 | 7.47 | 196.2 | 31.2 | 89.9 | Yok | 0 | 41.1 | 51.5 | 79.1 | 15.95 | 16 | -0.049 | P80 | 1.77 | -0.57 | 453.9 | 3278 | 0.96 | 31 | 3247 | 80.9 | 750.1 | 202.2 | 410 | 4167 | -22.08
2024-11-01 | Sabah (06:00-14:00) | MDF-16mm | OP-022 | Karışık Atık | 541.1 | 47.9 | 71.2 | 94.3 | 17 | 19 | 58.5 | 22.5 | 61 | 60 | 168.4 | 7.88 | 83.1 | 11.28 | 0.82 | 7.47 | 160.6 | 48 | 8.06 | 1.674 | 30.5 | 3.93 | 10.2 | 7.41 | 200.5 | 31.3 | 97.1 | Tutkal Sistemi | 8.6 | 40.1 | 43.1 | 83.7 | 15.85 | 16 | -0.15 | P100 | 2.06 | -0.34 | 449.2 | 3532 | 1.42 | 50 | 3482 | 81.6 | 729 | 158.7 | 380.8 | 4167 | -16.44
2024-11-01 | Öğle (14:00-22:00) | MDF-18mm | OP-021 | Çam Yongası | 511.8 | 52.3 | 67.6 | 94.2 | 15.1 | 21.4 | 61.1 | 17.4 | 65.1 | 63.9 | 168.5 | 7.72 | 77.1 | 11.75 | 0.87 | 7.73 | 173.9 | 51 | 9.11 | 1.833 | 26.5 | 4.94 | 13.8 | 8.17 | 194.7 | 27.7 | 96.1 | Yok | 0 | 40 | 34.1 | 75.8 | 17.79 | 18 | -0.206 | P100 | 1.71 | 0.08 | 453 | 3197 | 0.49 | 15 | 3182 | 78.1 | 748.9 | 225.6 | 423.9 | 4167 | -23.64
2024-11-01 | Gece (22:00-06:00) | MDF-16mm | OP-019 | Çam Yongası | 582 | 54.4 | 73.2 | 94.1 | 14.1 | 18.4 | 52.8 | 28.9 | 60.3 | 63.4 | 176.6 | 8.07 | 94.7 | 11.75 | 0.65 | 6.75 | 168.7 | 38.9 | 8.7 | 1.548 | 28.7 | 4.27 | 12.2 | 7.38 | 190.5 | 31.7 | 94.3 | Yok | 0 | 37.6 | 46.4 | 83.7 | 16.21 | 16 | 0.21 | P80 | 1.76 | 0.14 | 440 | 3373 | 1.19 | 40 | 3333 | 90.1 | 712.7 | 185.2 | 387.8 | 4167 | -20.01
2024-11-02 | Sabah (06:00-14:00) | MDF-16mm | OP-018 | Çam Yongası | 513.4 | 49.2 | 71.2 | 93.4 | 15.4 | 27 | 57.7 | 15.3 | 70.7 | 63.2 | 178.6 | 8.21 | 88.7 | 12.41 | 0.87 | 7.29 | 174.6 | 44.9 | 10.63 | 1.573 | 27.9 | 3.8 | 11.8 | 7.51 | 195.7 | 30.6 | 92.3 | Yok | 0 | 39.8 | 46.2 | 73.9 | 16.2 | 16 | 0.2 | P80 | 1.4 | 0.3 | 441.5 | 3125 | 0.29 | 9 | 3116 | 90 | 729.1 | 184.7 | 439.7 | 4167 | -25.22
2024-11-02 | Öğle (14:00-22:00) | MDF-18mm | OP-011 | Kavak Yongası | 596.7 | 48.7 | 65.8 | 92.8 | 13 | 22.9 | 62.9 | 14.3 | 62.6 | 60 | 175.4 | 7.92 | 89.5 | 10.78 | 0.85 | 7.27 | 172.3 | 43.7 | 9.07 | 1.81 | 28.7 | 4.29 | 12.7 | 7.78 | 193.8 | 29.5 | 93.5 | Yok | 0 | 38.4 | 43.8 | 71.7 | 17.85 | 18 | -0.149 | P100 | 1.85 | 0.38 | 438.8 | 3038 | 1.61 | 48 | 2990 | 92.3 | 726.9 | 171.6 | 442.1 | 4167 | -28.25
2024-11-02 | Gece (22:00-06:00) | MDF-16mm | OP-017 | Çam Yongası | 538.7 | 51.5 | 75.3 | 94.6 | 12.3 | 22.3 | 57.8 | 19.9 | 63.4 | 62.8 | 171.1 | 8 | 80.2 | 12.8 | 0.73 | 7.57 | 153.1 | 42.2 | 9.28 | 1.674 | 26.3 | 3.93 | 14.1 | 7.23 | 202.3 | 32.7 | 88.7 | Yok | 0 | 41 | 44.3 | 73.4 | 15.39 | 16 | -0.607 | P80 | 1.64 | 0.19 | 445.3 | 3147 | 0.8 | 25 | 3122 | 81.3 | 753.2 | 153.7 | 432.7 | 4167 | -25.08
2024-11-03 | Sabah (06:00-14:00) | MDF-16mm | OP-015 | Çam Yongası | 534.8 | 58.5 | 70.1 | 92.3 | 15 | 20.4 | 60.4 | 19.2 | 62.7 | 72.7 | 170.8 | 8.57 | 90.5 | 11.62 | 0.99 | 6.51 | 171.5 | 37.5 | 7.54 | 1.625 | 29 | 4.4 | 12.7 | 8.15 | 191.4 | 32.5 | 90.2 | Yok | 0 | 35.9 | 41.8 | 67.7 | 15.86 | 16 | -0.141 | P60 | 2.03 | -0.58 | 447.6 | 2853 | 0.96 | 27 | 2826 | 83.8 | 701.2 | 158.1 | 390.1 | 4167 | -32.18
2024-11-03 | Öğle (14:00-22:00) | MDF-8mm | OP-011 | Ladin Yongası | 532.9 | 53.5 | 69.5 | 94.1 | 13.5 | 19.3 | 56.5 | 24.2 | 61.6 | 63 | 170.9 | 8.24 | 85 | 12.35 | 0.89 | 7.13 | 176.8 | 37.4 | 8.47 | 0.811 | 26.6 | 4.34 | 16.6 | 6.17 | 197 | 33.8 | 92.5 | Yok | 0 | 40 | 47.8 | 89 | 7.78 | 8 | -0.217 | P80 | 1.74 | -0.18 | 448.3 | 3871 | 0.3 | 11 | 3860 | 95.7 | 743.7 | 192.1 | 400.2 | 4167 | -7.37
2024-11-03 | Gece (22:00-06:00) | MDF-18mm | OP-002 | Çam Yongası | 545.6 | 43.7 | 66.2 | 97 | 16.2 | 20.6 | 59.6 | 19.9 | 56.8 | 60 | 172 | 8.12 | 83 | 11.23 | 0.75 | 6.76 | 157.2 | 46.4 | 8.06 | 1.708 | 30 | 4.09 | 11.5 | 8.04 | 193.6 | 28.8 | 91 | Yok | 0 | 35.4 | 42.2 | 73.4 | 18.37 | 18 | 0.369 | P100 | 1.59 | 0.23 | 454.1 | 2960 | 1.07 | 31 | 2929 | 86.4 | 705.6 | 238.8 | 405 | 4167 | -29.71
2024-11-04 | Sabah (06:00-14:00) | MDF-18mm | OP-007 | Çam Yongası | 564.5 | 44.5 | 77.8 | 94.5 | 15.3 | 19.2 | 63.4 | 17.4 | 64.7 | 60 | 169.7 | 7.66 | 86.9 | 10.32 | 0.74 | 7.81 | 171.4 | 48.9 | 8.37 | 1.828 | 25.8 | 3.81 | 13.2 | 8.39 | 192.1 | 34.9 | 92.9 | Kurutucu Tıkanması | 2.2 | 45.1 | 36.8 | 70.1 | 17.7 | 18 | -0.298 | P80 | 1.5 | 0.54 | 449.7 | 2988 | 0.92 | 27 | 2961 | 82 | 723.6 | 198.8 | 423 | 4167 | -28.94
2024-11-04 | Öğle (14:00-22:00) | MDF-8mm | OP-027 | Çam Yongası | 497.8 | 49.2 | 80.5 | 95.2 | 17.1 | 22.4 | 52 | 25.6 | 58.3 | 60 | 172.4 | 7.34 | 85.3 | 12.72 | 0.82 | 7.34 | 177.1 | 48.4 | 9.22 | 0.799 | 28.8 | 4.02 | 14 | 6.45 | 197.9 | 35.4 | 94.3 | Yok | 0 | 39.5 | 45.9 | 96.8 | 7.91 | 8 | -0.088 | P80 | 1.16 | 0.39 | 458.2 | 4019 | 1.09 | 43 | 3976 | 86.2 | 726.7 | 184.7 | 357.9 | 4167 | -4.58
2024-11-04 | Gece (22:00-06:00) | MDF-12mm | OP-028 | Çam Yongası | 585.4 | 50.2 | 75.8 | 92.5 | 21.3 | 25.7 | 53.9 | 20.5 | 66 | 62.6 | 167 | 7.33 | 87.6 | 12.05 | 0.63 | 7.29 | 160.3 | 37.7 | 9.27 | 1.283 | 30.9 | 4.2 | 12.6 | 6.95 | 193.3 | 35.2 | 88.2 | Yok | 0 | 41.9 | 40.6 | 77.4 | 12.33 | 12 | 0.326 | P80 | 1.64 | -0.38 | 436.5 | 3324 | 0.1 | 3 | 3321 | 79.3 | 738.9 | 195.2 | 395.9 | 4167 | -20.3
2024-11-05 | Sabah (06:00-14:00) | MDF-16mm | OP-025 | Kavak Yongası | 568.7 | 45.4 | 78 | 93.2 | 17.6 | 20.6 | 57.9 | 21.5 | 58.5 | 60 | 168.2 | 7.46 | 86.7 | 10.71 | 0.67 | 7.92 | 172.9 | 43.5 | 9.1 | 1.572 | 25.4 | 4.31 | 13.6 | 7.66 | 184.1 | 33.3 | 91.1 | Yok | 0 | 48.4 | 41.3 | 78.1 | 15.63 | 16 | -0.367 | P80 | 1.49 | -0.45 | 440 | 3140 | 1.53 | 48 | 3092 | 95.6 | 744.1 | 176.3 | 456.1 | 4167 | -25.8
2024-11-05 | Öğle (14:00-22:00) | MDF-12mm | OP-027 | Çam Yongası | 480 | 56.8 | 91.2 | 95.2 | 12.7 | 26.6 | 59.3 | 14.2 | 61.6 | 65.1 | 167.4 | 8.26 | 86.6 | 11.13 | 0.95 | 7.22 | 164.4 | 43.2 | 9.13 | 1.192 | 26.5 | 4.67 | 10.9 | 6.93 | 194.5 | 36.3 | 94.1 | Yok | 0 | 38.2 | 37.4 | 92.8 | 12.15 | 12 | 0.148 | P80 | 1.83 | 0.08 | 453.5 | 3695 | 1.08 | 39 | 3656 | 80.7 | 766.4 | 199.8 | 428.3 | 4167 | -12.26
2024-11-05 | Gece (22:00-06:00) | MDF-12mm | OP-019 | Ladin Yongası | 569.4 | 50.7 | 77.2 | 94.7 | 17.3 | 24.7 | 62.1 | 13.2 | 59.3 | 60 | 175.8 | 8.48 | 91.2 | 11.46 | 0.82 | 6.9 | 145 | 42 | 9.18 | 1.232 | 24.1 | 4.5 | 14.3 | 7.11 | 186.9 | 31.5 | 92.1 | Yok | 0 | 38.6 | 36.6 | 86.8 | 11.76 | 12 | -0.237 | P120 | 1.68 | -0.06 | 465.4 | 3617 | 1.44 | 52 | 3565 | 92.4 | 678.8 | 176.3 | 420.5 | 4167 | -14.45
2024-11-06 | Sabah (06:00-14:00) | MDF-12mm | OP-002 | Çam Yongası | 620 | 59.3 | 76.1 | 95.8 | 13.5 | 18 | 57.7 | 24.3 | 57.5 | 68.6 | 173 | 7.76 | 88.7 | 11.68 | 0.78 | 6.66 | 171 | 40.6 | 9.32 | 1.178 | 30.5 | 4.33 | 16.3 | 7.48 | 193.6 | 30.3 | 97.1 | Yok | 0 | 45.6 | 37.3 | 90.3 | 11.94 | 12 | -0.062 | P80 | 1.65 | 0.36 | 450.4 | 3508 | 1.43 | 50 | 3458 | 83 | 712.6 | 163.5 | 390.1 | 4167 | -17.01
2024-11-06 | Öğle (14:00-22:00) | MDF-12mm | OP-016 | Çam Yongası | 480 | 48.6 | 76.7 | 94.9 | 15.6 | 25 | 55.1 | 19.9 | 66 | 60 | 167.5 | 8.2 | 89.3 | 11.98 | 1.09 | 7.36 | 167.1 | 39.6 | 10.07 | 1.198 | 26.7 | 3.76 | 9.9 | 7.22 | 184 | 29.5 | 94.8 | Yok | 0 | 45.3 | 38.8 | 86.4 | 11.72 | 12 | -0.278 | P80 | 1.46 | 0.61 | 446.8 | 3520 | 0.75 | 26 | 3494 | 72.4 | 747.7 | 197.6 | 472.5 | 4167 | -16.15
2024-11-06 | Gece (22:00-06:00) | MDF-16mm | OP-025 | Karışık Atık | 582.6 | 55.2 | 70 | 90.9 | 13.8 | 25.2 | 57.2 | 17.7 | 63.4 | 63.9 | 176.2 | 7.76 | 86.4 | 12.26 | 0.72 | 7.28 | 157.1 | 36.6 | 8.24 | 1.563 | 26.5 | 3.82 | 11.5 | 6.83 | 198 | 30.9 | 88.2 | Yok | 0 | 41.5 | 43 | 85.6 | 15.76 | 16 | -0.241 | P120 | 1.94 | 0.62 | 452.8 | 3508 | 0.4 | 14 | 3494 | 90.1 | 712.2 | 206.2 | 395.1 | 4167 | -16.15
2024-11-07 | Sabah (06:00-14:00) | MDF-16mm | OP-015 | Karışık Atık | 514.6 | 49.5 | 61.3 | 93.6 | 13.2 | 20.4 | 52.9 | 26.7 | 64.4 | 60 | 174 | 7.95 | 84.1 | 11.05 | 0.68 | 7.64 | 175.2 | 41 | 9.05 | 1.589 | 24.2 | 4.17 | 8 | 7.51 | 194.9 | 33.6 | 92 | Yok | 0 | 43.5 | 44 | 79.4 | 16.1 | 16 | 0.104 | P80 | 1.73 | -0.41 | 445.8 | 3277 | 1.52 | 49 | 3228 | 100 | 755 | 144 | 429.3 | 4167 | -22.53
2024-11-07 | Öğle (14:00-22:00) | MDF-18mm | OP-008 | Kavak Yongası | 517.1 | 64.4 | 78.8 | 91.8 | 18 | 22.6 | 66.4 | 11 | 60.5 | 78.6 | 172 | 8.86 | 85.6 | 13.6 | 0.72 | 7.71 | 163.5 | 38.4 | 9.33 | 1.832 | 28.7 | 4.32 | 12.8 | 8.5 | 195.3 | 30.7 | 97.6 | Yok | 0 | 33.6 | 45.7 | 72.5 | 18.05 | 18 | 0.046 | P60 | 2.23 | -0.22 | 448.5 | 3090 | 0.88 | 27 | 3063 | 93.7 | 724.6 | 187.5 | 374.4 | 4167 | -26.49
2024-11-07 | Gece (22:00-06:00) | MDF-12mm | OP-019 | Kavak Yongası | 540 | 50 | 83 | 89.8 | 16.1 | 22.6 | 59.2 | 18.2 | 60.4 | 60.7 | 173.4 | 8.15 | 82.6 | 12.09 | 0.95 | 6.64 | 164.8 | 52.5 | 9.74 | 1.237 | 25.6 | 4.44 | 15.1 | 6.89 | 195 | 34 | 88.2 | Yok | 0 | 42.8 | 30 | 79.6 | 11.54 | 12 | -0.463 | P80 | 1.56 | -0.16 | 454.9 | 3494 | 0.61 | 21 | 3473 | 92.4 | 756.5 | 182.4 | 375.4 | 4167 | -16.65
2024-11-08 | Sabah (06:00-14:00) | MDF-8mm | OP-018 | Kavak Yongası | 580.1 | 58.8 | 80 | 91.2 | 16.6 | 17.3 | 59.3 | 23.4 | 57.5 | 73.3 | 173.5 | 7.72 | 84.7 | 11.17 | 0.71 | 6.85 | 163.8 | 37.2 | 9.94 | 0.767 | 32.7 | 4.29 | 12.1 | 6.42 | 198.9 | 31.6 | 97.3 | Yok | 0 | 36.5 | 44.8 | 97.6 | 7.51 | 8 | -0.49 | P80 | 1.87 | 0.77 | 444.8 | 4045 | 0.75 | 30 | 4015 | 86.9 | 759.4 | 194.2 | 449.5 | 4167 | -3.65
2024-11-08 | Öğle (14:00-22:00) | MDF-18mm | OP-006 | Kavak Yongası | 511.5 | 51.2 | 85.2 | 93.4 | 14.7 | 19.3 | 58.1 | 22.6 | 55 | 60 | 173.5 | 7.27 | 80.8 | 10.83 | 0.62 | 7.2 | 166.8 | 44.1 | 8.64 | 1.811 | 31.8 | 4.04 | 14.1 | 8.1 | 194.1 | 32.3 | 92.6 | Yok | 0 | 36.7 | 48.3 | 75.6 | 18.29 | 18 | 0.29 | P80 | 1.51 | -0.04 | 450.6 | 3091 | 0.32 | 9 | 3082 | 87.4 | 766 | 215.9 | 385 | 4167 | -26.04
2024-11-08 | Gece (22:00-06:00) | MDF-16mm | OP-013 | Ladin Yongası | 511.1 | 49.4 | 74.5 | 94.3 | 12.4 | 23 | 58.1 | 18.9 | 67 | 60.3 | 170.9 | 7.72 | 92.1 | 11.43 | 1.01 | 6.75 | 155.8 | 41.5 | 9.24 | 1.681 | 30.5 | 3.58 | 11.2 | 7.09 | 187.2 | 33.2 | 93 | Yok | 0 | 39.9 | 48 | 86.5 | 15.8 | 16 | -0.201 | P80 | 1.53 | 0.09 | 449.5 | 3538 | 0.24 | 8 | 3530 | 95.1 | 785.9 | 172.4 | 391.4 | 4167 | -15.29
2024-11-09 | Sabah (06:00-14:00) | MDF-18mm | OP-009 | Kavak Yongası | 560.2 | 48.4 | 64.5 | 91.9 | 15.9 | 18 | 58.7 | 23.3 | 63.7 | 60 | 172.1 | 8.84 | 86.8 | 11.52 | 0.88 | 7.62 | 162.4 | 45 | 7.61 | 1.862 | 26.4 | 4.67 | 12 | 8.5 | 191.5 | 38.4 | 95.6 | Yok | 0 | 46.3 | 42.7 | 70.6 | 18.03 | 18 | 0.026 | P80 | 2.08 | 0.23 | 449.9 | 2915 | 0.82 | 23 | 2892 | 88.9 | 750.7 | 182.7 | 414.9 | 4167 | -30.6
2024-11-09 | Öğle (14:00-22:00) | MDF-18mm | OP-027 | Ladin Yongası | 613.8 | 51.9 | 75.7 | 92.5 | 15.3 | 24.8 | 58.1 | 17 | 64.8 | 60.5 | 173.1 | 7.84 | 92.4 | 11.54 | 0.84 | 6.9 | 155.6 | 40.2 | 10.03 | 1.791 | 28.6 | 3.61 | 12.4 | 8.13 | 179 | 32.6 | 94.1 | Yok | 0 | 42.6 | 36.5 | 74.6 | 17.9 | 18 | -0.102 | P80 | 1.46 | -0.69 | 464.2 | 3095 | 1.2 | 37 | 3058 | 79.9 | 741.8 | 196.8 | 394.8 | 4167 | -26.61
2024-11-09 | Gece (22:00-06:00) | MDF-12mm | OP-026 | Çam Yongası | 554.5 | 51.4 | 92.2 | 94.3 | 13.6 | 24.4 | 62.3 | 13.3 | 58 | 61.5 | 173.4 | 8.19 | 81.9 | 11.78 | 0.79 | 7.47 | 157.2 | 42.7 | 9.64 | 1.191 | 28.6 | 4.35 | 13.5 | 7.01 | 194.3 | 34 | 94.3 | Yok | 0 | 37.2 | 42.7 | 83.7 | 11.92 | 12 | -0.084 | P100 | 1.83 | -0.39 | 454 | 3518 | 1.26 | 44 | 3474 | 70 | 700 | 163.4 | 363 | 4167 | -16.63
2024-11-10 | Sabah (06:00-14:00) | MDF-18mm | OP-025 | Çam Yongası | 533.7 | 52.7 | 71.9 | 93.3 | 18 | 18 | 54.5 | 27.5 | 62.7 | 61.9 | 175.9 | 7.26 | 86.7 | 11.05 | 0.75 | 7.12 | 159.7 | 36.4 | 9.33 | 1.762 | 29.6 | 3.83 | 13.7 | 8.25 | 196.3 | 32.5 | 92.2 | Tutkal Sistemi | 2.1 | 42.2 | 39.7 | 71.7 | 17.91 | 18 | -0.092 | P80 | 1.85 | -0.15 | 445.5 | 2868 | 0.49 | 14 | 2854 | 85.5 | 752.6 | 178.2 | 449.8 | 4167 | -31.51
2024-11-10 | Öğle (14:00-22:00) | MDF-18mm | OP-022 | Kavak Yongası | 529.1 | 53.9 | 87 | 91.9 | 15.7 | 21 | 53.7 | 25.3 | 65.9 | 61.7 | 173.9 | 8.47 | 95.3 | 10.46 | 0.85 | 7.35 | 163.5 | 38.8 | 9.78 | 1.786 | 22 | 4.39 | 9.9 | 8.15 | 205 | 36.2 | 93.8 | Yok | 0 | 36.7 | 46.6 | 73.6 | 18.32 | 18 | 0.32 | P80 | 1.89 | 0.06 | 449 | 2977 | 0.61 | 18 | 2959 | 82.4 | 771.4 | 169.7 | 420.5 | 4167 | -28.99
2024-11-10 | Gece (22:00-06:00) | MDF-12mm | OP-017 | Ladin Yongası | 512.9 | 49 | 55 | 92 | 16.1 | 22.9 | 61.9 | 15.3 | 63 | 60 | 175.1 | 7.81 | 87.1 | 9 | 0.79 | 7.18 | 151.2 | 40.2 | 8.58 | 1.239 | 26.3 | 4.39 | 13.4 | 6.81 | 189.9 | 31.4 | 88.8 | Yok | 0 | 37 | 40.7 | 82.1 | 11.95 | 12 | -0.054 | P80 | 1.44 | -0.08 | 452.4 | 3398 | 0.59 | 20 | 3378 | 86.3 | 787.1 | 157.7 | 416.3 | 4167 | -18.93
2024-11-11 | Sabah (06:00-14:00) | MDF-16mm | OP-013 | Ladin Yongası | 560.9 | 55.3 | 75.4 | 92.8 | 15 | 20.7 | 54.4 | 24.9 | 60.8 | 65.7 | 173.4 | 8.36 | 85.5 | 10.63 | 0.78 | 6.95 | 170 | 44.7 | 9.69 | 1.54 | 28.7 | 4.18 | 8.7 | 7.4 | 192.3 | 32 | 94.6 | Yok | 0 | 42 | 38.7 | 85.2 | 16.01 | 16 | 0.011 | P100 | 2.28 | 0.28 | 440.9 | 3382 | 0.94 | 31 | 3351 | 73.8 | 714.6 | 160.2 | 403.3 | 4167 | -19.58
2024-11-11 | Öğle (14:00-22:00) | MDF-18mm | OP-016 | Çam Yongası | 582.8 | 55.4 | 76.6 | 91.6 | 12.8 | 22.1 | 51.4 | 26.5 | 64.4 | 63.5 | 167.4 | 8.48 | 84.4 | 11.43 | 0.96 | 7.59 | 166.3 | 38.9 | 7.2 | 1.723 | 24.3 | 3.77 | 15.8 | 7.68 | 188.6 | 30.2 | 96.8 | Yok | 0 | 41.2 | 44.1 | 79 | 17.84 | 18 | -0.157 | P80 | 1.92 | -0.05 | 434.3 | 3284 | 1.5 | 49 | 3235 | 79.4 | 736.4 | 178.8 | 457.7 | 4167 | -22.37
2024-11-11 | Gece (22:00-06:00) | MDF-25mm | OP-003 | Kavak Yongası | 585 | 57.6 | 81.3 | 95.1 | 13.1 | 24.1 | 59.1 | 16.8 | 59.9 | 67.4 | 171.7 | 7.56 | 88.6 | 11.89 | 0.78 | 7.44 | 170.4 | 43.2 | 9.73 | 2.488 | 26.2 | 4.24 | 11.9 | 9.76 | 193.4 | 35.2 | 84.6 | Pres Arızası | 7.7 | 38.7 | 40.4 | 57.3 | 24.88 | 25 | -0.116 | P100 | 1.78 | -0.32 | 444.2 | 2310 | 0.57 | 13 | 2297 | 85.3 | 761.3 | 161.1 | 400.6 | 4167 | -44.88
2024-11-12 | Sabah (06:00-14:00) | MDF-12mm | OP-013 | Kavak Yongası | 555 | 49.1 | 56.4 | 96.6 | 12.8 | 23.5 | 63.7 | 12.8 | 66.2 | 60 | 176.1 | 8.13 | 91.8 | 9.43 | 0.92 | 7.13 | 169.4 | 33.2 | 8.53 | 1.214 | 28.9 | 4.03 | 12.6 | 7.26 | 184 | 31.5 | 95.7 | Yok | 0 | 37.1 | 52.4 | 85.8 | 12.09 | 12 | 0.088 | P100 | 1.85 | 0.12 | 447.9 | 3542 | 0.57 | 20 | 3522 | 90.3 | 713 | 196.1 | 424.6 | 4167 | -15.48
2024-11-12 | Öğle (14:00-22:00) | MDF-16mm | OP-006 | Kavak Yongası | 516.1 | 53.1 | 79.8 | 92.1 | 14.8 | 23 | 51.7 | 25.3 | 63.3 | 60.7 | 168.6 | 7.59 | 86.8 | 10.14 | 0.81 | 7.47 | 157.5 | 44.8 | 9.65 | 1.664 | 29.3 | 3.87 | 12.9 | 7.38 | 202.4 | 34.1 | 91.3 | Yok | 0 | 37.7 | 35.4 | 80.4 | 16.28 | 16 | 0.277 | P100 | 2.17 | -0.66 | 450.9 | 3347 | 0.57 | 19 | 3328 | 90.6 | 748.1 | 185.5 | 457.1 | 4167 | -20.13
2024-11-12 | Gece (22:00-06:00) | MDF-8mm | OP-025 | Ladin Yongası | 620 | 45.3 | 68.3 | 93.4 | 13.5 | 18.9 | 59.3 | 21.8 | 66.4 | 60 | 170.1 | 7.77 | 90.1 | 10.72 | 0.71 | 7.45 | 168.2 | 41.8 | 8.63 | 0.802 | 27.3 | 4.44 | 15.3 | 6.48 | 192.9 | 34.9 | 89.9 | Yok | 0 | 39.8 | 40.4 | 91.9 | 7.99 | 8 | -0.011 | P80 | 1.76 | 0.35 | 458.2 | 3814 | 0.1 | 3 | 3811 | 89.8 | 773.1 | 199 | 443.2 | 4167 | -8.54
2024-11-13 | Sabah (06:00-14:00) | MDF-16mm | OP-021 | Kavak Yongası | 593.1 | 50.1 | 84.4 | 95.6 | 12.9 | 27.9 | 53.7 | 18.4 | 60.8 | 60.1 | 171.7 | 7.67 | 87.1 | 12.02 | 0.87 | 7.73 | 165.7 | 38.8 | 9.88 | 1.666 | 28.3 | 4.73 | 11.8 | 8.17 | 204.1 | 32.2 | 90.8 | Yok | 0 | 42.4 | 33.3 | 72.3 | 16.32 | 16 | 0.325 | P60 | 1.95 | -0.63 | 447.2 | 2982 | 1.09 | 32 | 2950 | 86.1 | 781.4 | 181.1 | 468.2 | 4167 | -29.21
2024-11-13 | Öğle (14:00-22:00) | MDF-18mm | OP-017 | Çam Yongası | 546.3 | 48.5 | 72.7 | 96.1 | 12.8 | 14.3 | 55 | 30.7 | 66.6 | 60 | 172.1 | 7.83 | 83.6 | 12.28 | 0.87 | 7.16 | 171.9 | 47.1 | 9.65 | 1.765 | 28.2 | 3.91 | 13.1 | 8.21 | 185.4 | 32.9 | 90.8 | Yok | 0 | 37.8 | 42.2 | 68.4 | 18.42 | 18 | 0.421 | P120 | 1.99 | -0.38 | 446.4 | 2962 | 0.37 | 10 | 2952 | 86.5 | 673.4 | 173 | 409 | 4167 | -29.16
2024-11-13 | Gece (22:00-06:00) | MDF-18mm | OP-028 | Karışık Atık | 607.9 | 48.7 | 62.5 | 93.2 | 13.2 | 21.9 | 58 | 20.1 | 60.6 | 60 | 169.2 | 7.6 | 94.2 | 11.61 | 0.92 | 7.5 | 176.5 | 48.4 | 8.82 | 1.786 | 27.6 | 4.57 | 11.6 | 8.13 | 184 | 27.9 | 87.7 | Yok | 0 | 35.2 | 44.7 | 72.1 | 18.53 | 18 | 0.528 | P100 | 1.79 | 0.39 | 440.2 | 2849 | 0.8 | 22 | 2827 | 85.1 | 706.1 | 210.9 | 427.2 | 4167 | -32.16
2024-11-14 | Sabah (06:00-14:00) | MDF-25mm | OP-021 | Karışık Atık | 576.2 | 45.9 | 79.6 | 92.2 | 11.3 | 21 | 65.9 | 13.1 | 66 | 60 | 172.8 | 7.57 | 77.2 | 10.71 | 0.73 | 7.4 | 173.4 | 44.5 | 9.65 | 2.616 | 28.2 | 4.05 | 11.1 | 10.07 | 199.4 | 32.3 | 92.2 | Tutkal Sistemi | 5.9 | 39.1 | 48 | 59.4 | 24.94 | 25 | -0.059 | P100 | 2.05 | 0.05 | 452.1 | 2484 | 0.68 | 16 | 2468 | 92.3 | 776 | 206 | 391.8 | 4167 | -40.77
2024-11-14 | Öğle (14:00-22:00) | MDF-18mm | OP-001 | Karışık Atık | 602 | 58.5 | 72.7 | 99 | 16.5 | 27.5 | 62 | 10.5 | 62.5 | 67.8 | 168.1 | 8.25 | 88.3 | 11.69 | 0.93 | 6.91 | 164.6 | 38.8 | 9.03 | 1.812 | 28.2 | 4.02 | 9.5 | 7.61 | 206 | 34.5 | 93.2 | Yok | 0 | 38.3 | 36.8 | 78.9 | 18.24 | 18 | 0.244 | P120 | 2.14 | -0.01 | 450 | 3307 | 0.77 | 25 | 3282 | 82.7 | 758.9 | 192.5 | 379.5 | 4167 | -21.24
2024-11-14 | Gece (22:00-06:00) | MDF-8mm | OP-021 | Kavak Yongası | 565.8 | 51.6 | 67.2 | 93.1 | 18.7 | 21.4 | 62.1 | 16.5 | 57.9 | 61.7 | 165.9 | 7.83 | 83.3 | 10.46 | 0.77 | 6.84 | 164.4 | 44.3 | 8.18 | 0.785 | 33.1 | 4.3 | 8.4 | 6 | 196.4 | 32.2 | 90.7 | Yok | 0 | 36.9 | 30 | 100 | 8.14 | 8 | 0.139 | P100 | 2.12 | -0.26 | 456.6 | 4141 | 1.58 | 65 | 4076 | 83.4 | 750.5 | 185 | 415.1 | 4167 | -2.18
2024-11-15 | Sabah (06:00-14:00) | MDF-25mm | OP-018 | Çam Yongası | 560.9 | 54 | 78.9 | 92.7 | 14.4 | 21.4 | 64.6 | 14 | 61.4 | 65 | 174.9 | 8.24 | 91.4 | 11.25 | 0.82 | 7.41 | 151 | 42.7 | 9.22 | 2.409 | 27.5 | 4.11 | 9.8 | 9.4 | 207.7 | 32 | 98.8 | Yok | 0 | 33.5 | 41.2 | 67.4 | 25.32 | 25 | 0.317 | P80 | 2.03 | 0.17 | 428.8 | 2704 | 0.42 | 11 | 2693 | 87.1 | 723.9 | 180.1 | 385.5 | 4167 | -35.37
2024-11-15 | Öğle (14:00-22:00) | MDF-8mm | OP-015 | Çam Yongası | 517.8 | 52.5 | 71.9 | 92 | 14.2 | 22.5 | 60.3 | 17.1 | 62.4 | 63.2 | 165.9 | 8.15 | 81.4 | 11.99 | 0.71 | 7.53 | 177 | 43.4 | 8.51 | 0.832 | 28.4 | 4.24 | 15.1 | 6.72 | 192.8 | 28.9 | 90.1 | Yok | 0 | 45.5 | 46.8 | 87.9 | 7.95 | 8 | -0.05 | P80 | 1.9 | -0.69 | 455.8 | 3667 | 0.62 | 22 | 3645 | 80.5 | 756.8 | 191.9 | 394.3 | 4167 | -12.53
2024-11-15 | Gece (22:00-06:00) | MDF-16mm | OP-006 | Kavak Yongası | 555.3 | 55.5 | 72.7 | 94.4 | 18.2 | 17.7 | 48.9 | 33.4 | 63 | 66.7 | 180.7 | 7.81 | 86.1 | 10.78 | 0.83 | 6.93 | 167.5 | 44.9 | 8.36 | 1.627 | 28.5 | 4.59 | 12 | 7.66 | 197.6 | 34.8 | 91.1 | Yok | 0 | 39.3 | 30.5 | 75.3 | 15.79 | 16 | -0.211 | P80 | 1.75 | 0.28 | 450.7 | 3216 | 1.54 | 49 | 3167 | 96.8 | 771.1 | 190.8 | 416.2 | 4167 | -24
2024-11-16 | Sabah (06:00-14:00) | MDF-18mm | OP-019 | Çam Yongası | 555 | 54.6 | 70.9 | 94 | 15.7 | 22.4 | 57 | 20.6 | 62.4 | 69.1 | 177.2 | 8.18 | 89.4 | 12.55 | 0.72 | 7.29 | 167 | 46.1 | 8.58 | 1.868 | 28 | 4.45 | 12.6 | 8.22 | 196.4 | 33.3 | 88.1 | Soğutucu Kapasitesi | 54.1 | 42.2 | 42.2 | 60.7 | 17.41 | 18 | -0.591 | P80 | 1.81 | 0.26 | 412 | 2543 | 0.72 | 18 | 2525 | 83.6 | 755.3 | 184.1 | 481.9 | 4167 | -39.4
2024-11-16 | Öğle (14:00-22:00) | MDF-12mm | OP-021 | Karışık Atık | 576.3 | 62.5 | 75.1 | 93.4 | 13.7 | 23.8 | 57.5 | 18.7 | 59.5 | 72 | 177 | 8.15 | 93.6 | 10.06 | 0.73 | 7.13 | 150.5 | 50.7 | 9.31 | 1.25 | 30.6 | 4.56 | 11.5 | 7.21 | 189 | 32.2 | 90.6 | Yok | 0 | 41.8 | 45.8 | 79.8 | 12.14 | 12 | 0.145 | P80 | 1.33 | -0.04 | 451.6 | 3269 | 0.86 | 28 | 3241 | 95.3 | 707.6 | 209.4 | 460.5 | 4167 | -22.22
2024-11-16 | Gece (22:00-06:00) | MDF-25mm | OP-004 | Çam Yongası | 602.8 | 51.8 | 70 | 93.4 | 13.7 | 25.5 | 55.2 | 19.3 | 61.8 | 60 | 169.3 | 8.05 | 89.4 | 11.55 | 0.59 | 6.93 | 162.5 | 42.7 | 9.04 | 2.479 | 26.9 | 4.3 | 9.3 | 9.52 | 191.5 | 36.1 | 87 | Soğutucu Kapasitesi | 5.1 | 42.4 | 41.8 | 58.4 | 25.12 | 25 | 0.116 | P120 | 1.33 | 0.1 | 448.7 | 2362 | 0.88 | 20 | 2342 | 88.9 | 742.9 | 191.3 | 432.2 | 4167 | -43.8
2024-11-17 | Sabah (06:00-14:00) | MDF-25mm | OP-002 | Kavak Yongası | 559.4 | 49.7 | 67 | 94.7 | 14.3 | 20 | 66 | 14.1 | 56.1 | 60.1 | 179.8 | 7.34 | 84.9 | 10.94 | 0.8 | 6.72 | 167.7 | 49.7 | 8.47 | 2.532 | 31.2 | 3.94 | 11.8 | 9.04 | 203.1 | 32.8 | 77.2 | Kurutucu Tıkanması | 68.8 | 43.7 | 34 | 44.1 | 25.06 | 25 | 0.055 | P100 | 1.92 | 0.41 | 382.7 | 1882 | 1.34 | 25 | 1857 | 90.9 | 675.3 | 193.9 | 447 | 4167 | -55.44
2024-11-17 | Öğle (14:00-22:00) | MDF-12mm | OP-029 | Kavak Yongası | 590 | 49.5 | 69.2 | 94.4 | 16.8 | 22.6 | 49.2 | 28.2 | 64.3 | 60 | 169.1 | 7.88 | 86.6 | 11.9 | 0.88 | 7.08 | 173.6 | 31.8 | 9.19 | 1.216 | 25.7 | 4.44 | 10 | 7.67 | 193.1 | 31.7 | 93 | Yok | 0 | 40.9 | 44.8 | 75 | 11.82 | 12 | -0.184 | P120 | 1.85 | -0.44 | 451.4 | 3153 | 0.39 | 12 | 3141 | 94.1 | 721.4 | 190.4 | 339.4 | 4167 | -24.62
2024-11-17 | Gece (22:00-06:00) | MDF-12mm | OP-013 | Çam Yongası | 567.5 | 49.6 | 71 | 95.4 | 17.7 | 20.8 | 60.6 | 18.6 | 65.1 | 60 | 170.9 | 7.11 | 97.3 | 11.4 | 0.77 | 7.52 | 165.6 | 43.6 | 9.76 | 1.199 | 26.3 | 4.37 | 11.2 | 7.64 | 194.1 | 33.1 | 93.3 | Yok | 0 | 48.3 | 33.3 | 76.8 | 11.83 | 12 | -0.166 | P100 | 2.07 | 0.36 | 440.7 | 3100 | 0.67 | 20 | 3080 | 83.9 | 757.5 | 153.3 | 369 | 4167 | -26.09
2024-11-18 | Sabah (06:00-14:00) | MDF-25mm | OP-007 | Kavak Yongası | 522.1 | 49.1 | 77.6 | 93.9 | 17.3 | 24.4 | 55.8 | 19.8 | 64.2 | 60.7 | 173.7 | 7.68 | 81.7 | 9.63 | 0.72 | 7.54 | 169.5 | 52.5 | 9.42 | 2.546 | 25.1 | 4.29 | 11.4 | 9.91 | 197 | 34 | 98.9 | Pres Arızası | 4.7 | 43.8 | 45.4 | 68.8 | 25.18 | 25 | 0.176 | P100 | 1.79 | 0.02 | 451.7 | 2705 | 0.21 | 5 | 2700 | 93.1 | 735.1 | 204.2 | 445.7 | 4167 | -35.21
2024-11-18 | Öğle (14:00-22:00) | MDF-8mm | OP-022 | Çam Yongası | 552.9 | 48.1 | 91.1 | 94.7 | 12.2 | 22.1 | 62.1 | 15.8 | 63.3 | 60 | 174.6 | 7.81 | 88.1 | 12.68 | 0.53 | 7.07 | 167.7 | 41.3 | 8.97 | 0.814 | 31.1 | 4.08 | 13.7 | 6.5 | 198.1 | 36 | 93.9 | Yok | 0 | 39.2 | 45.9 | 93.2 | 7.96 | 8 | -0.037 | P80 | 1.86 | -0.28 | 448.7 | 3889 | 0.89 | 34 | 3855 | 83.6 | 743.7 | 197.1 | 440.8 | 4167 | -7.49
2024-11-18 | Gece (22:00-06:00) | MDF-16mm | OP-002 | Karışık Atık | 567.2 | 55.5 | 71.6 | 95.3 | 17.3 | 21.4 | 63.5 | 15.1 | 61 | 66.4 | 167.9 | 8.12 | 93.1 | 11.18 | 0.81 | 7.42 | 167.2 | 39.1 | 8.99 | 1.657 | 29.4 | 4.01 | 9.2 | 7.63 | 191.5 | 31.6 | 88.4 | Yok | 0 | 45.1 | 38.1 | 74.9 | 15.85 | 16 | -0.15 | P60 | 1.84 | -0.25 | 451.5 | 3139 | 0.71 | 22 | 3117 | 94.9 | 696.2 | 188.3 | 392.5 | 4167 | -25.2
2024-11-19 | Sabah (06:00-14:00) | MDF-25mm | OP-028 | Çam Yongası | 608.5 | 51.3 | 78.2 | 93.4 | 15.1 | 27.8 | 53.3 | 18.9 | 60.7 | 60 | 169.8 | 7.36 | 96.7 | 10.94 | 0.72 | 7.03 | 167.4 | 45.2 | 9.57 | 2.427 | 24.8 | 4.46 | 14.5 | 10.58 | 213.8 | 35.5 | 89.1 | Pres Arızası | 5.6 | 42.6 | 44.3 | 53.8 | 25.33 | 25 | 0.331 | P100 | 1.43 | 0.11 | 445.9 | 2253 | 1.25 | 28 | 2225 | 88.1 | 736.7 | 203.4 | 459 | 4167 | -46.6
2024-11-19 | Öğle (14:00-22:00) | MDF-25mm | OP-012 | Kavak Yongası | 546.1 | 48.4 | 79.3 | 95.5 | 14.7 | 22.8 | 58 | 19.3 | 60 | 60 | 169.2 | 8.11 | 98.6 | 11.79 | 0.81 | 7.13 | 168.7 | 41.8 | 8.93 | 2.512 | 28.3 | 3.87 | 12.7 | 10.2 | 189.1 | 31 | 99.5 | Yok | 0 | 34.1 | 44.4 | 57.8 | 24.81 | 25 | -0.193 | P80 | 1.49 | 0.45 | 440.1 | 2576 | 0.1 | 2 | 2574 | 100 | 755.4 | 160.5 | 466.8 | 4167 | -38.23
2024-11-19 | Gece (22:00-06:00) | MDF-18mm | OP-026 | Ladin Yongası | 549.1 | 55.8 | 75.2 | 95.2 | 12.2 | 23.2 | 58.4 | 18.4 | 62.3 | 68 | 165.7 | 7.61 | 76.7 | 12.12 | 0.77 | 7.17 | 169.1 | 40.1 | 9.53 | 1.775 | 28.6 | 4.99 | 13 | 8.21 | 200.5 | 28 | 89.5 | Yok | 0 | 38.3 | 45.7 | 71.5 | 18.05 | 18 | 0.054 | P80 | 1.63 | -0.45 | 451.1 | 2951 | 1.26 | 37 | 2914 | 79.3 | 754.2 | 198.2 | 448.3 | 4167 | -30.07
2024-11-20 | Sabah (06:00-14:00) | MDF-8mm | OP-023 | Karışık Atık | 596.6 | 54.5 | 89.9 | 89.8 | 13 | 19.9 | 52.5 | 27.6 | 62.3 | 64.6 | 179.9 | 8.16 | 84.5 | 10.89 | 0.73 | 7.66 | 167.5 | 41.2 | 9.56 | 0.795 | 27.5 | 4.48 | 10.6 | 6.3 | 198.9 | 32.3 | 93.9 | Yok | 0 | 38.4 | 40.9 | 95.2 | 8.26 | 8 | 0.263 | P80 | 1.74 | 0.5 | 455.3 | 4072 | 1.02 | 41 | 4031 | 79.4 | 717.1 | 206.8 | 451.7 | 4167 | -3.26
2024-11-20 | Öğle (14:00-22:00) | MDF-16mm | OP-005 | Çam Yongası | 586.2 | 55.7 | 79.1 | 92.7 | 12.4 | 27.4 | 58.5 | 14.1 | 63.4 | 64.8 | 173.3 | 7.63 | 85.6 | 11.37 | 0.65 | 7.61 | 161.8 | 36.5 | 9.87 | 1.537 | 27.9 | 4.24 | 9.4 | 7.67 | 183.7 | 31.1 | 86.9 | Yok | 0 | 45.5 | 41.8 | 72.4 | 15.72 | 16 | -0.28 | P100 | 1.54 | -0.11 | 447.9 | 3045 | 0.47 | 14 | 3031 | 71.9 | 710.9 | 172.3 | 428.3 | 4167 | -27.26
2024-11-20 | Gece (22:00-06:00) | MDF-16mm | OP-028 | Çam Yongası | 483.9 | 51.7 | 68.3 | 97.1 | 12.3 | 25.7 | 53.2 | 21.1 | 69.5 | 62.3 | 163.1 | 8.29 | 84.7 | 11.07 | 0.82 | 7.12 | 158 | 40 | 8.38 | 1.619 | 27.4 | 4.17 | 17.6 | 7.44 | 196.9 | 31.9 | 86.7 | Soğutucu Kapasitesi | 30.8 | 36.6 | 41 | 69.1 | 15.8 | 16 | -0.205 | P100 | 2.03 | -0.19 | 400.9 | 2803 | 0.1 | 2 | 2801 | 87 | 743.2 | 182.5 | 435.9 | 4167 | -32.78
2024-11-21 | Sabah (06:00-14:00) | MDF-12mm | OP-020 | Kavak Yongası | 480 | 54.8 | 58.4 | 93 | 16.8 | 21.5 | 57.7 | 20.8 | 62.7 | 68.4 | 163.3 | 7.51 | 94 | 10.97 | 0.76 | 6.8 | 175.3 | 34.3 | 8.78 | 1.205 | 28.3 | 4.08 | 12.6 | 6.97 | 194.4 | 29.4 | 90.8 | Yok | 0 | 47 | 42.9 | 80.5 | 11.97 | 12 | -0.029 | P80 | 2.1 | -0.39 | 457.9 | 3579 | 0.42 | 15 | 3564 | 73.5 | 737 | 181.1 | 397.8 | 4167 | -14.47
2024-11-21 | Öğle (14:00-22:00) | MDF-8mm | OP-024 | Karışık Atık | 520.6 | 52.1 | 73.8 | 94.6 | 13.7 | 21.6 | 58.6 | 19.8 | 63.3 | 61.9 | 165.4 | 7.3 | 90.1 | 10.82 | 0.73 | 7.24 | 170.4 | 50.1 | 7.93 | 0.741 | 31.3 | 4.22 | 12.2 | 6.63 | 193.9 | 36 | 93.4 | Kurutucu Tıkanması | 2.7 | 36.9 | 50.4 | 91.3 | 7.71 | 8 | -0.293 | P100 | 1.92 | -0.44 | 448.4 | 3790 | 1.1 | 41 | 3749 | 78.1 | 701.4 | 167.4 | 429.4 | 4167 | -10.03
2024-11-21 | Gece (22:00-06:00) | MDF-12mm | OP-028 | Kavak Yongası | 480 | 50.2 | 87.7 | 92.9 | 15.4 | 14.1 | 68.8 | 17.2 | 58.7 | 60 | 164.5 | 7.96 | 84 | 11.66 | 0.85 | 6.98 | 167.2 | 46.6 | 8.96 | 1.206 | 25.7 | 4.29 | 10.7 | 6.92 | 194.9 | 32.4 | 88.5 | Yok | 0 | 46.4 | 46.9 | 83.4 | 11.96 | 12 | -0.045 | P60 | 1.85 | -0.41 | 458.2 | 3516 | 0.8 | 28 | 3488 | 97.5 | 749.5 | 180.2 | 395.3 | 4167 | -16.29
2024-11-22 | Sabah (06:00-14:00) | MDF-8mm | OP-020 | Çam Yongası | 480 | 52 | 73.6 | 94.1 | 17.6 | 23.8 | 59.6 | 16.6 | 59.8 | 65.6 | 164.6 | 7.32 | 83.2 | 11.44 | 0.9 | 7.28 | 173 | 42.2 | 8.48 | 0.798 | 30.3 | 4.08 | 9.8 | 6.73 | 197 | 30.5 | 92.7 | Yok | 0 | 41.7 | 43.6 | 93 | 7.57 | 8 | -0.43 | P80 | 1.74 | 0.39 | 452.6 | 3741 | 0.9 | 33 | 3708 | 88.7 | 723.6 | 182.6 | 407.9 | 4167 | -11.02
2024-11-22 | Öğle (14:00-22:00) | MDF-16mm | OP-001 | Karışık Atık | 555.2 | 48.9 | 67.4 | 93.5 | 21.3 | 27.3 | 55.8 | 16.9 | 61.5 | 60 | 166.7 | 7.49 | 84.5 | 12.52 | 0.7 | 6.83 | 166.8 | 40.2 | 10.26 | 1.668 | 31 | 4.36 | 13.3 | 7.68 | 199.1 | 30.7 | 92.1 | Yok | 0 | 37.7 | 47.8 | 78.3 | 16.42 | 16 | 0.416 | P80 | 2.27 | -0.35 | 444.9 | 3201 | 0.97 | 31 | 3170 | 78.7 | 725.8 | 200.4 | 428.5 | 4167 | -23.93
2024-11-22 | Gece (22:00-06:00) | MDF-18mm | OP-004 | Çam Yongası | 571.2 | 49.5 | 84.2 | 93.3 | 15.7 | 23.5 | 64.1 | 12.4 | 59.9 | 60 | 168.2 | 8.49 | 81.8 | 12.78 | 0.89 | 7.33 | 154.2 | 30.2 | 8.32 | 1.709 | 26.4 | 4.53 | 9.9 | 7.71 | 195.3 | 32.2 | 88 | Yok | 0 | 37.6 | 44 | 73.5 | 18.05 | 18 | 0.047 | P80 | 1.58 | 0.69 | 449.9 | 3081 | 0.81 | 24 | 3057 | 88.7 | 717 | 147.4 | 443.9 | 4167 | -26.64
2024-11-23 | Sabah (06:00-14:00) | MDF-18mm | OP-017 | Kavak Yongası | 556.3 | 53.2 | 63.2 | 95.3 | 12.7 | 26 | 54.8 | 19.2 | 64.8 | 61.4 | 177 | 8.35 | 89.8 | 11.39 | 0.77 | 7.2 | 165.1 | 44.3 | 8.99 | 1.798 | 28.7 | 4.21 | 10.2 | 7.93 | 194.5 | 28.5 | 93 | Yok | 0 | 41.6 | 42.6 | 74.3 | 18 | 18 | 0 | P100 | 1.84 | 0.3 | 448.6 | 3030 | 0.73 | 22 | 3008 | 87.1 | 716.3 | 183.2 | 391 | 4167 | -27.81
2024-11-23 | Öğle (14:00-22:00) | MDF-16mm | OP-001 | Çam Yongası | 604.9 | 53.2 | 81.5 | 93 | 14 | 23.6 | 54.2 | 22.2 | 61.6 | 63.1 | 170.4 | 7.46 | 83.7 | 10.69 | 0.71 | 7.32 | 168.5 | 41.8 | 9.68 | 1.672 | 28.7 | 4.4 | 10.9 | 7.57 | 201.1 | 30.3 | 94.6 | Yok | 0 | 44 | 47.2 | 76.1 | 16.26 | 16 | 0.257 | P80 | 1.85 | 0.15 | 441.5 | 3178 | 0.92 | 29 | 3149 | 82.7 | 703.6 | 177.3 | 404.8 | 4167 | -24.43
2024-11-23 | Gece (22:00-06:00) | MDF-25mm | OP-016 | Ladin Yongası | 564.3 | 49.4 | 74.5 | 95.6 | 15.1 | 23.5 | 55.9 | 20.6 | 61.9 | 60 | 175.2 | 7.1 | 89.4 | 10.61 | 0.93 | 7.51 | 157 | 40.3 | 8.13 | 2.463 | 26.6 | 4.15 | 10.2 | 8.54 | 191.7 | 34.5 | 87.9 | Yok | 0 | 40.2 | 34.2 | 66 | 25.4 | 25 | 0.4 | P100 | 1.55 | 0.56 | 448.6 | 2660 | 0.47 | 12 | 2648 | 87.4 | 741 | 183.2 | 406.6 | 4167 | -36.45
2024-11-24 | Sabah (06:00-14:00) | MDF-12mm | OP-030 | Karışık Atık | 593.6 | 48.5 | 78 | 92.2 | 14.7 | 20.6 | 55.2 | 24.2 | 62.5 | 60 | 175.7 | 7.37 | 80.7 | 11.66 | 0.66 | 7.23 | 168 | 47 | 8.77 | 1.206 | 25.7 | 3.81 | 12.7 | 7.87 | 199 | 29.6 | 78.2 | Konveyör Durması | 56.6 | 42.9 | 42.3 | 53 | 12.13 | 12 | 0.131 | P100 | 1.49 | -0.18 | 388.5 | 2224 | 1.06 | 23 | 2201 | 85 | 762 | 184.9 | 391.2 | 4167 | -47.18
2024-11-24 | Öğle (14:00-22:00) | MDF-12mm | OP-023 | Çam Yongası | 562.1 | 56.1 | 82.4 | 90.9 | 18.8 | 28.6 | 64.6 | 6.8 | 59.9 | 65.2 | 165.7 | 7.91 | 88.4 | 10.28 | 0.74 | 7.29 | 168.6 | 51.8 | 9.59 | 1.191 | 29.1 | 4.3 | 12.1 | 7.68 | 191.2 | 33.2 | 94.2 | Yok | 0 | 42.3 | 37.2 | 82.6 | 12.25 | 12 | 0.248 | P80 | 1.36 | 0.65 | 465.6 | 3289 | 0.52 | 17 | 3272 | 84.4 | 768.3 | 215.1 | 425.3 | 4167 | -21.48
2024-11-24 | Gece (22:00-06:00) | MDF-18mm | OP-014 | Ladin Yongası | 540.8 | 51.9 | 83.1 | 97.3 | 12.5 | 29.6 | 52.7 | 17.7 | 60.6 | 61.4 | 172.7 | 8.59 | 92.1 | 10.52 | 0.83 | 7.38 | 179.2 | 37.6 | 8.87 | 1.909 | 27.6 | 4.35 | 9.9 | 7.75 | 197 | 31.2 | 90.1 | Pres Arızası | 0.6 | 40.3 | 38.3 | 73.7 | 18.05 | 18 | 0.045 | P60 | 1.6 | -0.26 | 447.4 | 2996 | 1.1 | 32 | 2964 | 79.8 | 707.5 | 170.9 | 450.9 | 4167 | -28.87
2024-11-25 | Sabah (06:00-14:00) | MDF-12mm | OP-015 | Çam Yongası | 606.5 | 53.4 | 73.4 | 95.8 | 16 | 22.4 | 60.7 | 16.9 | 62.9 | 62.1 | 172.8 | 7.7 | 92.8 | 10.9 | 0.69 | 6.77 | 175.1 | 42.8 | 8.54 | 1.166 | 27.9 | 4.47 | 10.2 | 7.43 | 203.7 | 33.1 | 89.5 | Pres Arızası | 7.3 | 39.9 | 39.4 | 75.3 | 12.12 | 12 | 0.116 | P80 | 2.08 | 0.4 | 446.5 | 3227 | 1.28 | 41 | 3186 | 75 | 761.1 | 169.8 | 377.2 | 4167 | -23.54
2024-11-25 | Öğle (14:00-22:00) | MDF-12mm | OP-009 | Çam Yongası | 551.7 | 54 | 81.7 | 94.8 | 14.8 | 21.9 | 59.9 | 18.2 | 57.6 | 62.3 | 180.4 | 7.61 | 90.4 | 11.26 | 0.72 | 6.77 | 155.4 | 47.9 | 9.01 | 1.202 | 26.1 | 4.03 | 10.8 | 7.12 | 185 | 34.2 | 92.5 | Yok | 0 | 42.6 | 44.6 | 88 | 12.15 | 12 | 0.152 | P100 | 1.93 | 0.32 | 462.9 | 3608 | 1.09 | 39 | 3569 | 93.5 | 740.7 | 186 | 448.7 | 4167 | -14.35
2024-11-25 | Gece (22:00-06:00) | MDF-18mm | OP-001 | Kavak Yongası | 620 | 55.7 | 87.8 | 93.6 | 15 | 19.6 | 55.6 | 24.9 | 64.8 | 66.6 | 174.1 | 7.19 | 89.5 | 11.26 | 0.76 | 7.18 | 177.1 | 42.7 | 9.62 | 1.827 | 30.6 | 3.89 | 12.4 | 8.46 | 191.1 | 36.4 | 87.3 | Yok | 0 | 38.2 | 40.4 | 64.2 | 18.55 | 18 | 0.545 | P120 | 1.86 | -0.22 | 441.3 | 2732 | 0.7 | 19 | 2713 | 72.9 | 726.3 | 198.1 | 426 | 4167 | -34.89
2024-11-26 | Sabah (06:00-14:00) | MDF-18mm | OP-020 | Çam Yongası | 530.7 | 45.9 | 76.1 | 93.4 | 13.5 | 25.7 | 67.6 | 6.7 | 59.2 | 60 | 170.4 | 8.72 | 89.5 | 10.68 | 0.83 | 7.35 | 175.5 | 37.1 | 9.63 | 1.832 | 27 | 4.59 | 8.2 | 8.89 | 202.9 | 31.6 | 89.7 | Konveyör Durması | 11.8 | 43.3 | 38.5 | 65.7 | 17.94 | 18 | -0.062 | P80 | 2.13 | 0.05 | 440 | 2664 | 1.57 | 41 | 2623 | 80.8 | 735.8 | 193.8 | 399 | 4167 | -37.05
2024-11-26 | Öğle (14:00-22:00) | MDF-12mm | OP-019 | Karışık Atık | 525.3 | 52.3 | 72.4 | 91.2 | 19.3 | 22.4 | 54 | 23.6 | 58.6 | 60 | 169.1 | 7.33 | 85.9 | 11.13 | 0.75 | 7.22 | 180 | 30 | 10.02 | 1.148 | 28.9 | 4.58 | 11.6 | 7.26 | 199.4 | 34.1 | 89 | Yok | 0 | 45 | 39.7 | 80.2 | 11.88 | 12 | -0.118 | P100 | 1.98 | 0.79 | 447.2 | 3289 | 1 | 32 | 3257 | 85.5 | 725.8 | 182.9 | 435 | 4167 | -21.84
2024-11-26 | Gece (22:00-06:00) | MDF-16mm | OP-015 | Çam Yongası | 620 | 56.7 | 70.3 | 91 | 12.5 | 23.5 | 65.9 | 10.6 | 67.7 | 63.8 | 170.8 | 7.46 | 87.7 | 10.86 | 0.77 | 7.26 | 168.6 | 38.6 | 8.66 | 1.619 | 26.7 | 4 | 12.2 | 7.58 | 192.3 | 34.1 | 91.2 | Yok | 0 | 43.5 | 34.1 | 79.1 | 16.09 | 16 | 0.09 | P100 | 1.53 | -0.01 | 440.7 | 3181 | 0.25 | 7 | 3174 | 78.9 | 728.7 | 170.5 | 392.7 | 4167 | -23.83
2024-11-27 | Sabah (06:00-14:00) | MDF-18mm | OP-018 | Ladin Yongası | 480 | 54.6 | 74.9 | 93.2 | 15.3 | 21.9 | 60.8 | 17.3 | 61.4 | 63.4 | 172.9 | 8.12 | 86.5 | 10.03 | 0.79 | 8 | 169.7 | 54.7 | 9.52 | 1.743 | 27.7 | 4.96 | 13.6 | 8.42 | 190.8 | 32 | 90.2 | Yok | 0 | 36.1 | 43.3 | 66.3 | 17.71 | 18 | -0.289 | P100 | 1.86 | -0.01 | 441.3 | 2836 | 1.58 | 44 | 2792 | 89.9 | 744.8 | 195.3 | 429.8 | 4167 | -33
2024-11-27 | Öğle (14:00-22:00) | MDF-18mm | OP-014 | Kavak Yongası | 596.6 | 53 | 80 | 92 | 14.8 | 19.1 | 63.7 | 17.2 | 57.6 | 62 | 167.8 | 8.2 | 87.8 | 9.36 | 0.78 | 7.19 | 180.2 | 42.1 | 9.66 | 1.777 | 30.6 | 3.92 | 13 | 8.37 | 199.2 | 36.3 | 90.7 | Yok | 0 | 43.8 | 55.7 | 69.1 | 18.42 | 18 | 0.422 | P100 | 1.8 | -0.04 | 440.2 | 2862 | 1.51 | 43 | 2819 | 81.4 | 696.8 | 219.2 | 455.4 | 4167 | -32.35
2024-11-27 | Gece (22:00-06:00) | MDF-16mm | OP-021 | Çam Yongası | 545 | 52.4 | 80.4 | 91.7 | 14.8 | 19.2 | 59.4 | 21.4 | 57.8 | 65 | 169.6 | 7.67 | 86.4 | 10.96 | 0.71 | 7.23 | 165.9 | 45.1 | 8.19 | 1.606 | 29.1 | 4.15 | 14.7 | 7.77 | 201.5 | 29.9 | 84.4 | Yok | 0 | 40.2 | 41.6 | 74.2 | 16.02 | 16 | 0.017 | P120 | 1.63 | 0.58 | 457.9 | 2984 | 0.52 | 15 | 2969 | 79.5 | 796.6 | 182.3 | 424.6 | 4167 | -28.75
2024-11-28 | Sabah (06:00-14:00) | MDF-16mm | OP-027 | Ladin Yongası | 557.5 | 50.4 | 81.8 | 96.3 | 14.7 | 26.6 | 57.4 | 16.1 | 60.5 | 62.2 | 177.3 | 7.55 | 83.2 | 11.76 | 0.85 | 7.99 | 166.6 | 52.6 | 9.69 | 1.51 | 28.1 | 4.18 | 11.8 | 7.61 | 199.8 | 31.3 | 97 | Yok | 0 | 41.7 | 35.2 | 83.5 | 16.05 | 16 | 0.045 | P80 | 1.75 | 0.1 | 452.6 | 3461 | 0.79 | 27 | 3434 | 86.4 | 695.1 | 180.8 | 376 | 4167 | -17.59
2024-11-28 | Öğle (14:00-22:00) | MDF-8mm | OP-021 | Kavak Yongası | 490.9 | 50.4 | 69.5 | 93.7 | 14.3 | 17.9 | 58.3 | 23.8 | 62 | 62.7 | 177.8 | 7.8 | 89.3 | 11.11 | 0.65 | 7.79 | 169.8 | 42.7 | 8.96 | 0.796 | 28.6 | 4.62 | 10.6 | 6.57 | 185.3 | 33.6 | 93.5 | Yok | 0 | 39.9 | 39 | 93.7 | 7.86 | 8 | -0.141 | P80 | 1.47 | -0.15 | 460.9 | 3936 | 1.53 | 60 | 3876 | 88.9 | 741.3 | 194.9 | 496.7 | 4167 | -6.98
2024-11-28 | Gece (22:00-06:00) | MDF-16mm | OP-017 | Karışık Atık | 540.9 | 57.7 | 68.6 | 95.3 | 15.1 | 21.2 | 56.9 | 21.9 | 65.9 | 64.3 | 178.7 | 8.21 | 87.2 | 12.36 | 0.87 | 7.11 | 169.4 | 54.6 | 9.15 | 1.646 | 27.1 | 4.52 | 13.8 | 7.38 | 199.7 | 33.6 | 91.9 | Yok | 0 | 30 | 53.9 | 80.8 | 16.06 | 16 | 0.064 | P60 | 1.51 | 0.16 | 439.4 | 3283 | 0.29 | 9 | 3274 | 94.4 | 750.7 | 169.5 | 408.1 | 4167 | -21.43
2024-11-29 | Sabah (06:00-14:00) | MDF-12mm | OP-015 | Çam Yongası | 519.7 | 58.8 | 76.7 | 95.7 | 17.8 | 22.5 | 50.8 | 26.7 | 61.6 | 69.8 | 167.3 | 7.04 | 80.1 | 11.38 | 1 | 6.63 | 168 | 34.9 | 10.11 | 1.206 | 31.1 | 3.97 | 11.1 | 7 | 203.7 | 34.8 | 91.4 | Yok | 0 | 33.4 | 47.8 | 82 | 12.29 | 12 | 0.285 | P80 | 1.9 | 0.17 | 447.5 | 3506 | 0.55 | 19 | 3487 | 85.8 | 758.1 | 198.4 | 420 | 4167 | -16.32
2024-11-29 | Öğle (14:00-22:00) | MDF-25mm | OP-016 | Çam Yongası | 542.4 | 42.4 | 87.9 | 93.3 | 14.5 | 23.6 | 57.8 | 18.6 | 63.1 | 60 | 171.4 | 7.04 | 85.8 | 10.84 | 0.68 | 6.73 | 174.4 | 44.3 | 9.09 | 2.567 | 28 | 4.09 | 15.3 | 10.15 | 188.9 | 32.5 | 92.9 | Yok | 0 | 45.2 | 38.4 | 61.2 | 24.67 | 25 | -0.332 | P80 | 1.75 | -0.38 | 458.2 | 2516 | 1.11 | 27 | 2489 | 85.3 | 789.9 | 181.1 | 392.5 | 4167 | -40.27
2024-11-29 | Gece (22:00-06:00) | MDF-16mm | OP-024 | Ladin Yongası | 524.7 | 51.4 | 77.5 | 93.2 | 12.4 | 24.8 | 62.9 | 12.3 | 60.7 | 63.6 | 170 | 8.22 | 82.3 | 13 | 0.9 | 6.71 | 145.8 | 42.3 | 9.64 | 1.624 | 26.6 | 3.75 | 13.9 | 8.15 | 191 | 33.7 | 97.3 | Yok | 0 | 37.1 | 41.1 | 79.9 | 15.85 | 16 | -0.151 | P80 | 1.98 | -0.09 | 453.3 | 3247 | 0.4 | 12 | 3235 | 87.8 | 698.4 | 202.6 | 389.5 | 4167 | -22.37
2024-11-30 | Sabah (06:00-14:00) | MDF-16mm | OP-005 | Çam Yongası | 522.1 | 45.6 | 88.9 | 90.4 | 19.7 | 16.5 | 56.4 | 27.1 | 60.7 | 60 | 174.8 | 8.58 | 79.4 | 11.68 | 0.6 | 7.64 | 168.8 | 38.8 | 10.28 | 1.585 | 32.3 | 3.86 | 11.1 | 7.24 | 192.2 | 34.4 | 91.5 | Elektrik Kesintisi | 1.1 | 45 | 42.8 | 79.9 | 15.73 | 16 | -0.274 | P80 | 1.5 | -0.14 | 455.6 | 3317 | 0.79 | 26 | 3291 | 80.7 | 754.3 | 160.5 | 435.7 | 4167 | -21.02
2024-11-30 | Öğle (14:00-22:00) | MDF-16mm | OP-006 | Çam Yongası | 511.2 | 42.5 | 76.1 | 95.4 | 12.9 | 26.8 | 63.5 | 9.8 | 61.5 | 60 | 172.1 | 8.06 | 91.3 | 10.72 | 0.79 | 7.17 | 166.9 | 45.8 | 10.08 | 1.688 | 31.3 | 4.4 | 11.3 | 7.87 | 198.9 | 32.3 | 89.8 | Yok | 0 | 32.4 | 38.7 | 73 | 15.83 | 16 | -0.174 | P80 | 1.78 | -0.28 | 446 | 2931 | 0.38 | 11 | 2920 | 84.3 | 755.5 | 205.2 | 371.2 | 4167 | -29.93
2024-11-30 | Gece (22:00-06:00) | MDF-16mm | OP-006 | Ladin Yongası | 620 | 53.2 | 66 | 93.2 | 11.2 | 17.1 | 64.9 | 18 | 59.9 | 63.8 | 171.6 | 7.81 | 88.8 | 9.81 | 0.69 | 6.87 | 162.7 | 37.8 | 9.47 | 1.586 | 29.7 | 4.38 | 14.6 | 7.34 | 200.7 | 30.5 | 89.6 | Yok | 0 | 36.6 | 36 | 78.1 | 16.21 | 16 | 0.211 | P100 | 1.8 | -0.34 | 447.2 | 3144 | 0.99 | 31 | 3113 | 91.8 | 739.8 | 201.7 | 497.6 | 4167 | -25.29
2024-12-01 | Sabah (06:00-14:00) | MDF-18mm | OP-029 | Karışık Atık | 507.4 | 58.2 | 71.6 | 97.4 | 16.9 | 24.2 | 59.9 | 15.9 | 64.2 | 67.5 | 167.2 | 8.48 | 84.2 | 10.07 | 0.78 | 6.87 | 170.2 | 47.7 | 8.58 | 1.683 | 29 | 4.38 | 10.3 | 8.02 | 190.4 | 32 | 96 | Yok | 0 | 45.3 | 40.8 | 72.6 | 17.98 | 18 | -0.021 | P100 | 1.87 | -0.33 | 454.9 | 3042 | 1.05 | 31 | 3011 | 74.2 | 715.1 | 199.2 | 366.6 | 4167 | -27.74
2024-12-01 | Öğle (14:00-22:00) | MDF-12mm | OP-020 | Karışık Atık | 498.1 | 58.7 | 83.8 | 93.1 | 16.2 | 25.9 | 59.4 | 14.7 | 61.5 | 65.6 | 171.7 | 7.5 | 84 | 10.94 | 0.76 | 7.71 | 151.4 | 37.8 | 8.85 | 1.201 | 29.4 | 4.46 | 14.2 | 7.34 | 184.6 | 28.7 | 95.9 | Yok | 0 | 44.8 | 36 | 78.3 | 12.05 | 12 | 0.047 | P80 | 1.96 | -0.2 | 454.5 | 3318 | 1.32 | 43 | 3275 | 79.4 | 701.6 | 202.8 | 412.3 | 4167 | -21.41
2024-12-01 | Gece (22:00-06:00) | MDF-12mm | OP-003 | Kavak Yongası | 570.6 | 56.8 | 70.9 | 93.8 | 12.4 | 18.5 | 56.9 | 24.5 | 60.3 | 67.9 | 173.6 | 7.64 | 91.1 | 12.02 | 0.75 | 7.18 | 166 | 49.3 | 9.89 | 1.212 | 26.7 | 4.89 | 13.4 | 7.38 | 193.6 | 29.7 | 91.2 | Yok | 0 | 40 | 34.4 | 71.6 | 11.85 | 12 | -0.154 | P80 | 2.01 | 0.45 | 454.5 | 3138 | 0.73 | 22 | 3116 | 77.9 | 769 | 180.2 | 483.6 | 4167 | -25.22
2024-12-02 | Sabah (06:00-14:00) | MDF-8mm | OP-020 | Kavak Yongası | 620 | 47.5 | 71.9 | 95.5 | 14.7 | 13.8 | 57.2 | 28.9 | 65.7 | 60 | 172.9 | 7.04 | 91.4 | 11.7 | 0.83 | 7.04 | 159.6 | 33.4 | 8.73 | 0.782 | 30.4 | 4.08 | 11.2 | 6.62 | 203.2 | 34.7 | 99.5 | Yok | 0 | 36.5 | 52.1 | 95.1 | 8.21 | 8 | 0.208 | P100 | 1.61 | 0.18 | 455.1 | 3981 | 0.13 | 5 | 3976 | 79.9 | 726.6 | 199.9 | 424.6 | 4167 | -4.58
2024-12-02 | Öğle (14:00-22:00) | MDF-25mm | OP-017 | Çam Yongası | 511.5 | 51.1 | 73.4 | 94.9 | 14.3 | 19.5 | 56.3 | 24.2 | 61.3 | 60 | 165.6 | 7.19 | 77.2 | 12.2 | 0.9 | 7.06 | 157.6 | 42.8 | 8.83 | 2.548 | 24 | 4.3 | 15.2 | 9.35 | 198.7 | 29.5 | 90.7 | Yok | 0 | 31.1 | 47.3 | 64.7 | 25.18 | 25 | 0.184 | P80 | 2.04 | -0.23 | 456.8 | 2579 | 0.54 | 13 | 2566 | 80.3 | 762.2 | 167.9 | 414.9 | 4167 | -38.42
2024-12-02 | Gece (22:00-06:00) | MDF-12mm | OP-026 | Çam Yongası | 481.3 | 49.7 | 60.5 | 92.4 | 17.7 | 22.4 | 57.1 | 20.5 | 59.4 | 60 | 171.1 | 8.76 | 87.1 | 11.64 | 0.8 | 7.05 | 155.9 | 51.5 | 9.14 | 1.189 | 32.2 | 4.27 | 17.1 | 6.58 | 193.6 | 29.3 | 87.6 | Pres Arızası | 8.4 | 38.4 | 41.4 | 80.2 | 12.36 | 12 | 0.361 | P80 | 1.47 | -0.65 | 441.2 | 3419 | 0.96 | 32 | 3387 | 88 | 734.6 | 175.8 | 377 | 4167 | -18.72
2024-12-03 | Sabah (06:00-14:00) | MDF-16mm | OP-009 | Çam Yongası | 486.5 | 47.2 | 85.5 | 95.5 | 19.9 | 22.7 | 60.9 | 16.4 | 61.8 | 60 | 171.8 | 8.19 | 87.9 | 10.94 | 0.99 | 7.15 | 152 | 42.4 | 9.56 | 1.678 | 26 | 3.68 | 13 | 8.02 | 186.5 | 31.3 | 92.6 | Yok | 0 | 44.4 | 42.5 | 71 | 16.29 | 16 | 0.293 | P120 | 1.72 | 0.37 | 446.8 | 3002 | 0.52 | 15 | 2987 | 78.5 | 714 | 195.6 | 384.6 | 4167 | -28.32
2024-12-03 | Öğle (14:00-22:00) | MDF-16mm | OP-001 | Çam Yongası | 607.6 | 52.2 | 67.8 | 89.6 | 13.8 | 21.8 | 55.7 | 22.5 | 56.6 | 61.6 | 170.6 | 7.98 | 82.8 | 10.56 | 0.88 | 6.77 | 184.7 | 44 | 9.24 | 1.629 | 28.1 | 4.08 | 10.1 | 7.86 | 202.5 | 28.3 | 98.8 | Pres Arızası | 1.5 | 41.2 | 38.4 | 79.8 | 16.08 | 16 | 0.082 | P60 | 1.75 | 0.13 | 455.4 | 3332 | 1 | 33 | 3299 | 84.8 | 771.4 | 167.4 | 405.3 | 4167 | -20.83
2024-12-03 | Gece (22:00-06:00) | MDF-16mm | OP-019 | Çam Yongası | 542.7 | 50.5 | 63 | 94.6 | 16.5 | 25.5 | 60.1 | 14.4 | 60.1 | 61 | 173.1 | 7.43 | 82.2 | 11.42 | 0.89 | 7.35 | 164.4 | 55 | 10.26 | 1.6 | 27.6 | 4.41 | 11.9 | 7.96 | 187.4 | 31.5 | 91.7 | Yok | 0 | 44.4 | 34.3 | 72.8 | 16.33 | 16 | 0.327 | P120 | 1.46 | -0.06 | 461.9 | 3097 | 0.81 | 25 | 3072 | 90.7 | 713.9 | 150.3 | 444.9 | 4167 | -26.28
2024-12-04 | Sabah (06:00-14:00) | MDF-12mm | OP-023 | Çam Yongası | 537.6 | 52.5 | 70.7 | 95.2 | 12.5 | 21.2 | 62.3 | 16.5 | 63.7 | 64.5 | 181 | 7.56 | 88.7 | 11.47 | 0.61 | 6.96 | 158.9 | 44.1 | 9.07 | 1.206 | 27.8 | 4.13 | 12.6 | 7.47 | 201.4 | 31.9 | 96.6 | Yok | 0 | 43.7 | 39.2 | 84.8 | 12.02 | 12 | 0.016 | P100 | 1.63 | -0.16 | 457.6 | 3444 | 0.44 | 15 | 3429 | 83.1 | 736.1 | 205.2 | 409.6 | 4167 | -17.71
2024-12-04 | Öğle (14:00-22:00) | MDF-25mm | OP-025 | Çam Yongası | 526 | 53.7 | 68.1 | 96.5 | 15.7 | 21.5 | 59.1 | 19.4 | 56.8 | 64.1 | 177.9 | 7.93 | 87.9 | 11.6 | 0.84 | 6.72 | 152.9 | 45 | 9.53 | 2.578 | 30.7 | 4.05 | 13.9 | 9.86 | 204.2 | 35.2 | 91.3 | Yok | 0 | 36.7 | 46.3 | 56.2 | 24.58 | 25 | -0.425 | P100 | 1.17 | -0.7 | 440.8 | 2376 | 0.79 | 18 | 2358 | 92.9 | 773.1 | 183.2 | 424.3 | 4167 | -43.41
2024-12-04 | Gece (22:00-06:00) | MDF-18mm | OP-016 | Kavak Yongası | 499.1 | 48.6 | 81.5 | 95.9 | 14.8 | 21.4 | 61.6 | 17 | 59.6 | 60 | 172.4 | 7.85 | 91.7 | 12.59 | 0.91 | 8 | 176.8 | 39.7 | 9.58 | 1.751 | 29.8 | 4.71 | 10.3 | 8.1 | 198.9 | 33.3 | 86.3 | Yok | 0 | 36.1 | 44.8 | 71 | 17.76 | 18 | -0.245 | P60 | 1.8 | 0.41 | 461.3 | 2860 | 0.82 | 23 | 2837 | 87.6 | 747.2 | 158.8 | 431.9 | 4167 | -31.92
2024-12-05 | Sabah (06:00-14:00) | MDF-8mm | OP-025 | Çam Yongası | 498.1 | 53.1 | 75 | 93.4 | 12.3 | 21.5 | 55.4 | 23.1 | 64.9 | 63.9 | 169.6 | 7.44 | 82.5 | 10.11 | 0.59 | 6.54 | 184.7 | 41.7 | 10.01 | 0.796 | 27.7 | 4.29 | 13.3 | 6.24 | 192.7 | 32.6 | 87.6 | Yok | 0 | 47.4 | 48.5 | 87.4 | 7.8 | 8 | -0.201 | P60 | 1.83 | 0.61 | 454.1 | 3710 | 0.55 | 20 | 3690 | 99 | 738.8 | 181 | 439.7 | 4167 | -11.45
2024-12-05 | Öğle (14:00-22:00) | MDF-12mm | OP-002 | Karışık Atık | 480 | 57.6 | 75.4 | 97.6 | 15.1 | 26.4 | 52.3 | 21.4 | 58 | 67.2 | 163.3 | 7.93 | 83.2 | 12.1 | 1.06 | 7.18 | 161.2 | 43.1 | 9.62 | 1.247 | 26.8 | 4.5 | 14 | 8.05 | 203.5 | 35.8 | 97.4 | Kurutucu Tıkanması | 5.1 | 38.6 | 45.9 | 73.7 | 12.1 | 12 | 0.104 | P60 | 1.9 | -0.17 | 436.9 | 3077 | 0.57 | 17 | 3060 | 83.2 | 792.2 | 194.5 | 395.2 | 4167 | -26.57
2024-12-05 | Gece (22:00-06:00) | MDF-12mm | OP-030 | Çam Yongası | 587 | 50.4 | 78.9 | 91 | 17.6 | 22.7 | 52.6 | 24.7 | 60.4 | 60 | 172.9 | 7.66 | 85.5 | 12.16 | 0.72 | 7.02 | 167.5 | 43.2 | 8.85 | 1.261 | 26.7 | 4.15 | 8.1 | 6.9 | 187.1 | 30.2 | 84 | Yok | 0 | 38.7 | 36.1 | 75.8 | 11.94 | 12 | -0.058 | P120 | 1.23 | 0.48 | 454.3 | 3219 | 0.83 | 26 | 3193 | 84.7 | 738.3 | 188 | 387.9 | 4167 | -23.37
2024-12-06 | Sabah (06:00-14:00) | MDF-16mm | OP-015 | Kavak Yongası | 556 | 53.6 | 84.5 | 94.2 | 15.1 | 24.4 | 61.3 | 14.3 | 72 | 66.3 | 172.1 | 7.77 | 83.3 | 11.37 | 0.65 | 7.7 | 162.5 | 44.2 | 9.01 | 1.686 | 25.6 | 4.41 | 9.9 | 7.21 | 196.1 | 29.6 | 88.9 | Yok | 0 | 36.2 | 41.9 | 78.8 | 15.63 | 16 | -0.37 | P100 | 2.16 | -0.43 | 456.7 | 3277 | 1.29 | 42 | 3235 | 91.7 | 760.3 | 189.2 | 382.5 | 4167 | -22.37
2024-12-06 | Öğle (14:00-22:00) | MDF-8mm | OP-006 | Kavak Yongası | 480 | 55.8 | 62.5 | 96.8 | 14.4 | 23.2 | 50.1 | 26.8 | 64.2 | 66.7 | 174.5 | 8.18 | 87.9 | 12.18 | 0.76 | 7.4 | 163.5 | 39.8 | 8.54 | 0.843 | 26.6 | 4.15 | 8.2 | 6.79 | 194.8 | 34.4 | 93.6 | Yok | 0 | 42.1 | 48 | 89.3 | 8.23 | 8 | 0.225 | P100 | 1.86 | -0.35 | 463.7 | 3720 | 0.1 | 3 | 3717 | 82.6 | 748.2 | 163.8 | 416 | 4167 | -10.8
2024-12-06 | Gece (22:00-06:00) | MDF-18mm | OP-004 | Kavak Yongası | 521.8 | 44.6 | 79.2 | 95 | 18.3 | 23.8 | 57.2 | 18.9 | 63.5 | 60 | 169.3 | 6.84 | 88.9 | 10.26 | 1 | 7.26 | 173.7 | 38.7 | 9.78 | 1.839 | 27.4 | 3.69 | 14.1 | 7.79 | 202.1 | 31.3 | 89.5 | Yok | 0 | 41.3 | 40.7 | 74 | 18.12 | 18 | 0.119 | P80 | 1.69 | -0.15 | 465.5 | 3113 | 1.55 | 48 | 3065 | 91.3 | 737.3 | 171.8 | 445.9 | 4167 | -26.45
2024-12-07 | Sabah (06:00-14:00) | MDF-18mm | OP-016 | Çam Yongası | 552.5 | 54.8 | 79.6 | 91.4 | 11.6 | 22.2 | 67.8 | 10 | 59.1 | 64 | 173.2 | 7.58 | 90.3 | 10.76 | 0.81 | 7.03 | 158.7 | 41.7 | 9.71 | 1.848 | 29.4 | 4.35 | 11 | 8.54 | 184.6 | 32.9 | 93.8 | Konveyör Durması | 10.6 | 37 | 44.6 | 66.6 | 18.11 | 18 | 0.112 | P120 | 1.92 | 0.17 | 439.7 | 2698 | 0.57 | 15 | 2683 | 79.2 | 765.1 | 163.8 | 406.3 | 4167 | -35.61
2024-12-07 | Öğle (14:00-22:00) | MDF-12mm | OP-017 | Çam Yongası | 541.2 | 47.8 | 77.8 | 91.8 | 18.7 | 20.4 | 61.5 | 18.1 | 60.3 | 60 | 170.1 | 7.78 | 85.8 | 11.71 | 0.79 | 7.25 | 161.7 | 41 | 8.95 | 1.173 | 32.1 | 4.69 | 14.9 | 7.41 | 201.1 | 30.6 | 89.3 | Yok | 0 | 45.3 | 38.8 | 73.6 | 11.82 | 12 | -0.175 | P120 | 1.71 | 0.24 | 446.2 | 3004 | 1.15 | 34 | 2970 | 89.3 | 716.4 | 190.1 | 431.5 | 4167 | -28.73
2024-12-07 | Gece (22:00-06:00) | MDF-12mm | OP-018 | Kavak Yongası | 570.6 | 51.1 | 64.1 | 93.4 | 14.9 | 23.2 | 55.8 | 21.1 | 58.4 | 60.8 | 181.7 | 8.37 | 93 | 12.09 | 0.72 | 7 | 167 | 44.3 | 8.98 | 1.214 | 29.7 | 4.25 | 10.6 | 6.98 | 205.5 | 32.7 | 93.3 | Yok | 0 | 38 | 34.2 | 82.8 | 12.27 | 12 | 0.268 | P80 | 2.21 | -0.23 | 447.9 | 3345 | 0.44 | 14 | 3331 | 86.1 | 744.5 | 178.7 | 378.5 | 4167 | -20.06
2024-12-08 | Sabah (06:00-14:00) | MDF-16mm | OP-025 | Kavak Yongası | 480 | 50 | 91.8 | 95.9 | 14.2 | 27.1 | 54.1 | 18.8 | 59.8 | 60 | 172.5 | 7.97 | 85.3 | 11.36 | 0.85 | 6.95 | 170.8 | 35.5 | 8.49 | 1.563 | 31.4 | 4.09 | 12.9 | 8.05 | 198.2 | 30 | 94.5 | Yok | 0 | 30.6 | 37.8 | 74.5 | 15.58 | 16 | -0.424 | P100 | 1.64 | 0.14 | 456.3 | 2993 | 1.04 | 31 | 2962 | 77.7 | 723.3 | 180.6 | 424.1 | 4167 | -28.92
2024-12-08 | Öğle (14:00-22:00) | MDF-25mm | OP-024 | Çam Yongası | 573.1 | 51.5 | 69.3 | 96.3 | 12.5 | 22.6 | 52.1 | 25.4 | 58.9 | 62.3 | 169.3 | 7.05 | 83.4 | 10.83 | 0.73 | 6.82 | 158.5 | 50.8 | 9.99 | 2.474 | 27 | 4.54 | 10.8 | 9.75 | 188.4 | 32.3 | 91.1 | Yok | 0 | 41.8 | 47.2 | 56.6 | 24.6 | 25 | -0.396 | P120 | 1.67 | 0.46 | 460.2 | 2402 | 1.01 | 24 | 2378 | 97.8 | 712.7 | 184.8 | 371.6 | 4167 | -42.93
2024-12-08 | Gece (22:00-06:00) | MDF-16mm | OP-026 | Çam Yongası | 620 | 51.6 | 68.2 | 92.9 | 16.3 | 27.3 | 56.1 | 16.6 | 63.1 | 60.1 | 175.2 | 7.65 | 91.7 | 10.78 | 0.79 | 6.87 | 163 | 46.6 | 9.11 | 1.537 | 29 | 3.62 | 13.2 | 7.4 | 206.4 | 29.1 | 89.6 | Yok | 0 | 35 | 35.5 | 74.9 | 16.04 | 16 | 0.041 | P80 | 1.95 | -0.14 | 450.8 | 3050 | 0.66 | 20 | 3030 | 83.6 | 731.6 | 205.9 | 365.2 | 4167 | -27.29
2024-12-09 | Sabah (06:00-14:00) | MDF-16mm | OP-003 | Kavak Yongası | 537.1 | 56.6 | 60.6 | 91.6 | 15 | 25.1 | 56.7 | 18.2 | 61.1 | 67.6 | 171.1 | 8.36 | 87.5 | 12.43 | 0.95 | 7.18 | 161.2 | 41.8 | 9.78 | 1.651 | 22.8 | 4.29 | 8 | 7.87 | 191.8 | 30.3 | 96 | Yok | 0 | 37.4 | 42.4 | 76.3 | 15.94 | 16 | -0.06 | P100 | 1.67 | 0.26 | 449.6 | 3192 | 0.82 | 26 | 3166 | 85.2 | 731.2 | 198.9 | 443.5 | 4167 | -24.02
2024-12-09 | Öğle (14:00-22:00) | MDF-16mm | OP-004 | Çam Yongası | 554.9 | 51.6 | 79 | 91.9 | 15.8 | 24.4 | 54.2 | 21.4 | 65.9 | 60.8 | 173.5 | 7.32 | 75.9 | 11.01 | 0.92 | 7.31 | 170.6 | 42.3 | 9.19 | 1.637 | 27.7 | 4.24 | 11.2 | 7.42 | 194.2 | 29.6 | 95.1 | Yok | 0 | 42.3 | 48.5 | 78.8 | 15.65 | 16 | -0.349 | P80 | 1.63 | 0.19 | 462.6 | 3451 | 0.67 | 23 | 3428 | 80.9 | 777.2 | 182.5 | 439.8 | 4167 | -17.73
2024-12-09 | Gece (22:00-06:00) | MDF-18mm | OP-020 | Karışık Atık | 548.5 | 54.5 | 79.7 | 94 | 13.2 | 30.1 | 56.8 | 13.1 | 63 | 65.2 | 169.9 | 7.63 | 94.4 | 11.01 | 0.9 | 7.4 | 164.5 | 41 | 8.8 | 1.751 | 28 | 4.38 | 12.7 | 7.83 | 196.9 | 30.1 | 91.4 | Yok | 0 | 38.3 | 42.9 | 72.1 | 18.5 | 18 | 0.496 | P80 | 1.81 | -0.03 | 454.1 | 3085 | 0.69 | 21 | 3064 | 76.7 | 749.1 | 192.9 | 403.3 | 4167 | -26.47
2024-12-10 | Sabah (06:00-14:00) | MDF-16mm | OP-028 | Karışık Atık | 496.7 | 54.4 | 67.4 | 93 | 14.8 | 26.6 | 58.1 | 15.3 | 68.1 | 67 | 170.8 | 7.96 | 89.8 | 12.21 | 0.79 | 7.08 | 167.7 | 44.4 | 9.13 | 1.607 | 31.1 | 4.67 | 13.6 | 8.17 | 200.1 | 31.6 | 94.8 | Yok | 0 | 40.7 | 45 | 72 | 15.78 | 16 | -0.222 | P100 | 1.75 | 0.29 | 442.2 | 2986 | 1.22 | 36 | 2950 | 75.5 | 696.5 | 189.3 | 433.8 | 4167 | -29.21
2024-12-10 | Öğle (14:00-22:00) | MDF-18mm | OP-027 | Çam Yongası | 527.6 | 43.9 | 76.4 | 92.1 | 16.1 | 20.5 | 59.4 | 20.1 | 65.5 | 60 | 171.5 | 8.3 | 89.8 | 10.28 | 0.8 | 7.02 | 161.6 | 44.6 | 8.58 | 1.83 | 26.1 | 4.56 | 10.7 | 8.84 | 199.9 | 31.6 | 89.6 | Yok | 0 | 42.6 | 43.3 | 67.6 | 18.14 | 18 | 0.137 | P80 | 2.17 | 0.26 | 459 | 2708 | 0.96 | 25 | 2683 | 82.3 | 739.1 | 170.4 | 426.5 | 4167 | -35.61
2024-12-10 | Gece (22:00-06:00) | MDF-18mm | OP-016 | Karışık Atık | 563.1 | 49 | 77.7 | 94.7 | 13.6 | 25 | 50.4 | 24.6 | 62.6 | 60 | 167.9 | 8.19 | 81.5 | 11.71 | 0.7 | 6.92 | 159.8 | 38.3 | 9.89 | 1.727 | 28.6 | 3.82 | 13 | 7.73 | 188.3 | 30.9 | 91.1 | Soğutucu Kapasitesi | 0.6 | 37.5 | 41.1 | 73 | 17.76 | 18 | -0.238 | P120 | 2.24 | -0.08 | 462.4 | 3172 | 1.11 | 35 | 3137 | 81.7 | 704 | 200.3 | 396.3 | 4167 | -24.72
2024-12-11 | Sabah (06:00-14:00) | MDF-18mm | OP-019 | Çam Yongası | 544.7 | 46.5 | 78.1 | 94.4 | 13 | 22.1 | 59.1 | 18.8 | 63.1 | 60 | 175.3 | 7.82 | 82.5 | 11.04 | 0.7 | 6.93 | 165.8 | 38.9 | 9.46 | 1.777 | 33.7 | 4.27 | 8.8 | 8.24 | 192.8 | 33.4 | 93.4 | Yok | 0 | 40.1 | 48.8 | 66.6 | 18.08 | 18 | 0.078 | P80 | 2.13 | -0.8 | 443.1 | 2923 | 1.48 | 43 | 2880 | 76.8 | 789.1 | 186.5 | 450.6 | 4167 | -30.89
2024-12-11 | Öğle (14:00-22:00) | MDF-8mm | OP-012 | Çam Yongası | 529.6 | 51.7 | 69.8 | 96.6 | 16.1 | 22.4 | 56.6 | 21 | 67.2 | 60 | 170 | 7.62 | 88.5 | 10.99 | 0.76 | 7.49 | 167.7 | 39.7 | 8.67 | 0.821 | 28.3 | 4.5 | 13.2 | 6 | 201.4 | 32.2 | 93.2 | Yok | 0 | 38.9 | 40 | 100 | 8.56 | 8 | 0.564 | P100 | 1.87 | -0.16 | 455.3 | 4116 | 1.53 | 62 | 4054 | 86.6 | 774.3 | 170.3 | 436.7 | 4167 | -2.71
2024-12-11 | Gece (22:00-06:00) | MDF-16mm | OP-030 | Kavak Yongası | 507.5 | 52.5 | 80.4 | 91.3 | 14.8 | 25.9 | 53 | 21.1 | 64.2 | 60 | 169.9 | 7.01 | 88.5 | 12.04 | 0.78 | 7.61 | 166.7 | 39.7 | 9.47 | 1.631 | 30.4 | 3.94 | 12 | 7.2 | 196.5 | 26.6 | 86.8 | Yok | 0 | 42 | 50.7 | 78.4 | 15.92 | 16 | -0.083 | P100 | 1.94 | 0.29 | 451.4 | 3167 | 0.73 | 23 | 3144 | 80.5 | 735 | 187 | 383.7 | 4167 | -24.55
2024-12-12 | Sabah (06:00-14:00) | MDF-18mm | OP-010 | Kavak Yongası | 485.5 | 51 | 76.2 | 96.2 | 13.6 | 21.6 | 54 | 24.4 | 67 | 61.3 | 170.6 | 7.83 | 80.3 | 11.46 | 0.84 | 7.1 | 163.5 | 41.5 | 9.48 | 1.751 | 27 | 4.31 | 9.8 | 8.22 | 191.7 | 33 | 97.6 | Yok | 0 | 39.3 | 46 | 76.3 | 18.33 | 18 | 0.333 | P80 | 1.8 | -0.05 | 452.6 | 3128 | 0.24 | 7 | 3121 | 85.5 | 702.7 | 179.3 | 407.5 | 4167 | -25.1
2024-12-12 | Öğle (14:00-22:00) | MDF-18mm | OP-021 | Çam Yongası | 499.5 | 56.4 | 77.3 | 89.4 | 12.5 | 19.6 | 60.9 | 19.6 | 61.2 | 68 | 170.9 | 8.05 | 81.7 | 11.29 | 0.7 | 7.04 | 165.2 | 45.6 | 9.3 | 1.767 | 28.8 | 4.71 | 12.6 | 8.3 | 192.9 | 31.6 | 87.4 | Yok | 0 | 41.1 | 56.6 | 66.6 | 17.84 | 18 | -0.16 | P80 | 1.41 | 0.03 | 450.3 | 2760 | 0.18 | 4 | 2756 | 93.2 | 751.8 | 217.9 | 433.7 | 4167 | -33.86
2024-12-12 | Gece (22:00-06:00) | MDF-18mm | OP-002 | Çam Yongası | 522.8 | 49.8 | 67.7 | 95.6 | 11.9 | 17.3 | 61.6 | 21.1 | 62.6 | 60 | 172.8 | 8.6 | 87.3 | 12.57 | 0.82 | 7.25 | 165 | 41.6 | 8.73 | 1.875 | 26.9 | 4.12 | 9.4 | 8.13 | 204.6 | 27.5 | 94.2 | Yok | 0 | 41.4 | 38.7 | 72.6 | 17.88 | 18 | -0.118 | P80 | 1.84 | 0.43 | 443.1 | 2988 | 0.69 | 20 | 2968 | 88.4 | 712.8 | 218.2 | 429.1 | 4167 | -28.77
2024-12-13 | Sabah (06:00-14:00) | MDF-16mm | OP-030 | Çam Yongası | 534.7 | 52.2 | 72.4 | 93.5 | 15 | 25.7 | 56.6 | 17.7 | 61.6 | 60 | 173.9 | 7.77 | 84.3 | 11.58 | 0.7 | 7.28 | 156.2 | 46.7 | 9.31 | 1.522 | 28.3 | 4.04 | 11.7 | 7.36 | 203.4 | 30.1 | 85.2 | Pres Arızası | 36.1 | 39 | 41.4 | 67.9 | 16.35 | 16 | 0.351 | P80 | 1.77 | 0.61 | 421 | 2836 | 1.22 | 34 | 2802 | 89.3 | 778.7 | 165.4 | 515.3 | 4167 | -32.76
2024-12-13 | Öğle (14:00-22:00) | MDF-12mm | OP-014 | Çam Yongası | 536.9 | 52.5 | 67.7 | 91 | 11.1 | 19.7 | 56.5 | 23.7 | 64.1 | 61.7 | 176.3 | 8.04 | 89.6 | 12.19 | 0.96 | 6.5 | 149.2 | 36.6 | 8.43 | 1.182 | 28.1 | 4.26 | 13.1 | 7 | 194.5 | 31.9 | 92.6 | Yok | 0 | 37.7 | 50.6 | 80.4 | 11.87 | 12 | -0.131 | P80 | 1.35 | -0.1 | 448.3 | 3451 | 0.57 | 19 | 3432 | 90 | 781.8 | 183.7 | 437.9 | 4167 | -17.64
2024-12-13 | Gece (22:00-06:00) | MDF-18mm | OP-018 | Ladin Yongası | 555 | 49.3 | 80.5 | 93 | 14.7 | 19.3 | 62.3 | 18.3 | 62.9 | 60 | 173.3 | 7.84 | 88.5 | 10.94 | 0.87 | 7.27 | 164.7 | 39.6 | 9.52 | 1.772 | 30 | 3.94 | 16.2 | 7.49 | 212 | 31.3 | 92 | Yok | 0 | 43.2 | 42.4 | 81.1 | 17.77 | 18 | -0.234 | P100 | 2.07 | 0.11 | 452.7 | 3236 | 0.6 | 19 | 3217 | 81.8 | 744.6 | 187.1 | 387 | 4167 | -22.8
2024-12-14 | Sabah (06:00-14:00) | MDF-18mm | OP-027 | Çam Yongası | 538.5 | 54.8 | 82 | 90.7 | 13.6 | 24.4 | 52.9 | 22.7 | 61.6 | 62.2 | 168.4 | 7.94 | 90.1 | 12.04 | 0.8 | 6.84 | 157.3 | 42.9 | 9.23 | 1.799 | 29.3 | 3.83 | 12.6 | 8.26 | 189.3 | 30.8 | 96.8 | Kurutucu Tıkanması | 19.8 | 39.8 | 40.7 | 68.5 | 17.9 | 18 | -0.103 | P100 | 2.38 | -0.42 | 425.8 | 2788 | 0.86 | 23 | 2765 | 83 | 747.1 | 175.4 | 359.3 | 4167 | -33.65
2024-12-14 | Öğle (14:00-22:00) | MDF-25mm | OP-015 | Karışık Atık | 560.8 | 47.7 | 75.1 | 95.5 | 17.5 | 21.7 | 54.7 | 23.6 | 68.5 | 60 | 168 | 8.03 | 99 | 11.27 | 0.63 | 7.3 | 162.9 | 52.1 | 9.5 | 2.55 | 31 | 4.23 | 16 | 9.11 | 194.3 | 34.7 | 93.8 | Yok | 0 | 42.6 | 46 | 65.2 | 24.55 | 25 | -0.451 | P60 | 1.6 | -0.74 | 453.4 | 2608 | 0.52 | 13 | 2595 | 84.3 | 707.6 | 207.3 | 426 | 4167 | -37.72
2024-12-14 | Gece (22:00-06:00) | MDF-18mm | OP-001 | Çam Yongası | 545.2 | 51.1 | 90.2 | 97.6 | 13.3 | 23.5 | 57 | 19.5 | 67.4 | 60 | 176.6 | 7.84 | 77.7 | 12.74 | 0.79 | 7.09 | 175.3 | 37.3 | 8.67 | 1.785 | 25.7 | 4.02 | 14.3 | 8.07 | 192.5 | 33.6 | 93.1 | Yok | 0 | 43.8 | 45.8 | 67.4 | 18.43 | 18 | 0.432 | P80 | 1.15 | -0.3 | 438.3 | 2825 | 0.12 | 3 | 2822 | 92.2 | 710.4 | 194.8 | 446.8 | 4167 | -32.28
2024-12-15 | Sabah (06:00-14:00) | MDF-25mm | OP-016 | Kavak Yongası | 563.5 | 51.2 | 70.5 | 96.1 | 13.9 | 23.7 | 56.8 | 19.5 | 58.8 | 60 | 163 | 8.12 | 90.3 | 11.39 | 0.74 | 7.06 | 171.4 | 38.9 | 8.58 | 2.564 | 27.4 | 4.39 | 16.8 | 9.43 | 197.6 | 29.6 | 92.7 | Yok | 0 | 42.7 | 42.9 | 58.7 | 25.06 | 25 | 0.057 | P80 | 1.57 | 0.07 | 456.6 | 2508 | 0.4 | 10 | 2498 | 66.8 | 729.1 | 170.4 | 404.2 | 4167 | -40.05
2024-12-15 | Öğle (14:00-22:00) | MDF-8mm | OP-022 | Çam Yongası | 495.6 | 48.8 | 72.8 | 89.2 | 13.5 | 24.9 | 59.3 | 15.8 | 63.3 | 60 | 170.3 | 7.75 | 89.3 | 12.09 | 0.72 | 6.88 | 169.7 | 45.5 | 8.44 | 0.792 | 30.4 | 4.07 | 10 | 6.47 | 194.4 | 31.5 | 89.3 | Soğutucu Kapasitesi | 24.6 | 34.2 | 49.9 | 75.6 | 8.21 | 8 | 0.207 | P60 | 1.82 | 0.2 | 428.4 | 3304 | 0.6 | 19 | 3285 | 81.8 | 763.9 | 194.8 | 431.1 | 4167 | -21.17
2024-12-15 | Gece (22:00-06:00) | MDF-12mm | OP-009 | Ladin Yongası | 480 | 50.6 | 67.8 | 95.1 | 13.6 | 21.2 | 59.9 | 18.9 | 67.9 | 60 | 169.8 | 7.56 | 89.3 | 10.81 | 0.81 | 7.03 | 163.8 | 40.9 | 9.97 | 1.199 | 26.4 | 3.72 | 13.9 | 6.96 | 196.9 | 33.6 | 88.9 | Elektrik Kesintisi | 4.9 | 37.1 | 39.4 | 74.9 | 12.15 | 12 | 0.149 | P80 | 2.3 | -0.24 | 426.6 | 3044 | 1.02 | 31 | 3013 | 84.1 | 767.3 | 164.6 | 420.7 | 4167 | -27.69
2024-12-16 | Sabah (06:00-14:00) | MDF-25mm | OP-015 | Çam Yongası | 502.7 | 54.4 | 88.4 | 96.1 | 15.7 | 17.5 | 58.5 | 24 | 59 | 65 | 166.7 | 7.87 | 84.4 | 11.27 | 0.75 | 7.42 | 150.4 | 34.9 | 8.88 | 2.57 | 27.6 | 4.34 | 12 | 9.54 | 191.1 | 33.7 | 91.9 | Yok | 0 | 38.3 | 49.6 | 64.3 | 24.93 | 25 | -0.065 | P100 | 1.7 | -0.51 | 457.8 | 2567 | 0.74 | 18 | 2549 | 93.3 | 708.3 | 204 | 360.7 | 4167 | -38.83
2024-12-16 | Öğle (14:00-22:00) | MDF-18mm | OP-007 | Çam Yongası | 480.7 | 52 | 64.4 | 94.4 | 11.4 | 22.4 | 57.4 | 20.3 | 64 | 63.6 | 162.7 | 8.07 | 92.3 | 11.75 | 0.69 | 7.04 | 152 | 39.2 | 9.49 | 1.858 | 32.4 | 4.44 | 12.8 | 8.69 | 204.3 | 30.9 | 97.9 | Yok | 0 | 41.7 | 40.2 | 70.9 | 18.34 | 18 | 0.336 | P100 | 1.93 | -0.17 | 463.1 | 3036 | 1.18 | 35 | 3001 | 85.6 | 764.2 | 152.3 | 374.8 | 4167 | -27.98
2024-12-16 | Gece (22:00-06:00) | MDF-16mm | OP-022 | Kavak Yongası | 546.3 | 44.6 | 86.9 | 96.1 | 15.2 | 23.1 | 60 | 16.9 | 66.1 | 60 | 178.3 | 7.37 | 78.2 | 11.67 | 0.78 | 6.77 | 161.3 | 30 | 9.11 | 1.621 | 29 | 4.5 | 12.6 | 7.36 | 202.5 | 33.4 | 86.9 | Konveyör Durması | 5 | 40.2 | 46.4 | 67.4 | 16.04 | 16 | 0.037 | P60 | 1.66 | -0.17 | 434.7 | 2987 | 1.38 | 41 | 2946 | 87.6 | 759.2 | 166.5 | 428.6 | 4167 | -29.3
2024-12-17 | Sabah (06:00-14:00) | MDF-25mm | OP-012 | Çam Yongası | 568.4 | 48.2 | 78.5 | 99 | 16.2 | 23.2 | 59.7 | 17.1 | 62.4 | 60 | 166.8 | 7.8 | 86.6 | 11.1 | 0.69 | 7.43 | 159.4 | 50.8 | 8.55 | 2.433 | 29.5 | 4.2 | 13.6 | 10.06 | 196.1 | 34 | 73.4 | Tutkal Sistemi | 68 | 39.2 | 49.5 | 36.1 | 24.82 | 25 | -0.183 | P80 | 1.89 | -0.51 | 379.1 | 1610 | 0.4 | 6 | 1604 | 90.1 | 771.2 | 190.8 | 410.7 | 4167 | -61.51
2024-12-17 | Öğle (14:00-22:00) | MDF-8mm | OP-027 | Ladin Yongası | 524.4 | 55.2 | 66 | 94.5 | 13.5 | 17.9 | 54.7 | 27.4 | 60.1 | 65.1 | 169.6 | 7.43 | 83 | 9 | 0.81 | 7.4 | 166.4 | 40.3 | 8.55 | 0.79 | 29.2 | 4.46 | 10.7 | 6.76 | 198.4 | 30.2 | 90.2 | Yok | 0 | 35.6 | 39.4 | 82.8 | 8.21 | 8 | 0.208 | P80 | 1.94 | 0.38 | 441.4 | 3428 | 0.39 | 13 | 3415 | 78.2 | 736.5 | 161.8 | 430.8 | 4167 | -18.05
2024-12-17 | Gece (22:00-06:00) | MDF-8mm | OP-022 | Kavak Yongası | 496.6 | 51.5 | 69.3 | 96.8 | 14.9 | 21.6 | 56.3 | 22.1 | 66.7 | 60 | 167.9 | 7.47 | 83.9 | 11.17 | 0.77 | 7.08 | 168.2 | 50.1 | 8.73 | 0.763 | 26.7 | 4.17 | 8.3 | 6.33 | 198.4 | 29.9 | 81.3 | Konveyör Durması | 36.3 | 39.9 | 42.8 | 73 | 8.02 | 8 | 0.023 | P80 | 1.7 | 0.07 | 408.3 | 3052 | 0.81 | 24 | 3028 | 90.4 | 741.8 | 148.2 | 399.7 | 4167 | -27.33
2024-12-18 | Sabah (06:00-14:00) | MDF-25mm | OP-007 | Çam Yongası | 603.4 | 43.4 | 66.5 | 92.6 | 18.8 | 22 | 57.3 | 20.7 | 61 | 60 | 176.2 | 7.1 | 86.3 | 9.49 | 0.75 | 6.83 | 160.7 | 41.8 | 9.29 | 2.535 | 26.2 | 3.94 | 11.9 | 9.47 | 199.1 | 29.2 | 94.1 | Yok | 0 | 38.7 | 38.5 | 62.5 | 25.74 | 25 | 0.74 | P100 | 1.94 | 0.17 | 453.8 | 2624 | 0.87 | 22 | 2602 | 82.6 | 742.3 | 185.1 | 429.9 | 4167 | -37.56
2024-12-18 | Öğle (14:00-22:00) | MDF-12mm | OP-014 | Çam Yongası | 600.8 | 49.3 | 74.1 | 94.1 | 16 | 23.7 | 60.6 | 15.7 | 64.1 | 60 | 172.2 | 8.17 | 90.5 | 10.01 | 0.93 | 7.17 | 164.4 | 44.9 | 9.39 | 1.192 | 29.4 | 4.13 | 12.6 | 6.84 | 201.9 | 30.3 | 87.8 | Soğutucu Kapasitesi | 16.3 | 42.1 | 49.4 | 76.7 | 11.77 | 12 | -0.228 | P80 | 1.58 | 0.33 | 437.8 | 3271 | 0.16 | 5 | 3266 | 90.2 | 748.5 | 186.3 | 428.6 | 4167 | -21.62
2024-12-18 | Gece (22:00-06:00) | MDF-16mm | OP-018 | Kavak Yongası | 518.8 | 56.2 | 79.6 | 96.4 | 14.5 | 22 | 59 | 19 | 65.8 | 65.5 | 176.8 | 8.43 | 88.6 | 11.85 | 0.86 | 6.9 | 166.2 | 46.1 | 8.93 | 1.634 | 27.9 | 4.03 | 12.3 | 7.14 | 196.5 | 30.6 | 91.4 | Kurutucu Tıkanması | 18.9 | 43.4 | 41.3 | 79.8 | 16.18 | 16 | 0.183 | P80 | 1.69 | -0.29 | 439.3 | 3273 | 0.55 | 18 | 3255 | 86.7 | 741.8 | 206.8 | 411.7 | 4167 | -21.89
2024-12-19 | Sabah (06:00-14:00) | MDF-25mm | OP-012 | Ladin Yongası | 557.6 | 53.3 | 77.9 | 94.5 | 13.9 | 26 | 63.3 | 10.7 | 58.2 | 60 | 170.2 | 7.48 | 78.8 | 10.9 | 0.8 | 7.15 | 171 | 46.4 | 8.44 | 2.632 | 27.5 | 4.38 | 12.4 | 9.64 | 198.3 | 34.6 | 98.1 | Yok | 0 | 37.9 | 44.8 | 62.3 | 24.94 | 25 | -0.06 | P60 | 2.12 | 0.73 | 453.3 | 2685 | 0.48 | 12 | 2673 | 85.2 | 735.1 | 231.9 | 420.3 | 4167 | -35.85
2024-12-19 | Öğle (14:00-22:00) | MDF-16mm | OP-029 | Çam Yongası | 588.8 | 55.2 | 71.3 | 97.7 | 16.8 | 26.6 | 65.1 | 8.3 | 60.3 | 63.8 | 164.7 | 8.39 | 78.8 | 11.42 | 1.1 | 7.17 | 172.6 | 42.1 | 8.68 | 1.653 | 27.9 | 3.85 | 10.7 | 7.49 | 194.5 | 31.4 | 92.6 | Yok | 0 | 47.3 | 48.8 | 86 | 15.75 | 16 | -0.246 | P100 | 1.84 | 0.16 | 465.9 | 3352 | 0.1 | 3 | 3349 | 77.6 | 761.8 | 211 | 356.8 | 4167 | -19.63
2024-12-19 | Gece (22:00-06:00) | MDF-18mm | OP-003 | Kavak Yongası | 492.4 | 42 | 79.3 | 96.1 | 13.6 | 25.2 | 57.3 | 17.6 | 61.8 | 60 | 178.3 | 7.62 | 84.1 | 10.51 | 0.85 | 7.31 | 166.7 | 50.7 | 8.93 | 1.749 | 28.2 | 4.15 | 13.8 | 7.86 | 196.5 | 31.4 | 93.8 | Yok | 0 | 38.8 | 49.1 | 77.2 | 17.97 | 18 | -0.029 | P80 | 1.84 | -1.2 | 460.6 | 3199 | 0.39 | 12 | 3187 | 84.9 | 723.7 | 181.3 | 403.4 | 4167 | -23.52
2024-12-20 | Sabah (06:00-14:00) | MDF-16mm | OP-008 | Kavak Yongası | 521.1 | 48.1 | 65.1 | 92.3 | 16.1 | 23.8 | 60.3 | 15.9 | 61.2 | 62 | 162.2 | 7.4 | 88.3 | 10.66 | 0.89 | 7.16 | 160.9 | 49.6 | 8.21 | 1.619 | 30.4 | 4.11 | 12.6 | 7.46 | 198 | 32.1 | 96.6 | Yok | 0 | 39.5 | 41.7 | 84.3 | 16.18 | 16 | 0.184 | P60 | 2.14 | 0.23 | 458.9 | 3458 | 0.96 | 33 | 3425 | 70.2 | 770.2 | 193.5 | 464.3 | 4167 | -17.81
2024-12-20 | Öğle (14:00-22:00) | MDF-16mm | OP-016 | Çam Yongası | 480 | 46.6 | 79 | 93.5 | 15.2 | 22.9 | 62.8 | 14.3 | 64.1 | 60 | 167.9 | 7.68 | 82.3 | 10.15 | 0.66 | 7.29 | 169.8 | 37.7 | 8.41 | 1.59 | 28.2 | 4.28 | 10.1 | 7.75 | 204.4 | 29.6 | 98.3 | Yok | 0 | 41.9 | 36 | 78.4 | 15.84 | 16 | -0.155 | P80 | 2.01 | -0.36 | 452.2 | 3338 | 0.74 | 24 | 3314 | 88.6 | 715.9 | 175.5 | 459.4 | 4167 | -20.47
2024-12-20 | Gece (22:00-06:00) | MDF-16mm | OP-029 | Çam Yongası | 480 | 58.4 | 70.4 | 89.6 | 18.2 | 27.1 | 57.4 | 15.5 | 61.8 | 67.9 | 179.5 | 8.42 | 84.3 | 11.32 | 0.91 | 7.25 | 179.7 | 44.7 | 10.16 | 1.639 | 30.6 | 4.31 | 11.9 | 7.44 | 189.5 | 31.8 | 92.1 | Yok | 0 | 40.9 | 46.3 | 77.2 | 15.96 | 16 | -0.041 | P100 | 1.95 | -0.08 | 446.5 | 3217 | 0.8 | 25 | 3192 | 84.4 | 792.6 | 192.6 | 378.3 | 4167 | -23.4
2024-12-21 | Sabah (06:00-14:00) | MDF-12mm | OP-026 | Kavak Yongası | 542.4 | 55.7 | 84.1 | 92.3 | 15.6 | 18.1 | 55.1 | 26.8 | 61.5 | 68 | 174.1 | 7.82 | 89.2 | 11.62 | 0.74 | 7.66 | 167.7 | 39.3 | 9.33 | 1.154 | 29.3 | 4.64 | 12 | 7.31 | 189 | 30.7 | 93.5 | Yok | 0 | 45.6 | 51.1 | 73.8 | 11.97 | 12 | -0.029 | P60 | 1.41 | -0.11 | 446.2 | 3189 | 0.92 | 29 | 3160 | 88 | 727.5 | 187.4 | 470.9 | 4167 | -24.17
2024-12-21 | Öğle (14:00-22:00) | MDF-8mm | OP-001 | Çam Yongası | 597.9 | 49.3 | 73.5 | 90.4 | 14.3 | 23.6 | 57.3 | 19 | 64.7 | 60.7 | 174.9 | 8.6 | 92.2 | 11.23 | 0.74 | 7.11 | 163.6 | 40.8 | 8.14 | 0.787 | 28.9 | 4.55 | 9.5 | 6.21 | 189.4 | 33 | 90.6 | Yok | 0 | 38.3 | 40.1 | 95.6 | 8.04 | 8 | 0.035 | P100 | 1.81 | -0.32 | 466.6 | 3803 | 0.93 | 35 | 3768 | 76.8 | 753.3 | 192.9 | 464.8 | 4167 | -9.58
2024-12-21 | Gece (22:00-06:00) | MDF-8mm | OP-025 | Çam Yongası | 577.6 | 55.4 | 89.4 | 97.1 | 17.4 | 20.7 | 61.6 | 17.6 | 68.1 | 68.5 | 173.8 | 8.4 | 88.4 | 11.44 | 0.73 | 7.03 | 172.2 | 41.6 | 9.1 | 0.795 | 30 | 4.34 | 9.6 | 6.05 | 195 | 30.7 | 87.2 | Yok | 0 | 37.2 | 38.8 | 87 | 8.14 | 8 | 0.14 | P80 | 1.57 | 0.32 | 452.3 | 3642 | 0.53 | 19 | 3623 | 79.7 | 723 | 193 | 411.1 | 4167 | -13.05
2024-12-22 | Sabah (06:00-14:00) | MDF-12mm | OP-025 | Çam Yongası | 499.3 | 53.9 | 78 | 91.5 | 15.2 | 18.1 | 62.7 | 19.2 | 65.7 | 63 | 176.3 | 7.5 | 86.3 | 10.73 | 0.93 | 7.18 | 184.3 | 50.2 | 7.81 | 1.161 | 28.2 | 4.11 | 13.4 | 7.46 | 186 | 34.4 | 90.8 | Pres Arızası | 40.7 | 38.5 | 40.4 | 71.2 | 12.38 | 12 | 0.379 | P120 | 1.7 | -0.13 | 420.2 | 2858 | 0.67 | 19 | 2839 | 75.9 | 783.6 | 203 | 428.9 | 4167 | -31.87
2024-12-22 | Öğle (14:00-22:00) | MDF-25mm | OP-005 | Kavak Yongası | 568.6 | 52.4 | 90.8 | 94.8 | 15.7 | 23.4 | 55.6 | 21 | 66.6 | 62.6 | 171 | 8.04 | 94 | 11.48 | 0.95 | 7.43 | 168.7 | 45.2 | 9.66 | 2.699 | 27.3 | 4.55 | 12.9 | 9.21 | 202 | 32.8 | 91.4 | Yok | 0 | 39.3 | 42.4 | 58 | 25.41 | 25 | 0.407 | P100 | 2.13 | 0.24 | 434.5 | 2409 | 0.64 | 15 | 2394 | 82.7 | 724.1 | 165.2 | 425.9 | 4167 | -42.55
2024-12-22 | Gece (22:00-06:00) | MDF-16mm | OP-028 | Ladin Yongası | 543.2 | 51.9 | 76.2 | 95.6 | 16.4 | 18.9 | 55.3 | 25.8 | 64.8 | 60 | 174 | 8.14 | 78.8 | 10.87 | 0.68 | 6.84 | 162 | 49.2 | 8.01 | 1.682 | 26.6 | 4.02 | 10.4 | 7.4 | 193.4 | 31.7 | 91.7 | Yok | 0 | 39.1 | 41.6 | 77.2 | 15.88 | 16 | -0.121 | P80 | 1.94 | -0.09 | 449.8 | 3114 | 1 | 31 | 3083 | 89.9 | 705.5 | 193.9 | 390.2 | 4167 | -26.01
2024-12-23 | Sabah (06:00-14:00) | MDF-18mm | OP-022 | Çam Yongası | 589.6 | 58.2 | 74.3 | 95.1 | 16.6 | 20.2 | 53.2 | 26.6 | 64.1 | 66.1 | 168.5 | 8.1 | 89.4 | 11.55 | 0.63 | 6.88 | 173.7 | 30 | 9.15 | 1.797 | 26.4 | 4.2 | 12 | 8.23 | 194.2 | 33.1 | 91.4 | Kurutucu Tıkanması | 24 | 31.8 | 39.7 | 66.2 | 17.64 | 18 | -0.363 | P60 | 1.83 | 0.08 | 427.4 | 2763 | 0.47 | 12 | 2751 | 84.6 | 747.8 | 189.1 | 464 | 4167 | -33.98
2024-12-23 | Öğle (14:00-22:00) | MDF-12mm | OP-003 | Çam Yongası | 522.8 | 54.7 | 73 | 88.4 | 16.6 | 25.5 | 63.4 | 11.2 | 58.2 | 60.7 | 170.4 | 8.01 | 82.3 | 9.93 | 0.8 | 7.51 | 164.1 | 43.5 | 9.46 | 1.156 | 27.1 | 3.85 | 11.3 | 7.28 | 195.5 | 30.4 | 93.3 | Yok | 0 | 43.9 | 39.7 | 81 | 12.26 | 12 | 0.262 | P80 | 1.66 | 0.14 | 444.8 | 3318 | 0.84 | 27 | 3291 | 85.6 | 713.4 | 180.1 | 453.7 | 4167 | -21.02
2024-12-23 | Gece (22:00-06:00) | MDF-18mm | OP-006 | Çam Yongası | 558.4 | 44.5 | 74.5 | 93 | 13.6 | 23.6 | 55.3 | 21.1 | 61.6 | 60 | 170.9 | 8.3 | 83 | 9 | 0.83 | 7.44 | 166.6 | 48 | 9.55 | 1.853 | 26.4 | 4.43 | 12.9 | 7.54 | 204.5 | 31.8 | 73.5 | Soğutucu Kapasitesi | 53.1 | 42 | 40.6 | 54.2 | 17.79 | 18 | -0.209 | P100 | 1.86 | 0.72 | 391.1 | 2219 | 1.78 | 39 | 2180 | 77.6 | 775.3 | 163.4 | 404.7 | 4167 | -47.68
2024-12-24 | Sabah (06:00-14:00) | MDF-25mm | OP-001 | Kavak Yongası | 539.3 | 52.3 | 75.9 | 91.1 | 15.9 | 21.6 | 60.3 | 18.1 | 60.6 | 61 | 181.1 | 7.49 | 86.1 | 10.79 | 0.71 | 7.63 | 169.1 | 44.2 | 9.27 | 2.416 | 28.2 | 3.51 | 12.8 | 8.34 | 190.4 | 32.1 | 88.2 | Tutkal Sistemi | 15 | 44.6 | 38.5 | 65.7 | 25.05 | 25 | 0.053 | P60 | 1.66 | 0.21 | 445.3 | 2741 | 0.31 | 8 | 2733 | 90.6 | 751 | 186.4 | 361.6 | 4167 | -34.41
2024-12-24 | Öğle (14:00-22:00) | MDF-12mm | OP-008 | Kavak Yongası | 573.3 | 49.3 | 81.6 | 93.7 | 12.1 | 23.2 | 55.7 | 21.1 | 63.3 | 63.5 | 173.5 | 8.04 | 85.7 | 10.3 | 0.86 | 7.46 | 175.5 | 41.4 | 9.88 | 1.186 | 27.1 | 4.29 | 14.3 | 7.47 | 201.2 | 33.1 | 93 | Yok | 0 | 51.8 | 54.4 | 76.6 | 12.07 | 12 | 0.073 | P100 | 1.7 | -0.08 | 442.7 | 3208 | 0.51 | 16 | 3192 | 95.5 | 751.9 | 195.5 | 416.4 | 4167 | -23.4
2024-12-24 | Gece (22:00-06:00) | MDF-16mm | OP-004 | Çam Yongası | 480 | 54.2 | 69.9 | 90.9 | 19 | 23.1 | 53.1 | 23.8 | 60.9 | 68.5 | 175.8 | 7.67 | 82.2 | 12.29 | 0.82 | 7.27 | 174 | 44.5 | 9.38 | 1.618 | 28 | 4.56 | 10 | 7.95 | 193.8 | 30.9 | 94.4 | Tutkal Sistemi | 2.6 | 34.8 | 36.7 | 75.3 | 15.8 | 16 | -0.198 | P80 | 2.29 | -0.37 | 457.2 | 3160 | 1.2 | 37 | 3123 | 79.4 | 745.7 | 202.1 | 378.8 | 4167 | -25.05
2024-12-25 | Sabah (06:00-14:00) | MDF-18mm | OP-021 | Çam Yongası | 513.5 | 53.1 | 55.4 | 96.2 | 16.7 | 20.3 | 59.1 | 20.5 | 57.5 | 61.1 | 178.7 | 7.34 | 87 | 10.08 | 0.89 | 7.48 | 162.5 | 47.4 | 9 | 1.777 | 28.2 | 3.78 | 11.9 | 7.43 | 199.1 | 29.4 | 87.7 | Yok | 0 | 37.1 | 42.1 | 73.4 | 18.43 | 18 | 0.435 | P100 | 2.13 | 0.17 | 450.1 | 3092 | 1.15 | 35 | 3057 | 85.3 | 772.1 | 175.8 | 355.9 | 4167 | -26.64
2024-12-25 | Öğle (14:00-22:00) | MDF-12mm | OP-021 | Kavak Yongası | 482.6 | 52.6 | 84.7 | 94.4 | 15.7 | 24.9 | 51.3 | 23.8 | 64.2 | 64.7 | 174.9 | 7.93 | 91 | 9.48 | 0.68 | 7.17 | 153.5 | 47.5 | 8.86 | 1.233 | 27.8 | 3.65 | 11 | 7.05 | 194.9 | 35 | 97.4 | Kurutucu Tıkanması | 0.6 | 35 | 38.3 | 88.3 | 11.97 | 12 | -0.027 | P80 | 1.94 | -0.64 | 451.2 | 3628 | 1.29 | 46 | 3582 | 87 | 754.3 | 232.7 | 446.6 | 4167 | -14.04
2024-12-25 | Gece (22:00-06:00) | MDF-18mm | OP-025 | Karışık Atık | 557.6 | 54.7 | 90.2 | 91.8 | 13.2 | 23.5 | 61.1 | 15.5 | 58.4 | 66.2 | 170.2 | 8.01 | 80.5 | 9.66 | 0.67 | 7.26 | 146.9 | 42.4 | 9.6 | 1.77 | 29.1 | 4.34 | 13 | 7.73 | 195.2 | 32.4 | 90.4 | Pres Arızası | 21.8 | 41.7 | 35.9 | 74.3 | 18.22 | 18 | 0.22 | P100 | 1.22 | 0.19 | 425.6 | 2897 | 1.24 | 35 | 2862 | 78.4 | 718.4 | 217.7 | 463.7 | 4167 | -31.32
2024-12-26 | Sabah (06:00-14:00) | MDF-16mm | OP-005 | Kavak Yongası | 480 | 47.7 | 74.4 | 97.4 | 15.1 | 19.9 | 52.7 | 27.4 | 60.5 | 60 | 170.4 | 8.02 | 87.2 | 10.82 | 0.91 | 6.78 | 164.2 | 40.6 | 8.86 | 1.574 | 27.7 | 3.48 | 10.1 | 8.4 | 191.8 | 30.7 | 93.5 | Yok | 0 | 44.5 | 39.5 | 72.2 | 16.25 | 16 | 0.254 | P80 | 2.23 | 0.54 | 455.3 | 2950 | 1.12 | 33 | 2917 | 83.6 | 740.1 | 210.6 | 340.2 | 4167 | -30
2024-12-26 | Öğle (14:00-22:00) | MDF-18mm | OP-016 | Çam Yongası | 499 | 53.4 | 71.6 | 92.4 | 15.5 | 20.1 | 52.2 | 27.7 | 63.1 | 62.9 | 171.3 | 7.83 | 89.7 | 10.15 | 0.9 | 7.1 | 166.2 | 44.9 | 10.05 | 1.821 | 26.7 | 4.4 | 8 | 7.81 | 195.6 | 33.3 | 95.9 | Yok | 0 | 38.5 | 43.8 | 76.2 | 17.96 | 18 | -0.037 | P60 | 1.92 | 0.04 | 456.4 | 3262 | 1.4 | 45 | 3217 | 83.5 | 734.6 | 170.1 | 473.5 | 4167 | -22.8
2024-12-26 | Gece (22:00-06:00) | MDF-12mm | OP-006 | Çam Yongası | 535.6 | 54.1 | 88.4 | 94.7 | 18.5 | 22.4 | 59.8 | 17.8 | 65.5 | 64.3 | 165.9 | 7.4 | 99 | 11.28 | 0.9 | 7.38 | 171.2 | 54.9 | 9.42 | 1.19 | 27.7 | 4.69 | 9.5 | 7.34 | 195.1 | 30.3 | 91.4 | Yok | 0 | 40.5 | 41.1 | 81.7 | 11.92 | 12 | -0.08 | P80 | 1.83 | -0.54 | 468.4 | 3395 | 0.63 | 21 | 3374 | 94.6 | 715.6 | 178.5 | 461.6 | 4167 | -19.03
2024-12-27 | Sabah (06:00-14:00) | MDF-16mm | OP-017 | Kavak Yongası | 547.3 | 49.1 | 75.3 | 93.8 | 15.3 | 24.6 | 55.9 | 19.5 | 62.9 | 60 | 173.9 | 8 | 81.5 | 11.48 | 0.89 | 7.53 | 163.8 | 43.5 | 8.82 | 1.563 | 26.7 | 4.02 | 14.9 | 7.85 | 190.1 | 31.5 | 92 | Yok | 0 | 39.9 | 44.7 | 69 | 16.12 | 16 | 0.123 | P80 | 1.62 | -0.46 | 430.8 | 2938 | 0.28 | 8 | 2930 | 86.2 | 727.7 | 206.7 | 430.7 | 4167 | -29.69
2024-12-27 | Öğle (14:00-22:00) | MDF-12mm | OP-005 | Çam Yongası | 563 | 54.3 | 82.8 | 97.8 | 10 | 24.3 | 59.9 | 15.9 | 63.3 | 64.6 | 173 | 7.93 | 91.5 | 11.86 | 0.76 | 7.18 | 145 | 45.4 | 9.9 | 1.222 | 29.5 | 4.48 | 11.6 | 6.94 | 198.1 | 34.1 | 90.4 | Yok | 0 | 40.7 | 35.8 | 76.2 | 11.88 | 12 | -0.122 | P80 | 1.89 | 0.04 | 458.9 | 3479 | 1.01 | 35 | 3444 | 67.2 | 694.2 | 177 | 450.7 | 4167 | -17.35
2024-12-27 | Gece (22:00-06:00) | MDF-18mm | OP-021 | Çam Yongası | 480 | 59.1 | 79.5 | 95.8 | 12.7 | 22 | 60.2 | 17.8 | 57.7 | 68.7 | 173.7 | 6.93 | 94.4 | 11.73 | 0.8 | 6.95 | 167.7 | 37.1 | 9.16 | 1.791 | 29.6 | 4.42 | 13.2 | 8.01 | 194.4 | 35.1 | 84.8 | Yok | 0 | 41.8 | 44.6 | 63.4 | 17.58 | 18 | -0.415 | P80 | 1.59 | -0.01 | 440.1 | 2712 | 0.1 | 2 | 2710 | 100 | 757.5 | 203.6 | 425.4 | 4167 | -34.97
2024-12-28 | Sabah (06:00-14:00) | MDF-16mm | OP-002 | Kavak Yongası | 585.9 | 54 | 85.9 | 92.6 | 18.1 | 21.5 | 54.8 | 23.7 | 63.3 | 61.5 | 170.1 | 7.69 | 85.9 | 11.98 | 0.83 | 7.44 | 148.9 | 43.9 | 9.49 | 1.519 | 24.4 | 4.2 | 12.9 | 7.73 | 196.2 | 32 | 89 | Yok | 0 | 40.1 | 43.8 | 68.1 | 16.13 | 16 | 0.125 | P80 | 1.42 | 0.04 | 448.6 | 2886 | 0.99 | 28 | 2858 | 84.3 | 762.8 | 191.7 | 483.4 | 4167 | -31.41
2024-12-28 | Öğle (14:00-22:00) | MDF-12mm | OP-003 | Kavak Yongası | 482.8 | 52.8 | 55 | 92.7 | 15.2 | 27.3 | 49.5 | 23.2 | 62 | 61.3 | 164.3 | 7.35 | 84.6 | 11.57 | 1 | 7.27 | 165.3 | 40 | 9.72 | 1.171 | 30.5 | 4.16 | 14.3 | 7.09 | 199.9 | 33.1 | 85.6 | Yok | 0 | 37.3 | 48.4 | 70.9 | 11.93 | 12 | -0.07 | P100 | 1.54 | 0.05 | 451.9 | 3048 | 1.15 | 35 | 3013 | 93.7 | 744.3 | 182.8 | 412.2 | 4167 | -27.69
2024-12-28 | Gece (22:00-06:00) | MDF-25mm | OP-012 | Kavak Yongası | 499.1 | 49.5 | 88 | 90.4 | 12.7 | 20.5 | 61.9 | 17.6 | 60 | 60 | 168.3 | 8.08 | 89.4 | 10.04 | 0.63 | 6.93 | 171.9 | 38.2 | 9.65 | 2.5 | 27 | 4.08 | 13.1 | 8.86 | 186.9 | 30.5 | 91 | Yok | 0 | 40.1 | 36.4 | 64.9 | 24.95 | 25 | -0.048 | P80 | 1.89 | 0.1 | 465.1 | 2669 | 0.4 | 10 | 2659 | 82.7 | 701.6 | 205.9 | 466.8 | 4167 | -36.19
2024-12-29 | Sabah (06:00-14:00) | MDF-8mm | OP-027 | Çam Yongası | 551.9 | 57.5 | 86.9 | 93.6 | 15.7 | 20.6 | 65.4 | 14 | 60.8 | 66.3 | 171.4 | 7.64 | 86.6 | 11.92 | 0.66 | 7.35 | 167.1 | 35.7 | 9.9 | 0.78 | 30.4 | 4.3 | 14 | 6.61 | 198.4 | 34 | 89.7 | Yok | 0 | 39.3 | 54.8 | 83.2 | 7.93 | 8 | -0.066 | P100 | 1.59 | -0.27 | 445.5 | 3378 | 0.77 | 26 | 3352 | 88.7 | 724.5 | 201.1 | 421.2 | 4167 | -19.56
2024-12-29 | Öğle (14:00-22:00) | MDF-18mm | OP-018 | Çam Yongası | 533.6 | 52 | 70.1 | 93.7 | 16.8 | 21.7 | 57.9 | 20.4 | 59.8 | 62.4 | 168 | 8.33 | 86.4 | 10.95 | 0.86 | 7.58 | 157.2 | 45.9 | 8.79 | 1.763 | 27.3 | 4.27 | 10.5 | 8.4 | 192.4 | 27.9 | 91.5 | Pres Arızası | 3.6 | 39 | 43.8 | 65.4 | 17.57 | 18 | -0.429 | P100 | 2.01 | -0.11 | 456.6 | 2779 | 1.39 | 38 | 2741 | 97 | 715.5 | 187.5 | 432.1 | 4167 | -34.22
2024-12-29 | Gece (22:00-06:00) | MDF-16mm | OP-015 | Çam Yongası | 594.5 | 53.9 | 75.7 | 93.1 | 14.8 | 20.6 | 58.5 | 20.8 | 62.8 | 63.1 | 168.6 | 8.3 | 88.5 | 11.77 | 0.81 | 7.12 | 153.2 | 37.3 | 8.71 | 1.621 | 27.3 | 4.2 | 9.1 | 8 | 190.6 | 32.5 | 90.6 | Yok | 0 | 41 | 37.7 | 67.2 | 15.94 | 16 | -0.057 | P60 | 2.02 | -0.13 | 456.4 | 2888 | 0.95 | 27 | 2861 | 82.9 | 772.9 | 178.5 | 412.9 | 4167 | -31.34
2024-12-30 | Sabah (06:00-14:00) | MDF-16mm | OP-011 | Ladin Yongası | 510.8 | 64.7 | 80.8 | 92.9 | 14.4 | 24.7 | 60.4 | 14.9 | 61.2 | 78.4 | 167.8 | 8.16 | 84.7 | 11.72 | 0.77 | 7.21 | 177 | 41.4 | 9.86 | 1.64 | 28.3 | 4.16 | 13.1 | 8.08 | 191.8 | 33.2 | 84.7 | Soğutucu Kapasitesi | 40.6 | 46.6 | 40.2 | 55.8 | 15.99 | 16 | -0.013 | P80 | 1.82 | -0.14 | 405 | 2471 | 0.79 | 19 | 2452 | 86.9 | 745.2 | 167.8 | 383 | 4167 | -41.16
2024-12-30 | Öğle (14:00-22:00) | MDF-18mm | OP-013 | Çam Yongası | 541.5 | 51.9 | 73.3 | 97.2 | 15.3 | 16.8 | 56.4 | 26.8 | 57.2 | 64.1 | 173 | 7.74 | 79.9 | 11.34 | 0.86 | 7.42 | 168.9 | 54.4 | 9.54 | 1.852 | 31.8 | 4.46 | 10.9 | 8.5 | 192.6 | 30 | 95.8 | Yok | 0 | 44.4 | 49.3 | 69.7 | 18.16 | 18 | 0.159 | P120 | 1.62 | -0.52 | 454.9 | 2984 | 0.61 | 18 | 2966 | 89 | 723.8 | 223.3 | 435.4 | 4167 | -28.82
2024-12-30 | Gece (22:00-06:00) | MDF-18mm | OP-017 | Ladin Yongası | 537.3 | 53.5 | 63 | 99 | 16.4 | 23.1 | 65.4 | 11.5 | 63.1 | 67 | 180.5 | 8.35 | 87 | 11.15 | 0.74 | 6.62 | 163.9 | 36.8 | 9.66 | 1.786 | 29.9 | 4.95 | 11.7 | 7.91 | 197.2 | 31.4 | 87.8 | Yok | 0 | 38.3 | 43.9 | 66.8 | 18.15 | 18 | 0.149 | P80 | 1.55 | -0.18 | 433.7 | 2802 | 1.15 | 32 | 2770 | 89.6 | 762.4 | 185.3 | 454.8 | 4167 | -33.53
2024-12-31 | Sabah (06:00-14:00) | MDF-18mm | OP-029 | Kavak Yongası | 520.9 | 44.8 | 74.1 | 93.3 | 13.9 | 22.5 | 62.8 | 14.7 | 63.4 | 60 | 167.7 | 7.59 | 90.5 | 11.29 | 0.88 | 7.43 | 154.8 | 42.5 | 9.46 | 1.71 | 30.1 | 3.99 | 10.3 | 8.09 | 199.2 | 34 | 93.3 | Yok | 0 | 42.4 | 43.3 | 70.3 | 18.13 | 18 | 0.13 | P100 | 1.88 | 0.13 | 447.9 | 3006 | 0.55 | 16 | 2990 | 88.7 | 745.2 | 160.7 | 442.2 | 4167 | -28.25
2024-12-31 | Öğle (14:00-22:00) | MDF-12mm | OP-015 | Karışık Atık | 537 | 57.1 | 82.8 | 96.6 | 16.1 | 23.9 | 49.8 | 26.3 | 60.9 | 71.4 | 169.7 | 7.89 | 94.8 | 11.9 | 0.89 | 6.7 | 170.6 | 44 | 8.78 | 1.214 | 26.1 | 4.08 | 10.4 | 7.46 | 193.1 | 31 | 90.1 | Yok | 0 | 39.4 | 47.1 | 76.9 | 12 | 12 | 0.001 | P60 | 1.55 | 0.48 | 457.6 | 3217 | 0.71 | 22 | 3195 | 79.5 | 784.1 | 155.7 | 377.2 | 4167 | -23.33
2024-12-31 | Gece (22:00-06:00) | MDF-12mm | OP-008 | Ladin Yongası | 492.6 | 54.4 | 62.2 | 92.8 | 14.4 | 21.2 | 50.7 | 28.1 | 64.7 | 61.3 | 169.5 | 7.79 | 97.2 | 11.16 | 0.64 | 7.36 | 169.7 | 39.4 | 9.72 | 1.18 | 26.8 | 3.84 | 12 | 6.71 | 190.3 | 31.9 | 95.4 | Yok | 0 | 30 | 35.9 | 89.3 | 11.98 | 12 | -0.02 | P80 | 2.09 | -0.55 | 450.5 | 3728 | 0.38 | 14 | 3714 | 93.2 | 730.2 | 209.8 | 379.1 | 4167 | -10.87
2025-01-01 | Sabah (06:00-14:00) | MDF-18mm | OP-013 | Çam Yongası | 535.2 | 48.7 | 78.5 | 92.3 | 13.7 | 21.5 | 58.4 | 20 | 62.1 | 60 | 175.7 | 8.42 | 87.9 | 11.1 | 0.86 | 7.42 | 150.8 | 41.9 | 8.56 | 1.801 | 28.3 | 4.26 | 8.8 | 8.96 | 208.8 | 30.8 | 99.5 | Yok | 0 | 42.7 | 48.3 | 67.1 | 17.56 | 18 | -0.445 | P60 | 2.21 | -0.16 | 451.6 | 2919 | 0.89 | 25 | 2894 | 91.5 | 709.7 | 205.9 | 476.3 | 4167 | -30.55
2025-01-01 | Öğle (14:00-22:00) | MDF-16mm | OP-030 | Kavak Yongası | 528.8 | 58.5 | 67.1 | 91.5 | 14.9 | 19.9 | 58.4 | 21.7 | 59.4 | 68.4 | 169 | 8.14 | 89.6 | 11.4 | 0.76 | 7.35 | 164 | 43 | 9.35 | 1.586 | 30.8 | 4.28 | 13.1 | 8.15 | 198.5 | 30.1 | 93.8 | Konveyör Durması | 4 | 37.2 | 47.7 | 69.2 | 15.86 | 16 | -0.138 | P80 | 1.63 | -0.05 | 444 | 2974 | 1.5 | 44 | 2930 | 84.1 | 752.2 | 185.6 | 409.2 | 4167 | -29.69
2025-01-01 | Gece (22:00-06:00) | MDF-12mm | OP-001 | Karışık Atık | 530.8 | 49.6 | 73.1 | 94.3 | 17.6 | 25.8 | 57.3 | 17 | 69.5 | 60 | 174.4 | 8.14 | 93.4 | 12 | 0.83 | 6.93 | 171.9 | 37.2 | 9.43 | 1.21 | 26.7 | 4.77 | 13.7 | 6.75 | 202.5 | 31.3 | 85.9 | Yok | 0 | 39.2 | 45.9 | 79.6 | 12.37 | 12 | 0.369 | P100 | 1.91 | -0.14 | 460.1 | 3408 | 1.12 | 38 | 3370 | 72.5 | 713.9 | 195.4 | 450.9 | 4167 | -19.13
2025-01-02 | Sabah (06:00-14:00) | MDF-16mm | OP-023 | Çam Yongası | 503.3 | 53.6 | 88.9 | 94.9 | 15.4 | 20.8 | 53.7 | 25.4 | 62.1 | 63.3 | 164.3 | 7.51 | 92.8 | 10.99 | 0.61 | 7.05 | 166 | 49.8 | 8.2 | 1.642 | 27.7 | 4.25 | 14.5 | 7.84 | 194.8 | 32.3 | 90.8 | Soğutucu Kapasitesi | 15.1 | 33.5 | 46.3 | 71.7 | 16.06 | 16 | 0.063 | P80 | 1.76 | -0.65 | 431.4 | 2908 | 0.58 | 16 | 2892 | 71.9 | 733.1 | 172.7 | 407.4 | 4167 | -30.6
2025-01-02 | Öğle (14:00-22:00) | MDF-8mm | OP-001 | Çam Yongası | 585 | 48.9 | 74.9 | 92.5 | 17.9 | 19.5 | 64.8 | 15.8 | 65.3 | 60 | 175.5 | 8.58 | 84.3 | 11.33 | 0.73 | 7.2 | 170.7 | 45.6 | 9.03 | 0.776 | 30.1 | 4.28 | 14.8 | 6.47 | 196.2 | 34.8 | 85.1 | Tutkal Sistemi | 14.7 | 36.5 | 39.9 | 84.7 | 8.25 | 8 | 0.254 | P80 | 2.12 | -0.19 | 449.1 | 3438 | 0.71 | 24 | 3414 | 79.6 | 766.3 | 194 | 391.1 | 4167 | -18.07
2025-01-02 | Gece (22:00-06:00) | MDF-18mm | OP-013 | Çam Yongası | 546.4 | 54.8 | 72.4 | 92 | 11.8 | 20.6 | 58.5 | 20.9 | 61.2 | 62 | 169.6 | 8.02 | 94.9 | 11.24 | 0.86 | 7.37 | 157.1 | 34.9 | 9.6 | 1.802 | 28.3 | 4.26 | 12.5 | 8.07 | 194.4 | 28.2 | 88.2 | Yok | 0 | 44.7 | 37.7 | 67.7 | 18.49 | 18 | 0.495 | P80 | 1.73 | 0.03 | 441.5 | 2808 | 0.85 | 23 | 2785 | 80.9 | 756.3 | 172.6 | 446.1 | 4167 | -33.17
2025-01-03 | Sabah (06:00-14:00) | MDF-12mm | OP-002 | Kavak Yongası | 575.5 | 48.5 | 73.7 | 94.1 | 12.7 | 15.6 | 66.9 | 17.6 | 62 | 60 | 172.8 | 7.37 | 92.5 | 10.82 | 0.74 | 7.01 | 172.3 | 39.8 | 8.88 | 1.255 | 31 | 4.46 | 12.1 | 7.99 | 203.3 | 30.7 | 90.2 | Kurutucu Tıkanması | 22.3 | 37.9 | 44.4 | 65.9 | 11.94 | 12 | -0.06 | P80 | 2.06 | -0.33 | 429.1 | 2819 | 0.1 | 2 | 2817 | 83.6 | 700.4 | 199 | 456.4 | 4167 | -32.4
2025-01-03 | Öğle (14:00-22:00) | MDF-18mm | OP-009 | Kavak Yongası | 505.7 | 50.7 | 66.3 | 90.6 | 15.7 | 26.5 | 56.2 | 17.3 | 62 | 60 | 169.7 | 7.18 | 94.5 | 10.24 | 0.67 | 7.2 | 163.1 | 43.4 | 9.63 | 1.937 | 27.3 | 4.8 | 10.3 | 8.06 | 192.1 | 31.1 | 86.6 | Konveyör Durması | 31.9 | 41.4 | 45.9 | 63.1 | 18.08 | 18 | 0.083 | P60 | 1.98 | -0.05 | 411.9 | 2576 | 0.93 | 23 | 2553 | 87.6 | 770 | 178.6 | 434.8 | 4167 | -38.73
2025-01-03 | Gece (22:00-06:00) | MDF-16mm | OP-004 | Çam Yongası | 480 | 55.2 | 68.1 | 95 | 17.4 | 20.3 | 62.9 | 16.8 | 62.5 | 63.8 | 175.3 | 7.51 | 93.9 | 10.28 | 0.84 | 7.32 | 163.5 | 40.1 | 8.94 | 1.648 | 25.3 | 4.22 | 8.7 | 7.68 | 192.2 | 33 | 90.3 | Yok | 0 | 39.8 | 40.4 | 72.7 | 15.9 | 16 | -0.097 | P80 | 1.91 | -0.07 | 456.8 | 3126 | 0.68 | 21 | 3105 | 82.4 | 774.1 | 182.3 | 400.3 | 4167 | -25.49
2025-01-04 | Sabah (06:00-14:00) | MDF-18mm | OP-010 | Çam Yongası | 518.5 | 52.2 | 79.6 | 92.8 | 18 | 19.2 | 56.8 | 24 | 63.3 | 61.2 | 166.2 | 7.78 | 82.1 | 12.57 | 0.8 | 6.93 | 168.3 | 43.8 | 9.99 | 1.766 | 28.2 | 4.31 | 12.6 | 8.6 | 190.3 | 33 | 88.9 | Konveyör Durması | 30.1 | 41 | 43 | 59.4 | 17.92 | 18 | -0.08 | P80 | 1.63 | -0.25 | 422.8 | 2442 | 1.07 | 26 | 2416 | 94 | 732.8 | 195.9 | 388.9 | 4167 | -42.02
2025-01-04 | Öğle (14:00-22:00) | MDF-12mm | OP-001 | Çam Yongası | 509.8 | 49.3 | 68.6 | 93.9 | 13.3 | 23.3 | 61.4 | 15.3 | 63.5 | 60 | 176.7 | 7.97 | 86.3 | 11.1 | 0.74 | 7.34 | 153.9 | 36.6 | 8.54 | 1.16 | 26.4 | 4.47 | 14.1 | 7.28 | 196.3 | 30.7 | 90.4 | Yok | 0 | 35.2 | 47.5 | 78.2 | 11.77 | 12 | -0.233 | P120 | 2.16 | -0.32 | 452.3 | 3138 | 0.68 | 21 | 3117 | 86 | 726.3 | 200.1 | 463.3 | 4167 | -25.2
2025-01-04 | Gece (22:00-06:00) | MDF-18mm | OP-001 | Kavak Yongası | 482.1 | 49.4 | 86.8 | 94.2 | 16.2 | 21.2 | 65.2 | 13.6 | 62.4 | 60 | 166.2 | 7.31 | 97.4 | 10.28 | 0.87 | 7.32 | 176 | 51.1 | 8.7 | 1.79 | 28.1 | 3.99 | 11.3 | 7.83 | 195.1 | 31.2 | 90 | Yok | 0 | 39.9 | 36.6 | 69.2 | 17.63 | 18 | -0.366 | P100 | 2.07 | -0.45 | 451.8 | 2901 | 0.63 | 18 | 2883 | 90.4 | 677.1 | 196.1 | 417.3 | 4167 | -30.81
2025-01-05 | Sabah (06:00-14:00) | MDF-25mm | OP-002 | Kavak Yongası | 516.4 | 56.6 | 82.5 | 93.2 | 15.2 | 24.6 | 51.7 | 23.7 | 64 | 69.3 | 171.8 | 8.13 | 84.2 | 11.23 | 0.74 | 6.97 | 181.9 | 41 | 7.91 | 2.44 | 29.1 | 4.22 | 11.8 | 9.68 | 202 | 33.9 | 93.7 | Yok | 0 | 37.1 | 45.1 | 57.4 | 24.85 | 25 | -0.145 | P100 | 1.74 | 0.09 | 458 | 2477 | 0.53 | 13 | 2464 | 92.1 | 738.2 | 220.7 | 456.2 | 4167 | -40.87
2025-01-05 | Öğle (14:00-22:00) | MDF-18mm | OP-023 | Kavak Yongası | 528.5 | 58.3 | 84.2 | 95.2 | 12.3 | 19.4 | 57.5 | 23 | 66.3 | 68.3 | 172.7 | 7.51 | 95.8 | 10.38 | 0.61 | 7.32 | 162.9 | 39.5 | 9.94 | 1.728 | 25.1 | 3.7 | 10.2 | 7.65 | 200.5 | 30.2 | 91.6 | Yok | 0 | 45.7 | 46.7 | 73.6 | 18.19 | 18 | 0.188 | P80 | 1.63 | -0.14 | 448.7 | 3002 | 0.86 | 25 | 2977 | 88.1 | 692.2 | 205.7 | 398.6 | 4167 | -28.56
2025-01-05 | Gece (22:00-06:00) | MDF-16mm | OP-030 | Kavak Yongası | 561.3 | 59.4 | 78.2 | 97.1 | 15.6 | 22.5 | 54.7 | 22.9 | 64 | 72.3 | 165 | 7.47 | 80.8 | 12.63 | 0.75 | 7.47 | 172 | 43.7 | 9.02 | 1.714 | 28.1 | 4.17 | 11 | 8.26 | 199.3 | 29.9 | 78.2 | Tutkal Sistemi | 39.3 | 39.6 | 34.5 | 51.9 | 16.27 | 16 | 0.267 | P100 | 1.35 | 0.56 | 424.1 | 2243 | 1.12 | 25 | 2218 | 83.3 | 780.9 | 173.8 | 390 | 4167 | -46.77
2025-01-06 | Sabah (06:00-14:00) | MDF-18mm | OP-023 | Çam Yongası | 532.6 | 51.1 | 70.3 | 94.7 | 10.7 | 22.2 | 65 | 12.8 | 64 | 60 | 168.3 | 7.59 | 83.8 | 11.75 | 0.9 | 6.95 | 166.2 | 38.6 | 9.99 | 1.878 | 29.5 | 4.18 | 11 | 8.25 | 190.8 | 33.8 | 98.7 | Yok | 0 | 45.7 | 41.9 | 72.9 | 18.18 | 18 | 0.176 | P80 | 1.83 | -0.42 | 447.3 | 3114 | 0.1 | 3 | 3111 | 82.7 | 699.5 | 202.6 | 380.5 | 4167 | -25.34
2025-01-06 | Öğle (14:00-22:00) | MDF-12mm | OP-024 | Çam Yongası | 480 | 50.3 | 81.6 | 95.3 | 15.6 | 20.1 | 59.7 | 20.1 | 55 | 60 | 176.7 | 7.55 | 88.6 | 9.74 | 0.74 | 7.35 | 177.5 | 43 | 9.65 | 1.176 | 26.8 | 4.54 | 16.2 | 7.43 | 184.1 | 29.9 | 94.3 | Yok | 0 | 42.6 | 37.2 | 81.5 | 11.95 | 12 | -0.048 | P100 | 1.24 | 0.12 | 454.8 | 3359 | 0.5 | 16 | 3343 | 84.9 | 729 | 171.2 | 418.4 | 4167 | -19.77
2025-01-06 | Gece (22:00-06:00) | MDF-12mm | OP-025 | Karışık Atık | 560.9 | 56.3 | 85.1 | 92 | 15.6 | 24.5 | 57.1 | 18.4 | 61.8 | 67.5 | 172 | 7.76 | 83.7 | 10.74 | 0.63 | 7.08 | 158.4 | 38.4 | 10.15 | 1.199 | 27.7 | 4.44 | 11 | 7.12 | 199.1 | 30 | 84.3 | Kurutucu Tıkanması | 10.8 | 41.4 | 36.6 | 73.9 | 11.93 | 12 | -0.071 | P100 | 1.51 | -0.71 | 445.1 | 3067 | 1.49 | 45 | 3022 | 88.7 | 787.2 | 193 | 469.4 | 4167 | -27.48
2025-01-07 | Sabah (06:00-14:00) | MDF-18mm | OP-021 | Çam Yongası | 480 | 56.3 | 75.7 | 89.7 | 13.3 | 20.8 | 53.3 | 25.9 | 66 | 65.7 | 173.8 | 7.88 | 90.5 | 12.54 | 0.98 | 7.7 | 164.3 | 39.6 | 7.76 | 1.809 | 27.9 | 4.01 | 11 | 8.35 | 183.7 | 34.6 | 98.2 | Yok | 0 | 36.8 | 42.5 | 72 | 17.78 | 18 | -0.218 | P120 | 1.73 | -0.16 | 460.1 | 3149 | 0.7 | 22 | 3127 | 89.8 | 725.7 | 186.9 | 402 | 4167 | -24.96
2025-01-07 | Öğle (14:00-22:00) | MDF-18mm | OP-023 | Çam Yongası | 512.6 | 54 | 86.8 | 92.3 | 12.5 | 23.1 | 61.2 | 15.7 | 62.9 | 62.9 | 183.8 | 8.62 | 83.3 | 10.72 | 0.94 | 6.96 | 167.1 | 42.9 | 8.58 | 1.792 | 28.1 | 4.23 | 8.9 | 8.21 | 201 | 33.8 | 89.9 | Elektrik Kesintisi | 22.2 | 39.3 | 36.3 | 69.2 | 18.02 | 18 | 0.025 | P80 | 1.53 | -0.66 | 439.9 | 2803 | 0.99 | 27 | 2776 | 83.2 | 713.8 | 166.5 | 388.7 | 4167 | -33.38
2025-01-07 | Gece (22:00-06:00) | MDF-16mm | OP-023 | Çam Yongası | 545.9 | 49.7 | 69 | 91.9 | 16.9 | 21.7 | 67.1 | 11.2 | 64.3 | 60.3 | 172.6 | 8.36 | 93.2 | 11.38 | 1.03 | 7.09 | 166.3 | 37.9 | 8.87 | 1.587 | 27.1 | 4.55 | 8.2 | 7.57 | 194.7 | 31.1 | 90.2 | Yok | 0 | 37.6 | 42.5 | 72.5 | 15.98 | 16 | -0.023 | P60 | 2.27 | 0.43 | 449.1 | 3114 | 1.69 | 52 | 3062 | 90.2 | 694.1 | 196.6 | 394.1 | 4167 | -26.52
2025-01-08 | Sabah (06:00-14:00) | MDF-12mm | OP-013 | Çam Yongası | 590.9 | 58.6 | 64.7 | 93.5 | 16.1 | 21.8 | 58.5 | 19.7 | 60.2 | 70.8 | 163.3 | 7.4 | 96.8 | 10.22 | 0.79 | 6.72 | 165.8 | 40.4 | 9.44 | 1.229 | 33 | 3.85 | 8.3 | 7.44 | 200.9 | 29.4 | 92.3 | Yok | 0 | 35.2 | 47.2 | 75.7 | 12.02 | 12 | 0.016 | P60 | 2.24 | -0.28 | 460.1 | 3322 | 1.07 | 35 | 3287 | 80.3 | 742.3 | 222.4 | 482.8 | 4167 | -21.12
2025-01-08 | Öğle (14:00-22:00) | MDF-18mm | OP-012 | Ladin Yongası | 620 | 52.6 | 76.7 | 92.9 | 13.8 | 24.2 | 55.9 | 19.8 | 58.8 | 63 | 173.7 | 7.78 | 88.1 | 11.29 | 0.88 | 7.36 | 170 | 50.9 | 8.58 | 1.841 | 29.3 | 4.2 | 12.2 | 8.24 | 198.8 | 30.4 | 95 | Pres Arızası | 1.7 | 37.6 | 44.1 | 72.5 | 18.11 | 18 | 0.113 | P60 | 2.39 | -0.03 | 443.8 | 2978 | 1.17 | 34 | 2944 | 83.7 | 713.8 | 186.5 | 507.2 | 4167 | -29.35
2025-01-08 | Gece (22:00-06:00) | MDF-8mm | OP-019 | Çam Yongası | 576 | 48.9 | 72.2 | 95.2 | 15.5 | 21 | 60.9 | 18.1 | 59.7 | 60 | 170.2 | 7.71 | 85.3 | 10.86 | 0.81 | 7.14 | 169.4 | 42.7 | 8.38 | 0.749 | 25.9 | 4.43 | 13.5 | 6.56 | 200 | 34.2 | 95.3 | Yok | 0 | 34.2 | 42.6 | 89.2 | 7.66 | 8 | -0.341 | P60 | 1.7 | 0.22 | 445.9 | 3770 | 0.76 | 28 | 3742 | 81.5 | 730.1 | 206.9 | 431.1 | 4167 | -10.2
2025-01-09 | Sabah (06:00-14:00) | MDF-16mm | OP-010 | Çam Yongası | 480 | 51 | 65.7 | 97.6 | 11.8 | 21.5 | 55.4 | 23.1 | 63.2 | 62.1 | 164.8 | 7.55 | 91.8 | 10.52 | 0.87 | 7.02 | 163.5 | 41.5 | 8.06 | 1.618 | 28 | 4.14 | 12.6 | 8.12 | 194.8 | 31.7 | 85.4 | Elektrik Kesintisi | 20 | 43 | 41.6 | 65.3 | 15.94 | 16 | -0.061 | P80 | 2.03 | 0.27 | 431.3 | 2640 | 1.07 | 28 | 2612 | 92.2 | 767 | 165.3 | 382.2 | 4167 | -37.32
2025-01-09 | Öğle (14:00-22:00) | MDF-8mm | OP-007 | Çam Yongası | 558.6 | 59.7 | 55 | 93.3 | 14.3 | 19.1 | 56.4 | 24.5 | 61.6 | 69.1 | 173.4 | 8.43 | 86.8 | 10.65 | 0.67 | 6.78 | 169.5 | 45.8 | 8.86 | 0.801 | 27.1 | 4.53 | 11.6 | 6.37 | 200.8 | 30.5 | 91.5 | Soğutucu Kapasitesi | 14.6 | 34.8 | 34.8 | 86.8 | 8.49 | 8 | 0.485 | P80 | 1.71 | 0.2 | 428.9 | 3586 | 0.94 | 33 | 3553 | 84.9 | 753.1 | 190.1 | 418.7 | 4167 | -14.73
2025-01-09 | Gece (22:00-06:00) | MDF-12mm | OP-015 | Çam Yongası | 527 | 59.8 | 86 | 91.6 | 15.6 | 16.1 | 59.8 | 24 | 59.4 | 70.2 | 174.3 | 7.91 | 82.9 | 10.13 | 0.72 | 7.36 | 174.3 | 30 | 8.47 | 1.187 | 29.8 | 3.78 | 13.5 | 7.41 | 195.6 | 32.8 | 85.8 | Kurutucu Tıkanması | 12.2 | 43.4 | 45.5 | 69.3 | 12.17 | 12 | 0.166 | P80 | 1.87 | 0 | 430.3 | 2900 | 0.69 | 20 | 2880 | 89 | 737.3 | 159.7 | 437.6 | 4167 | -30.89
2025-01-10 | Sabah (06:00-14:00) | MDF-18mm | OP-014 | Çam Yongası | 502.6 | 49.4 | 87.1 | 94.3 | 11.5 | 15.5 | 57.2 | 27.4 | 66 | 60.8 | 172.7 | 7.51 | 84.9 | 11.37 | 0.85 | 7.33 | 165.3 | 41.6 | 8.83 | 1.869 | 24.6 | 4.29 | 12 | 7.54 | 192.7 | 30 | 93.1 | Yok | 0 | 38.1 | 45.2 | 76.9 | 18.2 | 18 | 0.199 | P60 | 1.85 | 0.21 | 462.8 | 3326 | 0.91 | 30 | 3296 | 81.2 | 758.5 | 174 | 429.3 | 4167 | -20.9
2025-01-10 | Öğle (14:00-22:00) | MDF-12mm | OP-002 | Çam Yongası | 480 | 46.7 | 75.8 | 96.1 | 15.6 | 23.2 | 56.4 | 20.4 | 64 | 60 | 176.9 | 7.87 | 79.6 | 10.22 | 0.85 | 6.84 | 172.1 | 44 | 9.71 | 1.225 | 30.2 | 4.52 | 12.5 | 7.18 | 201.7 | 35.6 | 89.9 | Yok | 0 | 42.8 | 39 | 77.6 | 12.09 | 12 | 0.086 | P60 | 1.98 | 0.07 | 451.4 | 3289 | 0.88 | 28 | 3261 | 76.9 | 743.1 | 209.5 | 460.7 | 4167 | -21.74
2025-01-10 | Gece (22:00-06:00) | MDF-12mm | OP-008 | Kavak Yongası | 505.1 | 46.2 | 74.5 | 94.6 | 15.8 | 20.9 | 54.1 | 24.9 | 55.6 | 60 | 178.2 | 7.51 | 86.8 | 10.66 | 0.79 | 6.95 | 160.7 | 38.4 | 9.38 | 1.2 | 25.7 | 4.49 | 9.3 | 6.49 | 193.5 | 31.5 | 89.6 | Soğutucu Kapasitesi | 13.3 | 39.9 | 43.6 | 76.4 | 11.89 | 12 | -0.109 | P80 | 1.46 | -0.29 | 423 | 3399 | 0.66 | 22 | 3377 | 78.6 | 759.4 | 166.3 | 442.4 | 4167 | -18.96
2025-01-11 | Sabah (06:00-14:00) | MDF-8mm | OP-010 | Çam Yongası | 509.6 | 49.3 | 68.1 | 94.2 | 12.8 | 22.4 | 60.1 | 17.5 | 57.5 | 60.1 | 171.9 | 8.21 | 85.4 | 12.68 | 0.77 | 7.09 | 164.9 | 33.3 | 8.8 | 0.83 | 30 | 4.19 | 8.7 | 6.49 | 191.7 | 32.4 | 89.7 | Yok | 0 | 35.2 | 40.6 | 82.7 | 7.94 | 8 | -0.065 | P100 | 1.86 | 0.03 | 436.7 | 3372 | 0.3 | 10 | 3362 | 88.5 | 757.3 | 213.9 | 380.3 | 4167 | -19.32
2025-01-11 | Öğle (14:00-22:00) | MDF-8mm | OP-029 | Karışık Atık | 522.7 | 51.7 | 83.8 | 93.1 | 14.9 | 22.2 | 54.6 | 23.2 | 58.5 | 60 | 167.8 | 7.74 | 88.5 | 10.19 | 0.64 | 7.47 | 167.8 | 47.8 | 8.72 | 0.808 | 24.1 | 3.92 | 9.1 | 6.55 | 187.9 | 31 | 86.3 | Pres Arızası | 9.7 | 40.1 | 49.9 | 73 | 7.88 | 8 | -0.115 | P100 | 1.96 | 0 | 427.8 | 3149 | 0.66 | 20 | 3129 | 93.7 | 732 | 214.8 | 421.2 | 4167 | -24.91
2025-01-11 | Gece (22:00-06:00) | MDF-16mm | OP-011 | Çam Yongası | 494.5 | 54.2 | 71 | 95.6 | 15.6 | 22.9 | 60.7 | 16.4 | 55 | 62.2 | 167.9 | 7.81 | 90.8 | 10.79 | 0.67 | 7.14 | 157.4 | 43.3 | 9.91 | 1.634 | 28.4 | 4.5 | 13.8 | 7.43 | 184.7 | 34.3 | 88.6 | Yok | 0 | 38.9 | 32.2 | 72.7 | 15.93 | 16 | -0.071 | P60 | 1.71 | 0.19 | 451.3 | 3007 | 0.81 | 24 | 2983 | 85.9 | 736.2 | 191 | 405.5 | 4167 | -28.41
2025-01-12 | Sabah (06:00-14:00) | MDF-18mm | OP-022 | Kavak Yongası | 526.1 | 51.2 | 81.4 | 93.2 | 16.1 | 13.6 | 52.9 | 33.5 | 62.2 | 60 | 176.7 | 8.13 | 93.8 | 11.28 | 0.76 | 6.82 | 167.1 | 51.1 | 10.01 | 1.836 | 26.6 | 3.73 | 10.4 | 8.25 | 192.2 | 34 | 93.4 | Yok | 0 | 37.4 | 38.7 | 66.4 | 17.86 | 18 | -0.135 | P100 | 2.06 | -0.65 | 448.6 | 2838 | 0.1 | 2 | 2836 | 80.2 | 690.4 | 183 | 417.2 | 4167 | -31.94
2025-01-12 | Öğle (14:00-22:00) | MDF-8mm | OP-002 | Ladin Yongası | 513.6 | 52 | 70 | 93.7 | 18.4 | 24.3 | 58.7 | 17.1 | 57.3 | 61.8 | 169.1 | 8.36 | 82.1 | 10.53 | 0.81 | 7.42 | 164.1 | 32 | 9.68 | 0.828 | 28.6 | 4.12 | 12.5 | 6.8 | 188.3 | 30.8 | 99 | Kurutucu Tıkanması | 7.4 | 35.5 | 35.1 | 88.4 | 8.29 | 8 | 0.286 | P100 | 1.39 | 0.14 | 441.6 | 3592 | 0.59 | 21 | 3571 | 70.4 | 707 | 191.5 | 387.8 | 4167 | -14.3
2025-01-12 | Gece (22:00-06:00) | MDF-12mm | OP-021 | Kavak Yongası | 581.6 | 45.6 | 88.6 | 96.1 | 14.7 | 26.3 | 57.5 | 16.1 | 66.7 | 60 | 172.7 | 7.76 | 80.6 | 10.49 | 0.66 | 7.55 | 161.1 | 39.6 | 8.79 | 1.22 | 23.5 | 3.82 | 14.7 | 7.05 | 191.4 | 33.8 | 89.7 | Pres Arızası | 3.2 | 37.6 | 38 | 71.3 | 12.27 | 12 | 0.271 | P100 | 1.59 | 0.41 | 436 | 3099 | 0.61 | 18 | 3081 | 85.4 | 749.9 | 206.5 | 416.9 | 4167 | -26.06
2025-01-13 | Sabah (06:00-14:00) | MDF-12mm | OP-018 | Karışık Atık | 536.8 | 48.6 | 69.9 | 92.9 | 12 | 23.5 | 57.4 | 19.1 | 66.3 | 60 | 171.4 | 7.3 | 85.1 | 11.83 | 0.53 | 7.5 | 167.1 | 41.1 | 8.1 | 1.24 | 27.1 | 4.37 | 12 | 6.81 | 202.6 | 34.2 | 94.5 | Pres Arızası | 6.1 | 35.2 | 46.3 | 91.2 | 12.03 | 12 | 0.029 | P60 | 1.32 | 1.01 | 441.4 | 3565 | 1.26 | 44 | 3521 | 74.5 | 746.6 | 186.4 | 458.1 | 4167 | -15.5
2025-01-13 | Öğle (14:00-22:00) | MDF-12mm | OP-004 | Kavak Yongası | 480 | 50.2 | 72.6 | 96 | 15.1 | 23.8 | 53 | 23.3 | 63.3 | 60 | 162.6 | 7.65 | 91.8 | 11.5 | 0.51 | 6.92 | 161.2 | 34.4 | 9.11 | 1.185 | 26.3 | 4.62 | 13.7 | 7.44 | 195.2 | 32.7 | 96.5 | Yok | 0 | 36.2 | 39.1 | 78.1 | 12.13 | 12 | 0.127 | P100 | 1.92 | -0.27 | 438.3 | 3309 | 1.41 | 46 | 3263 | 87.6 | 740.4 | 179.9 | 430.7 | 4167 | -21.69
2025-01-13 | Gece (22:00-06:00) | MDF-12mm | OP-023 | Çam Yongası | 570.4 | 49.4 | 80.3 | 94.3 | 20.3 | 18.7 | 60.1 | 21.2 | 64.9 | 61.2 | 171.2 | 7.28 | 90.3 | 11.43 | 0.7 | 7.29 | 178.1 | 38.8 | 8.95 | 1.23 | 29.9 | 4.11 | 14.2 | 7.14 | 195.1 | 33.8 | 89.6 | Elektrik Kesintisi | 21.3 | 45.5 | 42.3 | 75.2 | 12.1 | 12 | 0.1 | P100 | 1.56 | 0.99 | 425.9 | 3111 | 0.82 | 25 | 3086 | 87.9 | 740.5 | 207.3 | 488.6 | 4167 | -25.94
2025-01-14 | Sabah (06:00-14:00) | MDF-18mm | OP-001 | Kavak Yongası | 561.6 | 46.4 | 72 | 94.8 | 14.4 | 19.5 | 51 | 29.5 | 58.7 | 60 | 176.5 | 8.88 | 91.5 | 10.42 | 0.75 | 7.6 | 160.2 | 40.2 | 9.27 | 1.825 | 25.8 | 3.87 | 13.7 | 8.05 | 199.3 | 29.5 | 91.6 | Yok | 0 | 38.2 | 47.3 | 72.2 | 18.35 | 18 | 0.348 | P80 | 1.87 | 0.13 | 451.3 | 2989 | 0.33 | 9 | 2980 | 85.9 | 742.5 | 213 | 462.3 | 4167 | -28.49
2025-01-14 | Öğle (14:00-22:00) | MDF-12mm | OP-005 | Ladin Yongası | 580.3 | 52.9 | 68 | 93.5 | 12.5 | 21.7 | 54.6 | 23.7 | 62 | 62.3 | 168.2 | 8.03 | 80.6 | 13.31 | 0.94 | 6.82 | 170.8 | 47.9 | 9.96 | 1.224 | 26.4 | 3.83 | 8.2 | 7.74 | 200.2 | 33.3 | 94.8 | Yok | 0 | 43.2 | 47.8 | 77.4 | 11.83 | 12 | -0.173 | P60 | 1.42 | 0.41 | 451.6 | 3219 | 1.14 | 36 | 3183 | 88.2 | 702.3 | 186.6 | 445.3 | 4167 | -23.61
2025-01-14 | Gece (22:00-06:00) | MDF-12mm | OP-023 | Çam Yongası | 566.3 | 43.6 | 72.2 | 90.5 | 16.4 | 22.8 | 57.1 | 20.1 | 66.4 | 60 | 173.5 | 8.07 | 84.4 | 10.79 | 1.12 | 7.66 | 158 | 45.2 | 9.26 | 1.176 | 32.2 | 4.14 | 14.8 | 6.79 | 201.6 | 34.7 | 79.6 | Pres Arızası | 35.2 | 39.7 | 50.2 | 71.5 | 11.9 | 12 | -0.099 | P100 | 1.87 | -0.33 | 417.4 | 2848 | 1.08 | 30 | 2818 | 72.6 | 744.4 | 170.4 | 388.9 | 4167 | -32.37
2025-01-15 | Sabah (06:00-14:00) | MDF-12mm | OP-002 | Çam Yongası | 511 | 56.6 | 91.2 | 92 | 17 | 21.2 | 61.7 | 17.1 | 60 | 69.4 | 170.7 | 8.19 | 86.8 | 10.11 | 0.96 | 7.74 | 185 | 40.9 | 9.06 | 1.21 | 24.7 | 4.03 | 10.8 | 7.02 | 193 | 29.2 | 88.9 | Elektrik Kesintisi | 13.1 | 44.6 | 52 | 78.4 | 11.79 | 12 | -0.214 | P80 | 1.64 | 0.48 | 450.3 | 3319 | 1.48 | 49 | 3270 | 79.6 | 713.5 | 157.8 | 440.7 | 4167 | -21.53
2025-01-15 | Öğle (14:00-22:00) | MDF-16mm | OP-025 | Çam Yongası | 558.8 | 57.5 | 78.2 | 93.8 | 16.7 | 20.5 | 56.7 | 22.8 | 62.5 | 70.7 | 168.3 | 7.99 | 85 | 12.19 | 0.82 | 7.5 | 179.9 | 41 | 10.13 | 1.535 | 27.3 | 3.9 | 13.6 | 7.39 | 197.4 | 29.5 | 89.6 | Yok | 0 | 31.2 | 46.4 | 77 | 15.77 | 16 | -0.233 | P100 | 2.13 | -0.6 | 441.9 | 3118 | 1 | 31 | 3087 | 80.6 | 719.8 | 175.3 | 415.9 | 4167 | -25.92
2025-01-15 | Gece (22:00-06:00) | MDF-8mm | OP-013 | Çam Yongası | 561.6 | 55.5 | 76.6 | 91.4 | 15.3 | 18.7 | 60.7 | 20.6 | 64.9 | 67.4 | 173.4 | 7.9 | 86.3 | 10.51 | 0.88 | 7.59 | 163.6 | 44 | 9.92 | 0.788 | 31.1 | 3.94 | 11.7 | 6.5 | 202.1 | 32.4 | 86.8 | Yok | 0 | 39.2 | 39.3 | 84.3 | 8.04 | 8 | 0.04 | P80 | 1.73 | -0.37 | 457 | 3552 | 0.89 | 31 | 3521 | 81.8 | 723.3 | 176.2 | 399.7 | 4167 | -15.5
2025-01-16 | Sabah (06:00-14:00) | MDF-16mm | OP-016 | Kavak Yongası | 488.6 | 42 | 81.1 | 94.5 | 16.3 | 20.4 | 49.4 | 30.1 | 59.5 | 60 | 170.2 | 7.62 | 73.9 | 9.76 | 0.66 | 6.91 | 162.7 | 49.6 | 8.74 | 1.575 | 27.8 | 4.4 | 13.1 | 7.28 | 188.7 | 34.2 | 95.4 | Yok | 0 | 35.9 | 34.3 | 76 | 16.45 | 16 | 0.448 | P80 | 1.92 | -0.11 | 445.7 | 3399 | 0.72 | 24 | 3375 | 86 | 737.5 | 184.4 | 337 | 4167 | -19.01
2025-01-16 | Öğle (14:00-22:00) | MDF-12mm | OP-017 | Kavak Yongası | 517.9 | 55.1 | 65.5 | 94.9 | 14.6 | 21.4 | 56.6 | 22 | 63.5 | 64.4 | 170.3 | 7.96 | 86.6 | 10.28 | 0.92 | 7.17 | 179.3 | 42 | 8.6 | 1.168 | 30.2 | 4.29 | 9.2 | 7.24 | 198.2 | 29.4 | 91.6 | Soğutucu Kapasitesi | 1.2 | 38.2 | 37 | 75.8 | 11.65 | 12 | -0.348 | P80 | 1.7 | 0.51 | 455.6 | 3355 | 1.22 | 40 | 3315 | 87.8 | 793.1 | 183.7 | 448.3 | 4167 | -20.45
2025-01-16 | Gece (22:00-06:00) | MDF-18mm | OP-030 | Çam Yongası | 513.2 | 50 | 59.8 | 95.2 | 13.5 | 21.2 | 57.1 | 21.7 | 62 | 60 | 166.8 | 7.92 | 85.3 | 12.07 | 0.94 | 7.47 | 169 | 41.1 | 8.63 | 1.806 | 28.2 | 4.14 | 12.9 | 8.12 | 189.5 | 30.5 | 88.3 | Yok | 0 | 34.3 | 46.3 | 66.7 | 17.67 | 18 | -0.33 | P80 | 2.13 | 0.27 | 459.7 | 2909 | 0.87 | 25 | 2884 | 90.8 | 761.2 | 183.8 | 372.8 | 4167 | -30.79
2025-01-17 | Sabah (06:00-14:00) | MDF-12mm | OP-016 | Ladin Yongası | 497.8 | 54.5 | 69.5 | 93.8 | 14.2 | 17.8 | 53.4 | 28.8 | 56.1 | 66.8 | 167 | 7.64 | 94.7 | 10.76 | 0.78 | 7.27 | 167.8 | 47.3 | 8.81 | 1.197 | 27.5 | 3.9 | 11.7 | 7.36 | 200.2 | 30.2 | 92.5 | Yok | 0 | 39.9 | 48.3 | 79.1 | 12.33 | 12 | 0.334 | P100 | 2.11 | -0.44 | 457.7 | 3348 | 0.53 | 17 | 3331 | 96.5 | 755.8 | 189.9 | 427 | 4167 | -20.06
2025-01-17 | Öğle (14:00-22:00) | MDF-18mm | OP-018 | Ladin Yongası | 581.9 | 54.6 | 76.9 | 92.4 | 12.8 | 25.1 | 56.3 | 18.6 | 66.2 | 60 | 172.7 | 8.14 | 87.4 | 11.37 | 0.89 | 7.41 | 175.9 | 46.1 | 10.15 | 1.771 | 29.7 | 3.79 | 13.9 | 8.12 | 200.6 | 35.4 | 93.3 | Yok | 0 | 36.2 | 39.5 | 71.7 | 17.98 | 18 | -0.018 | P100 | 1.73 | 0.2 | 444.1 | 2970 | 0.85 | 25 | 2945 | 79 | 785 | 182.5 | 340.8 | 4167 | -29.33
2025-01-17 | Gece (22:00-06:00) | MDF-18mm | OP-005 | Kavak Yongası | 573.8 | 47 | 69.1 | 95 | 11.7 | 21.6 | 62.1 | 16.3 | 66.6 | 60 | 173.6 | 8.18 | 89.1 | 11.72 | 0.8 | 7.21 | 172.2 | 44.9 | 9.45 | 1.796 | 25.3 | 4.01 | 10.9 | 7.93 | 201.6 | 31.8 | 86.4 | Yok | 0 | 41.1 | 41.6 | 69.5 | 18.14 | 18 | 0.141 | P100 | 1.57 | 0.14 | 452.2 | 2867 | 0.84 | 24 | 2843 | 79.1 | 749.5 | 186.4 | 449 | 4167 | -31.77
2025-01-18 | Sabah (06:00-14:00) | MDF-12mm | OP-025 | Kavak Yongası | 527.5 | 50.4 | 79.9 | 94.1 | 18 | 21.2 | 54.1 | 24.6 | 60.6 | 60 | 169.4 | 7.52 | 92.6 | 12.33 | 0.71 | 7.59 | 156.6 | 41.4 | 8.58 | 1.253 | 25.9 | 4.78 | 12.2 | 7.22 | 182.5 | 35.3 | 88.2 | Kurutucu Tıkanması | 17.6 | 36.9 | 41.4 | 76.6 | 12.62 | 12 | 0.623 | P120 | 1.49 | 0.96 | 445.6 | 3041 | 1.46 | 44 | 2997 | 98.4 | 731.4 | 170 | 448.2 | 4167 | -28.08
2025-01-18 | Öğle (14:00-22:00) | MDF-18mm | OP-025 | Kavak Yongası | 581.7 | 54.7 | 71.9 | 93.1 | 19.3 | 16 | 59.9 | 24.1 | 63.2 | 66.2 | 175.3 | 8 | 89.1 | 10.58 | 0.98 | 7.28 | 162.3 | 37.6 | 9.22 | 1.75 | 28.2 | 4.72 | 13.9 | 7.66 | 184 | 28.6 | 72.7 | Konveyör Durması | 86.6 | 44.5 | 46 | 47.4 | 17.85 | 18 | -0.151 | P80 | 1.54 | 0.61 | 366 | 1941 | 0.71 | 13 | 1928 | 95.1 | 738.4 | 158.3 | 397.9 | 4167 | -53.73
2025-01-18 | Gece (22:00-06:00) | MDF-12mm | OP-008 | Kavak Yongası | 555.9 | 44.2 | 82.1 | 97.3 | 15.5 | 28 | 61.5 | 10.6 | 67.4 | 60 | 173.3 | 7.53 | 79.7 | 10.55 | 0.61 | 7.47 | 169.7 | 42.1 | 9.54 | 1.223 | 27.3 | 3.96 | 8.6 | 6.93 | 187.2 | 32.3 | 91.3 | Konveyör Durması | 7 | 32.6 | 40.9 | 77.9 | 12.03 | 12 | 0.03 | P100 | 1.66 | -0.29 | 450.9 | 3319 | 0.69 | 22 | 3297 | 74.4 | 736.9 | 190.7 | 391.9 | 4167 | -20.88
2025-01-19 | Sabah (06:00-14:00) | MDF-18mm | OP-024 | Çam Yongası | 508.1 | 44.7 | 70.3 | 93.2 | 13 | 19.3 | 58.3 | 22.3 | 63.6 | 60 | 174.5 | 8.2 | 93.2 | 11.07 | 0.78 | 6.65 | 159.8 | 38 | 9.5 | 1.772 | 28.6 | 3.71 | 14.7 | 8.41 | 194.9 | 31 | 91.5 | Yok | 0 | 39.3 | 38.4 | 65.2 | 18.17 | 18 | 0.172 | P100 | 1.17 | 0.16 | 458.2 | 2785 | 0.45 | 12 | 2773 | 84.5 | 761 | 168.6 | 405.5 | 4167 | -33.45
2025-01-19 | Öğle (14:00-22:00) | MDF-12mm | OP-014 | Karışık Atık | 560.8 | 51.4 | 60.2 | 97.1 | 15.5 | 22.5 | 58.9 | 18.6 | 56.3 | 62.4 | 170 | 7.81 | 83.5 | 10.15 | 0.73 | 7.16 | 163.3 | 32.9 | 8.13 | 1.124 | 24.9 | 4.5 | 11.5 | 6.93 | 183.5 | 30 | 91.8 | Yok | 0 | 38.9 | 36 | 81.9 | 11.86 | 12 | -0.137 | P120 | 1.97 | -0.27 | 448.3 | 3318 | 1.45 | 48 | 3270 | 90.2 | 728.7 | 180.2 | 497.8 | 4167 | -21.53
2025-01-19 | Gece (22:00-06:00) | MDF-8mm | OP-006 | Kavak Yongası | 570 | 56.2 | 67.2 | 93.3 | 14.2 | 23.7 | 62.9 | 13.4 | 62.9 | 69.4 | 169.2 | 7.69 | 80.1 | 10.31 | 0.76 | 7.62 | 155.8 | 37.2 | 9.11 | 0.827 | 27.2 | 3.92 | 12.2 | 6.48 | 198.7 | 29.3 | 78.4 | Elektrik Kesintisi | 34.2 | 33.6 | 35.2 | 68.3 | 7.64 | 8 | -0.364 | P80 | 1.65 | -0.1 | 408.3 | 2760 | 0.56 | 15 | 2745 | 85.5 | 756.6 | 212.8 | 451.3 | 4167 | -34.13
2025-01-20 | Sabah (06:00-14:00) | MDF-12mm | OP-013 | Çam Yongası | 533.2 | 51.5 | 61.3 | 93.6 | 16.9 | 18.2 | 58.4 | 23.4 | 62.2 | 60 | 170.5 | 7.76 | 93.1 | 10.89 | 0.9 | 7.39 | 167.6 | 53.5 | 8.68 | 1.151 | 30.3 | 4.76 | 10.7 | 7.67 | 191.8 | 33.2 | 93.1 | Kurutucu Tıkanması | 28.2 | 35.9 | 43 | 70.7 | 11.53 | 12 | -0.471 | P80 | 2.68 | 0.08 | 406.1 | 2869 | 0.94 | 26 | 2843 | 85.4 | 753.9 | 173.8 | 431.4 | 4167 | -31.77
2025-01-20 | Öğle (14:00-22:00) | MDF-16mm | OP-015 | Çam Yongası | 518.4 | 55.8 | 82.8 | 93.1 | 13.2 | 23.3 | 52.2 | 24.5 | 60.6 | 68.1 | 169.7 | 8.09 | 76.6 | 11.03 | 0.82 | 7.19 | 166.5 | 39.6 | 10.17 | 1.543 | 28.1 | 3.54 | 12.8 | 7.56 | 186.9 | 32.9 | 93.7 | Yok | 0 | 41.3 | 45.9 | 78.9 | 15.92 | 16 | -0.079 | P80 | 1.35 | 0.45 | 463.1 | 3341 | 0.23 | 7 | 3334 | 89 | 718.1 | 173 | 463.3 | 4167 | -19.99
2025-01-20 | Gece (22:00-06:00) | MDF-16mm | OP-009 | Çam Yongası | 501.2 | 55.4 | 79.2 | 91 | 11.8 | 20.1 | 54.1 | 25.9 | 59.3 | 64.4 | 174.4 | 7.69 | 81.1 | 10.47 | 0.86 | 6.97 | 179.6 | 40 | 9.02 | 1.489 | 25.7 | 3.52 | 12.6 | 7.54 | 198.8 | 33.6 | 86.3 | Yok | 0 | 38.7 | 44.3 | 70.2 | 15.61 | 16 | -0.395 | P80 | 1.95 | 0.14 | 448.1 | 2985 | 0.35 | 10 | 2975 | 83 | 731.1 | 188.9 | 432.3 | 4167 | -28.61
2025-01-21 | Sabah (06:00-14:00) | MDF-12mm | OP-013 | Çam Yongası | 530.5 | 54.8 | 70 | 97.3 | 17.6 | 21.1 | 57 | 22 | 65.8 | 63.2 | 173 | 8.17 | 84.4 | 11.13 | 0.87 | 6.65 | 171.2 | 46.9 | 8.36 | 1.215 | 27.9 | 4.32 | 9 | 7.63 | 199.2 | 29.9 | 90.9 | Yok | 0 | 38.2 | 43.2 | 74.3 | 12.42 | 12 | 0.416 | P80 | 1.94 | -0.26 | 452.7 | 3139 | 1.01 | 31 | 3108 | 90.3 | 758.5 | 193.5 | 377.5 | 4167 | -25.41
2025-01-21 | Öğle (14:00-22:00) | MDF-16mm | OP-012 | Çam Yongası | 520.1 | 53.7 | 85.1 | 95.1 | 13.6 | 28.3 | 55.2 | 16.4 | 60.8 | 64.6 | 183.6 | 7.96 | 83.8 | 9.89 | 0.71 | 6.96 | 155.2 | 43.9 | 10.17 | 1.622 | 29.3 | 3.97 | 13 | 7.74 | 195 | 30.8 | 90.6 | Yok | 0 | 38.4 | 49 | 76.9 | 16.33 | 16 | 0.326 | P80 | 1.93 | -0.46 | 452.4 | 3082 | 1.19 | 36 | 3046 | 80.6 | 724.6 | 168.8 | 477 | 4167 | -26.9
2025-01-21 | Gece (22:00-06:00) | MDF-18mm | OP-003 | Ladin Yongası | 513.7 | 50.8 | 79.2 | 93.1 | 15.8 | 24.5 | 62.9 | 12.7 | 65 | 60 | 175 | 8.56 | 85.5 | 12.22 | 0.74 | 6.93 | 175.8 | 42.1 | 8.67 | 1.696 | 26.4 | 4.27 | 8.5 | 7.56 | 195.2 | 31.6 | 91.1 | Yok | 0 | 38 | 35 | 75.8 | 18.15 | 18 | 0.154 | P100 | 1.48 | -0.72 | 452.3 | 3172 | 1.05 | 33 | 3139 | 85.2 | 703.4 | 189.7 | 450.9 | 4167 | -24.67
2025-01-22 | Sabah (06:00-14:00) | MDF-16mm | OP-018 | Çam Yongası | 543.2 | 50.1 | 75.5 | 95.9 | 10.9 | 27.6 | 54.9 | 17.5 | 60.8 | 60 | 169.5 | 7.68 | 85.8 | 11.08 | 0.7 | 7.5 | 165.1 | 41.7 | 8.57 | 1.676 | 27.8 | 3.63 | 12.6 | 7.64 | 200.5 | 34.1 | 90.3 | Yok | 0 | 44.2 | 47.1 | 77.3 | 16.01 | 16 | 0.005 | P60 | 1.64 | -0.01 | 457.1 | 3144 | 1.85 | 58 | 3086 | 82.4 | 701.5 | 184 | 478.6 | 4167 | -25.94
2025-01-22 | Öğle (14:00-22:00) | MDF-12mm | OP-005 | Çam Yongası | 579.4 | 54.2 | 76.2 | 91.3 | 16.4 | 13.5 | 54.1 | 32.4 | 66.9 | 69.5 | 175.6 | 7.67 | 88.8 | 9.57 | 0.98 | 7 | 170.8 | 45 | 8.96 | 1.261 | 28.1 | 4.03 | 12.1 | 6.52 | 183.6 | 31.9 | 83 | Tutkal Sistemi | 18.9 | 39.2 | 51.7 | 78.6 | 12.16 | 12 | 0.156 | P80 | 2.28 | 0.16 | 436.2 | 3232 | 0.47 | 15 | 3217 | 93.3 | 745.8 | 178.9 | 443.7 | 4167 | -22.8
2025-01-22 | Gece (22:00-06:00) | MDF-25mm | OP-004 | Karışık Atık | 502.9 | 51.1 | 85.2 | 92.9 | 12.3 | 17.9 | 59 | 23.1 | 67.5 | 60 | 175 | 7.92 | 84.9 | 9.87 | 0.73 | 7.24 | 160.2 | 38.5 | 9.23 | 2.486 | 28.4 | 3.73 | 11.6 | 8.36 | 188.7 | 31.8 | 93.2 | Yok | 0 | 42.2 | 41.6 | 68.9 | 24.82 | 25 | -0.181 | P80 | 2.12 | -0.14 | 446.6 | 2898 | 1.58 | 45 | 2853 | 88.7 | 768.9 | 155.7 | 457.1 | 4167 | -31.53
2025-01-23 | Sabah (06:00-14:00) | MDF-16mm | OP-020 | Karışık Atık | 493.7 | 54.5 | 64.3 | 92.5 | 14.2 | 21.5 | 51.5 | 27.1 | 61.4 | 65.8 | 166.5 | 7.19 | 93.1 | 11.5 | 0.75 | 7.13 | 175.9 | 30.3 | 10.04 | 1.625 | 28 | 4.49 | 11.4 | 7.55 | 192.9 | 31.3 | 82.2 | Pres Arızası | 47.8 | 40.3 | 43.1 | 63.5 | 15.93 | 16 | -0.072 | P100 | 1.56 | 0.79 | 400.1 | 2535 | 0.35 | 8 | 2527 | 83.1 | 744.5 | 195 | 409.3 | 4167 | -39.36
2025-01-23 | Öğle (14:00-22:00) | MDF-12mm | OP-019 | Çam Yongası | 528.7 | 54 | 77.6 | 94.6 | 14.7 | 26.8 | 62.5 | 10.8 | 62.2 | 65.4 | 180.1 | 7.44 | 83.5 | 11.27 | 0.75 | 6.65 | 163.6 | 44.3 | 8.83 | 1.249 | 26.7 | 4.17 | 11.5 | 8 | 189.6 | 33.2 | 94.2 | Yok | 0 | 43.7 | 34.3 | 75 | 12.26 | 12 | 0.258 | P80 | 1.71 | 0.33 | 456.4 | 3128 | 0.44 | 13 | 3115 | 93.4 | 764.2 | 160.3 | 412.3 | 4167 | -25.25
2025-01-23 | Gece (22:00-06:00) | MDF-16mm | OP-002 | Kavak Yongası | 529.6 | 49 | 77.2 | 90 | 19 | 15.7 | 58.7 | 25.7 | 65.1 | 60 | 170.5 | 7.75 | 85.5 | 9.88 | 0.92 | 7.12 | 164.8 | 46.3 | 9.02 | 1.564 | 26.9 | 3.95 | 12.3 | 7.96 | 200.2 | 32.2 | 89.2 | Yok | 0 | 45.1 | 47 | 72.3 | 16.24 | 16 | 0.238 | P60 | 1.68 | -0.35 | 457.1 | 2981 | 0.41 | 12 | 2969 | 82.5 | 710.7 | 220.2 | 386.6 | 4167 | -28.75
2025-01-24 | Sabah (06:00-14:00) | MDF-8mm | OP-019 | Kavak Yongası | 602.1 | 51.2 | 78.2 | 97.6 | 12.3 | 16.5 | 60.5 | 23 | 59.5 | 60 | 174.1 | 7.4 | 94.7 | 11.33 | 0.66 | 7.04 | 148.5 | 53.4 | 7.96 | 0.788 | 27.7 | 4.73 | 12.4 | 6.2 | 193.2 | 32.1 | 89.9 | Kurutucu Tıkanması | 5 | 36.3 | 37.5 | 90.5 | 8.18 | 8 | 0.183 | P80 | 2.49 | 0.3 | 451.3 | 3809 | 0.46 | 17 | 3792 | 92.3 | 711.2 | 182.5 | 411.4 | 4167 | -9
2025-01-24 | Öğle (14:00-22:00) | MDF-25mm | OP-012 | Çam Yongası | 540.1 | 54.7 | 90 | 95.6 | 14.7 | 24.8 | 65.2 | 10 | 60.4 | 63 | 167.8 | 7.75 | 84.4 | 11.13 | 0.91 | 6.77 | 166.6 | 43.2 | 9.33 | 2.549 | 27 | 3.85 | 8 | 9.56 | 191.7 | 34.3 | 87.9 | Yok | 0 | 44 | 38.7 | 55.6 | 25.02 | 25 | 0.024 | P60 | 2.53 | 0.17 | 438.8 | 2348 | 0.81 | 19 | 2329 | 90.9 | 724.5 | 170.8 | 440.1 | 4167 | -44.11
2025-01-24 | Gece (22:00-06:00) | MDF-16mm | OP-008 | Çam Yongası | 563.6 | 54.3 | 86.5 | 90.5 | 15.6 | 23.8 | 51.1 | 25 | 69.2 | 62.8 | 174.2 | 8.17 | 87.5 | 12.31 | 0.88 | 7.27 | 182.4 | 47.2 | 9.7 | 1.518 | 30.7 | 4.4 | 9.3 | 7.67 | 184.9 | 33.4 | 83.7 | Konveyör Durması | 31.4 | 42.8 | 38.2 | 64.8 | 16.28 | 16 | 0.277 | P100 | 1.99 | -0.88 | 423.4 | 2689 | 0.85 | 22 | 2667 | 90.8 | 771.2 | 205.6 | 430.6 | 4167 | -36
2025-01-25 | Sabah (06:00-14:00) | MDF-18mm | OP-007 | Karışık Atık | 550.5 | 54 | 79.6 | 92.5 | 15.5 | 24 | 50.5 | 25.5 | 61.8 | 63.5 | 164.6 | 7.8 | 86.7 | 11.86 | 0.69 | 7.28 | 173.4 | 44.1 | 9.85 | 1.758 | 29.3 | 4.57 | 12.7 | 8.53 | 195.6 | 34.3 | 96.2 | Yok | 0 | 37.8 | 42.1 | 72 | 17.92 | 18 | -0.08 | P100 | 1.72 | -0.06 | 456.9 | 2879 | 0.25 | 7 | 2872 | 90.5 | 727.8 | 203 | 354.4 | 4167 | -31.08
2025-01-25 | Öğle (14:00-22:00) | MDF-16mm | OP-025 | Kavak Yongası | 566 | 59 | 87.9 | 88 | 10.7 | 21.6 | 63.3 | 15.1 | 62.9 | 69.7 | 174.3 | 7.48 | 93.4 | 11.12 | 0.7 | 7 | 168.1 | 45.3 | 9.23 | 1.58 | 26.1 | 4.91 | 12.7 | 8.15 | 200.9 | 31.1 | 85 | Yok | 0 | 39.3 | 45.8 | 65.1 | 16.21 | 16 | 0.206 | P60 | 1.95 | 1.02 | 443.4 | 2584 | 0.51 | 13 | 2571 | 87.2 | 731.3 | 201.2 | 350 | 4167 | -38.3
2025-01-25 | Gece (22:00-06:00) | MDF-18mm | OP-001 | Karışık Atık | 480 | 51.7 | 76.7 | 95.9 | 14.3 | 21.5 | 62.1 | 16.5 | 61.7 | 61.2 | 177.3 | 7.65 | 90.9 | 11.75 | 0.82 | 7.44 | 171 | 41.3 | 9.89 | 1.722 | 28.3 | 4.32 | 12 | 8.44 | 194.4 | 34.8 | 87.2 | Yok | 0 | 40.6 | 45.3 | 60.3 | 18.54 | 18 | 0.544 | P80 | 1.35 | -0.02 | 457.5 | 2641 | 1.24 | 32 | 2609 | 79.8 | 755 | 166.5 | 411.6 | 4167 | -37.39
2025-01-26 | Sabah (06:00-14:00) | MDF-16mm | OP-027 | Kavak Yongası | 518.9 | 56.8 | 74.5 | 93.4 | 15.6 | 23.4 | 55.9 | 20.7 | 60 | 68.4 | 171.7 | 8.29 | 88.6 | 11.18 | 0.76 | 6.99 | 167.4 | 41.5 | 8.81 | 1.522 | 26.3 | 4.48 | 10.1 | 8.09 | 203.3 | 30.4 | 89.6 | Yok | 0 | 42.1 | 48.8 | 71.1 | 15.82 | 16 | -0.181 | P100 | 2.07 | -0.47 | 460.9 | 2852 | 0.96 | 27 | 2825 | 83.6 | 755.1 | 199.4 | 454.2 | 4167 | -32.21
2025-01-26 | Öğle (14:00-22:00) | MDF-16mm | OP-001 | Karışık Atık | 558.8 | 53.5 | 70 | 93.3 | 15.8 | 24 | 55.4 | 20.7 | 58.8 | 60 | 167 | 7.58 | 84.8 | 10.97 | 0.84 | 7.32 | 171.3 | 48.8 | 9.84 | 1.627 | 27.8 | 4.33 | 11.2 | 8.08 | 192 | 30.5 | 96.1 | Yok | 0 | 37.1 | 37.1 | 69.1 | 15.82 | 16 | -0.18 | P80 | 1.8 | 0.45 | 445.7 | 2962 | 1.22 | 36 | 2926 | 87.4 | 744.8 | 183.5 | 422 | 4167 | -29.78
2025-01-26 | Gece (22:00-06:00) | MDF-25mm | OP-002 | Çam Yongası | 493.7 | 55.4 | 74.2 | 97.6 | 13.9 | 22 | 60.5 | 17.5 | 63.1 | 65.2 | 178.4 | 7.47 | 89.9 | 10.89 | 0.75 | 7.11 | 169.2 | 36.1 | 9.59 | 2.398 | 29.3 | 4.13 | 11.7 | 8.05 | 191.5 | 31.6 | 92 | Yok | 0 | 36.8 | 40.4 | 71.4 | 25.06 | 25 | 0.061 | P80 | 2.08 | 0.24 | 454.5 | 2902 | 1.16 | 33 | 2869 | 83.6 | 755 | 219.6 | 426 | 4167 | -31.15
2025-01-27 | Sabah (06:00-14:00) | MDF-12mm | OP-029 | Çam Yongası | 513.9 | 53.7 | 82.1 | 94.4 | 15.2 | 21.6 | 60.1 | 18.3 | 58.4 | 64.4 | 165.7 | 7.55 | 94.2 | 10.33 | 0.76 | 6.85 | 181 | 43.8 | 8.45 | 1.191 | 28.4 | 4.11 | 10.9 | 7.1 | 199.3 | 33.3 | 88.6 | Yok | 0 | 36.5 | 40.1 | 78 | 11.86 | 12 | -0.145 | P100 | 1.86 | -0.15 | 455.3 | 3307 | 0.59 | 19 | 3288 | 80.2 | 770.4 | 187.8 | 437.1 | 4167 | -21.09
2025-01-27 | Öğle (14:00-22:00) | MDF-18mm | OP-027 | Çam Yongası | 516.4 | 50.5 | 93.6 | 95.7 | 18 | 23.7 | 58.3 | 18 | 63.1 | 61.8 | 179 | 7.92 | 83.9 | 11.94 | 0.78 | 6.88 | 163.6 | 44.2 | 9.01 | 1.792 | 25.3 | 4.04 | 15.3 | 7.92 | 192.9 | 32.5 | 94 | Yok | 0 | 40.3 | 38.8 | 80.4 | 18.13 | 18 | 0.132 | P60 | 2.56 | 0 | 460.9 | 3184 | 0.9 | 28 | 3156 | 77.5 | 766 | 190 | 388.8 | 4167 | -24.26
2025-01-27 | Gece (22:00-06:00) | MDF-16mm | OP-023 | Karışık Atık | 563.1 | 50.1 | 76 | 92.8 | 18 | 23.3 | 52 | 24.7 | 57.7 | 60 | 171 | 7.17 | 88.4 | 10.99 | 0.79 | 6.99 | 172.7 | 43.7 | 9.08 | 1.58 | 26.2 | 4.39 | 11.9 | 7.09 | 193.5 | 33.8 | 85.6 | Yok | 0 | 45.1 | 49 | 72.2 | 16.15 | 16 | 0.146 | P100 | 1.95 | 0.6 | 441.8 | 3104 | 1.03 | 31 | 3073 | 90.3 | 743.7 | 179.4 | 438.8 | 4167 | -26.25
2025-01-28 | Sabah (06:00-14:00) | MDF-25mm | OP-021 | Çam Yongası | 522.6 | 51.8 | 61.6 | 97.2 | 14.8 | 21.8 | 68.1 | 10.1 | 68.3 | 63 | 167.7 | 8.35 | 78.1 | 11.31 | 0.76 | 7.1 | 167.9 | 41 | 8.76 | 2.652 | 30.6 | 3.59 | 11.4 | 9.83 | 203 | 31.2 | 92.8 | Yok | 0 | 45.3 | 52.1 | 58.2 | 24.98 | 25 | -0.022 | P80 | 1.5 | 0.85 | 447 | 2456 | 0.45 | 11 | 2445 | 84.9 | 749.2 | 146.6 | 520.3 | 4167 | -41.32
2025-01-28 | Öğle (14:00-22:00) | MDF-16mm | OP-019 | Çam Yongası | 514.1 | 49.9 | 63.6 | 92.5 | 13.1 | 24.7 | 57.1 | 18.2 | 58.5 | 61.7 | 174.2 | 7.45 | 89 | 9.97 | 0.94 | 6.94 | 167.4 | 54.1 | 9.24 | 1.551 | 29.9 | 4.37 | 9.9 | 7.52 | 193.7 | 35.3 | 91.8 | Yok | 0 | 38.5 | 50.6 | 79.3 | 15.71 | 16 | -0.292 | P100 | 1.85 | -0.03 | 459.5 | 3265 | 0.44 | 14 | 3251 | 76.3 | 739.5 | 192.8 | 448.1 | 4167 | -21.98
2025-01-28 | Gece (22:00-06:00) | MDF-18mm | OP-011 | Çam Yongası | 620 | 49.8 | 77.3 | 93.8 | 15.3 | 22.2 | 57.9 | 19.9 | 60.6 | 60 | 173.3 | 7.82 | 83.5 | 11.47 | 0.81 | 7.19 | 169.4 | 53.2 | 10.31 | 1.844 | 27.3 | 4.26 | 11.2 | 7.62 | 183.3 | 31.5 | 80.8 | Kurutucu Tıkanması | 46.6 | 40.5 | 38.5 | 58.1 | 18.23 | 18 | 0.231 | P80 | 2.5 | 0.21 | 398.5 | 2459 | 1.16 | 28 | 2431 | 79.3 | 736.5 | 178.8 | 422.3 | 4167 | -41.66
2025-01-29 | Sabah (06:00-14:00) | MDF-12mm | OP-023 | Kavak Yongası | 614.9 | 45.8 | 69.7 | 93.5 | 13.5 | 25.5 | 63 | 11.6 | 63.4 | 60 | 178.4 | 7.63 | 87.7 | 11.39 | 0.88 | 7.08 | 165.1 | 45.1 | 8.6 | 1.14 | 28.2 | 3.97 | 13.8 | 7.19 | 187.1 | 32.4 | 93.5 | Yok | 0 | 35.9 | 39.3 | 81.9 | 12.05 | 12 | 0.048 | P120 | 2.18 | -0.62 | 461.4 | 3492 | 0.92 | 32 | 3460 | 75.5 | 713.1 | 190.9 | 436.8 | 4167 | -16.97
2025-01-29 | Öğle (14:00-22:00) | MDF-16mm | OP-007 | Kavak Yongası | 538.7 | 55.9 | 82.1 | 92.9 | 16.4 | 25.6 | 55.9 | 18.4 | 62.4 | 69.1 | 173.6 | 7.76 | 94.3 | 10.82 | 0.9 | 6.78 | 157.2 | 42.3 | 8.73 | 1.652 | 26 | 4.52 | 8 | 7.67 | 203.3 | 31.9 | 84.9 | Yok | 0 | 40.6 | 35.1 | 70 | 16.11 | 16 | 0.109 | P100 | 1.07 | -0.29 | 446.8 | 2878 | 0.56 | 16 | 2862 | 89.7 | 783.6 | 151.4 | 405.4 | 4167 | -31.32
2025-01-29 | Gece (22:00-06:00) | MDF-16mm | OP-003 | Çam Yongası | 581.1 | 53.2 | 68 | 91.7 | 12.6 | 27 | 60.5 | 12.5 | 62 | 64.6 | 177 | 7.79 | 89 | 10.65 | 0.88 | 7.54 | 172.1 | 44.1 | 7.79 | 1.658 | 26.9 | 3.87 | 11.3 | 7.83 | 195.2 | 32.3 | 96 | Yok | 0 | 40 | 43.5 | 79.1 | 15.68 | 16 | -0.322 | P120 | 2.22 | 0.08 | 450.8 | 3217 | 0.66 | 21 | 3196 | 80.6 | 699.8 | 173.4 | 377.1 | 4167 | -23.3
2025-01-30 | Sabah (06:00-14:00) | MDF-16mm | OP-021 | Kavak Yongası | 526.8 | 53.3 | 77.3 | 92.1 | 15.5 | 27.2 | 53.2 | 19.6 | 61.4 | 60.5 | 178.5 | 7.33 | 83.5 | 10.27 | 0.85 | 7.07 | 160.8 | 37.9 | 8.5 | 1.61 | 29.1 | 4.25 | 13.9 | 8.06 | 183 | 30.2 | 94.2 | Yok | 0 | 36.2 | 41.7 | 73.2 | 16.23 | 16 | 0.229 | P80 | 1.94 | 0.13 | 433.1 | 2946 | 0.72 | 21 | 2925 | 77 | 739.1 | 204.2 | 401 | 4167 | -29.81
2025-01-30 | Öğle (14:00-22:00) | MDF-12mm | OP-029 | Ladin Yongası | 558.9 | 56.5 | 66 | 97 | 16.4 | 21.1 | 59.7 | 19.2 | 56.5 | 65.1 | 170 | 7.94 | 86.8 | 10.96 | 0.92 | 7.18 | 167.8 | 48.7 | 9.16 | 1.202 | 29 | 5.04 | 12 | 7.17 | 198.4 | 33.4 | 97.9 | Yok | 0 | 33.3 | 36.4 | 84 | 12.87 | 12 | 0.865 | P80 | 1.21 | 0.59 | 464.3 | 3690 | 1.69 | 62 | 3628 | 76.5 | 715.2 | 175.1 | 420.7 | 4167 | -12.93
2025-01-30 | Gece (22:00-06:00) | MDF-18mm | OP-009 | Kavak Yongası | 542.3 | 55.8 | 84 | 93.7 | 10.5 | 22.3 | 55.3 | 22.3 | 64.4 | 62.3 | 175.3 | 7.88 | 88.8 | 11.7 | 1.01 | 7.03 | 163 | 49.1 | 9.02 | 1.75 | 25 | 3.95 | 15.5 | 7.82 | 190.4 | 31.8 | 89.5 | Yok | 0 | 32.6 | 43.6 | 70.7 | 17.42 | 18 | -0.581 | P100 | 1.75 | -0.07 | 448.6 | 2988 | 0.35 | 10 | 2978 | 90.1 | 785.9 | 173.9 | 451.1 | 4167 | -28.53
2025-01-31 | Sabah (06:00-14:00) | MDF-12mm | OP-020 | Kavak Yongası | 526.9 | 58.5 | 62.7 | 93.7 | 14.6 | 26 | 54.4 | 19.6 | 61.1 | 69.1 | 173.9 | 7.73 | 84.2 | 10.66 | 0.74 | 7.09 | 168.2 | 32.4 | 9.78 | 1.25 | 28.7 | 3.87 | 14.2 | 7.13 | 196 | 31.9 | 93.8 | Yok | 0 | 42.1 | 37.2 | 86.4 | 12.14 | 12 | 0.138 | P120 | 1.92 | -0.4 | 470 | 3599 | 0.33 | 11 | 3588 | 92.5 | 751.9 | 182.1 | 466 | 4167 | -13.89
2025-01-31 | Öğle (14:00-22:00) | MDF-18mm | OP-028 | Çam Yongası | 555.4 | 52 | 57.2 | 94.9 | 16.2 | 16.8 | 56.4 | 26.9 | 67.6 | 60.5 | 168 | 7.65 | 92.9 | 10.28 | 0.62 | 7.17 | 156.2 | 46 | 10.13 | 1.829 | 26.5 | 4.47 | 11.9 | 8.08 | 192.1 | 32.2 | 72 | Soğutucu Kapasitesi | 97.2 | 40.1 | 41.3 | 46.8 | 17.5 | 18 | -0.502 | P80 | 1.21 | 0.46 | 372 | 1929 | 0.55 | 10 | 1919 | 84 | 715.5 | 195.9 | 332.4 | 4167 | -53.95
2025-01-31 | Gece (22:00-06:00) | MDF-16mm | OP-029 | Çam Yongası | 480 | 57 | 65 | 95.8 | 17.9 | 17.2 | 56.5 | 26.4 | 58.4 | 68.1 | 168.7 | 7.4 | 93.5 | 10.45 | 0.79 | 7.29 | 180.7 | 37.5 | 9.31 | 1.653 | 26.2 | 4.45 | 12.5 | 7.14 | 200.4 | 32.7 | 89.9 | Yok | 0 | 36.8 | 46.3 | 78.6 | 15.83 | 16 | -0.17 | P120 | 1.57 | -0.36 | 431.1 | 3159 | 0.54 | 17 | 3142 | 85 | 759.1 | 167.9 | 388.9 | 4167 | -24.6
2025-02-01 | Sabah (06:00-14:00) | MDF-12mm | OP-014 | Kavak Yongası | 524.2 | 58 | 75.1 | 96.2 | 15.3 | 22.6 | 56.8 | 20.6 | 60.6 | 67.3 | 169.8 | 7.53 | 91.3 | 12.22 | 0.75 | 7.12 | 150.6 | 35.7 | 9.23 | 1.192 | 29.8 | 3.93 | 11.7 | 7.29 | 193.8 | 33.2 | 91.7 | Yok | 0 | 40 | 38.7 | 77.4 | 12.13 | 12 | 0.131 | P80 | 1.99 | 0.13 | 457.9 | 3218 | 0.81 | 26 | 3192 | 78.3 | 704.3 | 164.2 | 429.3 | 4167 | -23.4
2025-02-01 | Öğle (14:00-22:00) | MDF-18mm | OP-026 | Çam Yongası | 523.2 | 54.7 | 73.7 | 92.8 | 14 | 20.9 | 55 | 24 | 66.7 | 66.7 | 166.8 | 7.55 | 85.2 | 9.33 | 0.75 | 6.99 | 157.3 | 41.3 | 9.3 | 1.824 | 24.4 | 4.66 | 11.7 | 8.21 | 199.6 | 31.3 | 92.9 | Yok | 0 | 42.7 | 40 | 68.7 | 18.13 | 18 | 0.134 | P80 | 1.89 | -0.14 | 446.5 | 2823 | 0.88 | 24 | 2799 | 99.1 | 712.2 | 215.9 | 434.7 | 4167 | -32.83
2025-02-01 | Gece (22:00-06:00) | MDF-16mm | OP-003 | Karışık Atık | 535.4 | 49.7 | 68.5 | 93.7 | 13.5 | 19.4 | 54.4 | 26.2 | 59.5 | 60 | 173.6 | 7.02 | 83.5 | 11.12 | 0.79 | 7.3 | 165.9 | 38.3 | 9.7 | 1.571 | 27.5 | 4.72 | 16.1 | 7.92 | 191 | 31.1 | 88.9 | Yok | 0 | 46.9 | 53.3 | 65.1 | 15.63 | 16 | -0.369 | P80 | 1.65 | -0.53 | 454.9 | 2853 | 0.47 | 13 | 2840 | 84.3 | 751.8 | 201.5 | 383.3 | 4167 | -31.85
2025-02-02 | Sabah (06:00-14:00) | MDF-12mm | OP-018 | Karışık Atık | 516.1 | 53.7 | 63.8 | 92.6 | 16.4 | 24.3 | 57.3 | 18.4 | 65.6 | 60.1 | 176.1 | 7.73 | 77.6 | 10.39 | 0.93 | 6.85 | 169.4 | 37.7 | 8.55 | 1.197 | 26.7 | 4.29 | 11.5 | 7.06 | 193.9 | 35 | 90.2 | Yok | 0 | 38.7 | 41.2 | 77.7 | 11.94 | 12 | -0.056 | P60 | 1.52 | -0.53 | 457.9 | 3269 | 1.15 | 37 | 3232 | 86.3 | 738.8 | 228.2 | 440.7 | 4167 | -22.44
2025-02-02 | Öğle (14:00-22:00) | MDF-12mm | OP-016 | Çam Yongası | 620 | 53.9 | 78.7 | 95.9 | 17.3 | 22.3 | 57.7 | 20 | 59.6 | 62.4 | 166.5 | 8.36 | 86.7 | 11.8 | 0.8 | 7.38 | 145.9 | 43.9 | 8.79 | 1.229 | 28 | 4.1 | 11.6 | 7.3 | 200.4 | 30.2 | 96.2 | Yok | 0 | 38.2 | 36.6 | 75.9 | 11.79 | 12 | -0.212 | P80 | 2.11 | 0.46 | 451.9 | 3327 | 0.1 | 3 | 3324 | 83.6 | 757.4 | 183.1 | 472.7 | 4167 | -20.23
2025-02-02 | Gece (22:00-06:00) | MDF-12mm | OP-012 | Çam Yongası | 562.2 | 52.1 | 80.1 | 92.5 | 14.2 | 23.1 | 62.7 | 14.1 | 64.7 | 62.2 | 163.8 | 7.45 | 83.1 | 12.01 | 0.9 | 7.1 | 159.2 | 46.8 | 8.91 | 1.163 | 31 | 4.52 | 10.7 | 6.76 | 193.9 | 33.3 | 88.8 | Yok | 0 | 37.9 | 34.6 | 75.6 | 11.82 | 12 | -0.179 | P80 | 2.31 | 0.05 | 434.8 | 3191 | 1.15 | 36 | 3155 | 72.8 | 721.5 | 172.8 | 454.9 | 4167 | -24.29
2025-02-03 | Sabah (06:00-14:00) | MDF-18mm | OP-005 | Çam Yongası | 608.6 | 57.4 | 84.3 | 97.2 | 11.2 | 22.6 | 58.4 | 19 | 60.3 | 68.4 | 170.7 | 7.86 | 99 | 11.45 | 0.78 | 7.22 | 159.9 | 44.6 | 8.97 | 1.957 | 27.1 | 4.45 | 15.7 | 7.28 | 192.4 | 35.1 | 97.8 | Yok | 0 | 45 | 43.1 | 86.3 | 18.11 | 18 | 0.114 | P60 | 1.45 | -0.09 | 453.9 | 3549 | 0.49 | 17 | 3532 | 83.4 | 743.7 | 170.9 | 341.9 | 4167 | -15.24
2025-02-03 | Öğle (14:00-22:00) | MDF-16mm | OP-021 | Kavak Yongası | 542.9 | 52 | 66.3 | 97.1 | 14.3 | 19.1 | 63.8 | 17.1 | 67.1 | 60 | 168.3 | 7.73 | 88.4 | 11.72 | 0.66 | 7.3 | 178.3 | 43 | 8.14 | 1.733 | 31.2 | 4.13 | 13.6 | 8.06 | 198.9 | 29.2 | 96.9 | Yok | 0 | 39 | 43.4 | 77 | 15.6 | 16 | -0.403 | P80 | 1.73 | -0.54 | 447.4 | 3130 | 1.19 | 37 | 3093 | 80.6 | 718.6 | 176.1 | 413.2 | 4167 | -25.77
2025-02-03 | Gece (22:00-06:00) | MDF-16mm | OP-008 | Çam Yongası | 552.5 | 49.3 | 76.6 | 92.4 | 15.3 | 14.2 | 55.4 | 30.4 | 56.7 | 60.4 | 172.5 | 7.75 | 85 | 11.05 | 0.76 | 7.39 | 147.4 | 36.4 | 8.9 | 1.61 | 27.9 | 4.27 | 11.7 | 7.79 | 193.2 | 30.5 | 90.9 | Yok | 0 | 35.6 | 41.7 | 79.6 | 15.83 | 16 | -0.172 | P80 | 1.58 | -0.12 | 465.5 | 3161 | 0.43 | 13 | 3148 | 86.4 | 718.2 | 179.7 | 458.6 | 4167 | -24.45
2025-02-04 | Sabah (06:00-14:00) | MDF-16mm | OP-030 | Çam Yongası | 564 | 48.1 | 84.4 | 91.4 | 15.3 | 20.8 | 51.7 | 27.4 | 59.2 | 60 | 168.4 | 7.53 | 88.9 | 11.93 | 0.82 | 7.4 | 168.3 | 37.8 | 8.75 | 1.546 | 25.5 | 4.21 | 12.2 | 7.84 | 197.3 | 31.7 | 91.4 | Yok | 0 | 40.8 | 44 | 71.8 | 16.41 | 16 | 0.407 | P80 | 1.28 | 0.12 | 443.6 | 3010 | 0.37 | 11 | 2999 | 93 | 712.6 | 188.2 | 384.5 | 4167 | -28.03
2025-02-04 | Öğle (14:00-22:00) | MDF-12mm | OP-021 | Ladin Yongası | 557.6 | 50.7 | 80.1 | 95.9 | 13.4 | 29 | 53.7 | 17.4 | 61.8 | 61 | 173.1 | 7.41 | 88.1 | 12.4 | 1.01 | 7 | 161.1 | 32.2 | 9.05 | 1.184 | 29 | 4.2 | 12.4 | 7.36 | 184.1 | 34.3 | 92.6 | Pres Arızası | 5.6 | 41.7 | 43.9 | 76.3 | 11.88 | 12 | -0.122 | P100 | 1.91 | 0.17 | 436.6 | 3197 | 1.08 | 34 | 3163 | 84.4 | 717 | 158.4 | 400.9 | 4167 | -24.09
2025-02-04 | Gece (22:00-06:00) | MDF-18mm | OP-013 | Kavak Yongası | 503.3 | 50 | 82.8 | 92.7 | 15.7 | 23.8 | 60.2 | 16 | 60.4 | 60 | 166.8 | 8.99 | 89.3 | 12.67 | 0.76 | 6.57 | 162.2 | 30.4 | 9.18 | 1.832 | 29.4 | 3.94 | 10.7 | 7.83 | 191.7 | 28.7 | 88.5 | Yok | 0 | 40.8 | 38.3 | 73.6 | 17.99 | 18 | -0.012 | P100 | 1.63 | 0.19 | 455.6 | 2997 | 0.84 | 25 | 2972 | 75.6 | 777.4 | 183 | 438.8 | 4167 | -28.68
2025-02-05 | Sabah (06:00-14:00) | MDF-25mm | OP-001 | Çam Yongası | 503.3 | 51.5 | 76.6 | 92.3 | 10 | 20.6 | 65.5 | 13.9 | 58.8 | 60 | 170 | 7.6 | 79.3 | 11.86 | 0.76 | 7.31 | 161.3 | 47 | 9.53 | 2.449 | 31.1 | 3.6 | 15.1 | 10.12 | 188.4 | 31.4 | 81.2 | Konveyör Durması | 42.6 | 45.5 | 41.2 | 43.3 | 25.18 | 25 | 0.183 | P80 | 2.41 | 0.51 | 411.1 | 1920 | 1.16 | 22 | 1898 | 88.6 | 747.4 | 169.1 | 401.8 | 4167 | -54.45
2025-02-05 | Öğle (14:00-22:00) | MDF-16mm | OP-006 | Kavak Yongası | 591.2 | 55.2 | 72.1 | 91.4 | 15.4 | 19.9 | 55.7 | 24.4 | 60.1 | 65.4 | 170.4 | 7.96 | 92.1 | 11.63 | 0.68 | 7.25 | 156.1 | 40.6 | 9.08 | 1.57 | 26.5 | 4.28 | 10 | 7.96 | 205.4 | 29.4 | 95.7 | Yok | 0 | 44.3 | 35.5 | 75.7 | 16.04 | 16 | 0.044 | P60 | 1.86 | 0.51 | 453 | 3170 | 0.6 | 19 | 3151 | 89.3 | 789.6 | 207.2 | 380.8 | 4167 | -24.38
2025-02-05 | Gece (22:00-06:00) | MDF-18mm | OP-001 | Ladin Yongası | 505.8 | 49.9 | 77.1 | 93.1 | 13.2 | 19.9 | 58.7 | 21.3 | 64.9 | 60 | 179.1 | 7.44 | 83.8 | 11.65 | 0.73 | 7.18 | 166.4 | 47.1 | 8.73 | 1.745 | 24.1 | 4.52 | 11.8 | 7.35 | 191.5 | 30.6 | 91.9 | Yok | 0 | 36.8 | 38.6 | 79.5 | 17.59 | 18 | -0.412 | P60 | 1.88 | -0.17 | 458.2 | 3334 | 0.77 | 25 | 3309 | 84.3 | 762 | 180.8 | 422.1 | 4167 | -20.59
2025-02-06 | Sabah (06:00-14:00) | MDF-12mm | OP-001 | Ladin Yongası | 601.5 | 57.7 | 70.3 | 94.3 | 13.2 | 23.1 | 59.6 | 17.3 | 62.3 | 68.2 | 171.3 | 7.95 | 90.1 | 10.23 | 0.87 | 6.99 | 175.5 | 48.5 | 9.18 | 1.213 | 24.6 | 4.04 | 9.5 | 7.01 | 198.1 | 33.5 | 92.6 | Yok | 0 | 38.2 | 42.4 | 82 | 12.24 | 12 | 0.24 | P80 | 1.98 | -0.18 | 446.4 | 3432 | 0.26 | 8 | 3424 | 82.8 | 716.7 | 154 | 497.9 | 4167 | -17.83
2025-02-06 | Öğle (14:00-22:00) | MDF-18mm | OP-016 | Kavak Yongası | 587.4 | 49.6 | 75.8 | 93.6 | 16.1 | 23.6 | 60.1 | 16.3 | 61.8 | 60 | 179.2 | 7.63 | 84.6 | 10.63 | 0.88 | 7.25 | 174.2 | 47.9 | 9.34 | 1.782 | 28.6 | 4.5 | 14.5 | 8.01 | 202.8 | 31.7 | 97.1 | Yok | 0 | 36.4 | 37.9 | 76.3 | 18.03 | 18 | 0.031 | P80 | 1.81 | 0.38 | 446 | 3147 | 0.97 | 30 | 3117 | 90.1 | 746.4 | 203.3 | 456.1 | 4167 | -25.2
2025-02-06 | Gece (22:00-06:00) | MDF-8mm | OP-016 | Çam Yongası | 540.3 | 54.2 | 75.8 | 94.1 | 16.2 | 21.7 | 54.3 | 24 | 61.8 | 63.2 | 171.7 | 8.15 | 81 | 11.34 | 0.85 | 6.7 | 158.2 | 46.2 | 7.86 | 0.807 | 25.5 | 4.18 | 10.7 | 6.31 | 197.4 | 34.1 | 86.2 | Yok | 0 | 48.4 | 41 | 87.5 | 7.47 | 8 | -0.526 | P80 | 1.85 | 0.05 | 446.9 | 3553 | 1.21 | 42 | 3511 | 79.8 | 734.7 | 178.9 | 340.7 | 4167 | -15.74
2025-02-07 | Sabah (06:00-14:00) | MDF-16mm | OP-008 | Çam Yongası | 497.7 | 52.3 | 69.5 | 93.3 | 13.8 | 23.7 | 65.9 | 10.3 | 61.6 | 60 | 171.7 | 7.41 | 99 | 12.07 | 0.81 | 7.09 | 168.4 | 40 | 9.19 | 1.602 | 27.1 | 4.27 | 10.8 | 7.99 | 199 | 35.9 | 92.4 | Yok | 0 | 42 | 40.4 | 73 | 16.09 | 16 | 0.085 | P120 | 1.54 | -0.09 | 450 | 3029 | 1.23 | 37 | 2992 | 78.7 | 721.5 | 184.6 | 417.4 | 4167 | -28.2
2025-02-07 | Öğle (14:00-22:00) | MDF-8mm | OP-010 | Çam Yongası | 582.4 | 52.8 | 88.7 | 96.8 | 13.9 | 23.5 | 56.8 | 19.7 | 64.8 | 65.4 | 166.1 | 7.85 | 94.3 | 11.81 | 0.91 | 7.07 | 175.8 | 49.7 | 9.47 | 0.769 | 27.1 | 4.6 | 16 | 6.52 | 193.4 | 29.6 | 91.1 | Yok | 0 | 46 | 45.6 | 92.7 | 8.22 | 8 | 0.221 | P80 | 1.91 | 0.15 | 455.8 | 3707 | 0.94 | 34 | 3673 | 93.6 | 753.4 | 175.5 | 434.8 | 4167 | -11.86
2025-02-07 | Gece (22:00-06:00) | MDF-12mm | OP-011 | Kavak Yongası | 551.4 | 49 | 58.1 | 94.4 | 14.5 | 22.2 | 58.5 | 19.3 | 62.4 | 60 | 163.7 | 7.34 | 87.9 | 10 | 0.84 | 7.32 | 168.5 | 38.3 | 8.43 | 1.167 | 26.4 | 3.5 | 11.6 | 6.94 | 188.8 | 33 | 87.1 | Yok | 0 | 37.5 | 37.5 | 80.4 | 12.02 | 12 | 0.015 | P80 | 2.13 | 0.13 | 455.1 | 3324 | 0.39 | 12 | 3312 | 82.5 | 694.2 | 172.9 | 457.6 | 4167 | -20.52
2025-02-08 | Sabah (06:00-14:00) | MDF-18mm | OP-012 | Karışık Atık | 591.1 | 46.4 | 83 | 94.8 | 15.2 | 23.2 | 58.5 | 18.3 | 64.5 | 60 | 175.3 | 8.03 | 86.1 | 12.68 | 0.79 | 7.41 | 165 | 40.3 | 8.83 | 1.834 | 28.9 | 4.76 | 10 | 7.86 | 195.4 | 30.4 | 93.7 | Yok | 0 | 34.4 | 42.5 | 71.1 | 18.03 | 18 | 0.033 | P100 | 1.57 | 0.04 | 439.3 | 2926 | 0.6 | 17 | 2909 | 87.7 | 741.1 | 163 | 418.3 | 4167 | -30.19
2025-02-08 | Öğle (14:00-22:00) | MDF-12mm | OP-025 | Karışık Atık | 552.7 | 50.7 | 82.7 | 93.9 | 19.6 | 22.3 | 55.5 | 22.2 | 66.7 | 60 | 174.5 | 7.42 | 88.8 | 11.16 | 0.82 | 7.49 | 171.7 | 39.5 | 8.97 | 1.2 | 29 | 4.35 | 11.5 | 7.55 | 191.7 | 34.4 | 87.9 | Yok | 0 | 36.6 | 46 | 68.8 | 12.06 | 12 | 0.056 | P80 | 2.3 | 0.14 | 439.8 | 2861 | 0.81 | 23 | 2838 | 77.6 | 732.8 | 176.5 | 447.2 | 4167 | -31.89
2025-02-08 | Gece (22:00-06:00) | MDF-16mm | OP-005 | Çam Yongası | 550.9 | 59.1 | 77.7 | 95.8 | 19.1 | 28.1 | 54.4 | 17.5 | 62.7 | 71.3 | 172.4 | 7.53 | 73.7 | 12.28 | 0.78 | 7.22 | 175.7 | 41.6 | 8.65 | 1.603 | 27.2 | 4.5 | 16.8 | 7.85 | 200.7 | 34.5 | 81.9 | Tutkal Sistemi | 33.3 | 41.2 | 37.1 | 59.3 | 15.81 | 16 | -0.194 | P80 | 1.98 | -0.16 | 407.9 | 2378 | 0.5 | 11 | 2367 | 87.2 | 767.1 | 199.6 | 439.8 | 4167 | -43.2
2025-02-09 | Sabah (06:00-14:00) | MDF-18mm | OP-019 | Çam Yongası | 524.5 | 42 | 75.5 | 92.2 | 15.4 | 30.9 | 58.8 | 10.3 | 62.6 | 60 | 177.4 | 7.88 | 87.9 | 10.76 | 0.74 | 7.06 | 171.9 | 42.1 | 10.04 | 1.885 | 28.7 | 3.96 | 11.7 | 8.49 | 188 | 34.1 | 91.7 | Yok | 0 | 43.2 | 32.5 | 64.6 | 18.24 | 18 | 0.238 | P80 | 2.23 | -0.1 | 455.6 | 2749 | 1.11 | 30 | 2719 | 82.3 | 760.4 | 170.6 | 386 | 4167 | -34.75
2025-02-09 | Öğle (14:00-22:00) | MDF-16mm | OP-018 | Karışık Atık | 528.3 | 51.2 | 76.3 | 92.9 | 13.6 | 22.6 | 63.3 | 14.2 | 59.9 | 60 | 173.8 | 7.89 | 94 | 11.18 | 0.69 | 7.02 | 158.3 | 43.9 | 9.95 | 1.589 | 24 | 4.41 | 11.8 | 7.94 | 199.1 | 30.8 | 90.7 | Yok | 0 | 43.4 | 44.4 | 69.9 | 15.69 | 16 | -0.313 | P80 | 1.48 | 0.08 | 465.2 | 2969 | 0.42 | 12 | 2957 | 94.5 | 708.3 | 164.8 | 383.3 | 4167 | -29.04
2025-02-09 | Gece (22:00-06:00) | MDF-18mm | OP-021 | Çam Yongası | 554.6 | 50.5 | 79.3 | 95.4 | 14.3 | 22.8 | 57.1 | 20 | 58.7 | 60 | 162.9 | 7.64 | 84 | 10.32 | 0.84 | 7.32 | 155.3 | 40.7 | 9.19 | 1.785 | 29.1 | 4.36 | 12.4 | 8.15 | 195 | 32.2 | 86.9 | Yok | 0 | 37.7 | 45.3 | 64.6 | 18.01 | 18 | 0.013 | P100 | 1.38 | -0.4 | 448.1 | 2670 | 0.88 | 23 | 2647 | 94.1 | 728 | 168.1 | 387.2 | 4167 | -36.48
2025-02-10 | Sabah (06:00-14:00) | MDF-18mm | OP-004 | Karışık Atık | 551.6 | 58.9 | 64.8 | 93.3 | 13.8 | 20.3 | 61.1 | 18.6 | 63.9 | 66.6 | 171.5 | 7.87 | 93.9 | 12.53 | 0.69 | 7.35 | 157.5 | 34.1 | 9.34 | 1.812 | 29.2 | 4.48 | 13.6 | 8.21 | 194.6 | 34.6 | 90.5 | Yok | 0 | 41.5 | 41.3 | 75.5 | 17.94 | 18 | -0.055 | P100 | 1.87 | -0.06 | 467.5 | 2999 | 1.26 | 37 | 2962 | 86.3 | 771.6 | 194.4 | 420.5 | 4167 | -28.92
2025-02-10 | Öğle (14:00-22:00) | MDF-18mm | OP-018 | Kavak Yongası | 572.8 | 56.8 | 68.2 | 94.7 | 14 | 20.5 | 54.5 | 24.9 | 66.2 | 67.9 | 173.3 | 7.82 | 88.9 | 10.25 | 0.88 | 7.28 | 174.4 | 43.8 | 8.77 | 1.759 | 30.3 | 4.15 | 15.8 | 7.74 | 202.5 | 31.1 | 83.6 | Kurutucu Tıkanması | 16.2 | 38.2 | 46.9 | 62.4 | 18.25 | 18 | 0.247 | P80 | 2.18 | -0.19 | 422 | 2653 | 0.49 | 12 | 2641 | 95.7 | 736.6 | 196.8 | 387.1 | 4167 | -36.62
2025-02-10 | Gece (22:00-06:00) | MDF-8mm | OP-016 | Çam Yongası | 514.1 | 48.1 | 88.5 | 93.4 | 14.9 | 18.8 | 51.9 | 29.3 | 59.4 | 60 | 168.5 | 7.44 | 90.7 | 10.83 | 0.72 | 6.98 | 169.3 | 42.9 | 8.53 | 0.79 | 24.3 | 4.25 | 11.5 | 6.06 | 207.6 | 31.5 | 78.8 | Kurutucu Tıkanması | 36.5 | 38 | 45.5 | 74.1 | 7.93 | 8 | -0.065 | P80 | 1.92 | 0.56 | 412 | 3118 | 0.1 | 3 | 3115 | 88.9 | 735.1 | 194.2 | 399.9 | 4167 | -25.25
2025-02-11 | Sabah (06:00-14:00) | MDF-8mm | OP-016 | Karışık Atık | 594.1 | 53.4 | 69.7 | 91.7 | 16.5 | 22.6 | 60.6 | 16.8 | 56.9 | 66.7 | 173 | 7.08 | 91.9 | 10.9 | 0.92 | 7.23 | 166 | 39.1 | 9.21 | 0.798 | 30.2 | 4.81 | 15.1 | 7.15 | 198.9 | 32.7 | 97.7 | Yok | 0 | 41.5 | 42.3 | 85.4 | 7.95 | 8 | -0.053 | P80 | 1.79 | -0.37 | 450.8 | 3585 | 0.71 | 25 | 3560 | 75.8 | 740.9 | 169.1 | 446.1 | 4167 | -14.57
2025-02-11 | Öğle (14:00-22:00) | MDF-18mm | OP-023 | Çam Yongası | 514.9 | 55.2 | 70.5 | 94.4 | 16.1 | 22 | 54.5 | 23.5 | 60.9 | 67 | 170.2 | 8.63 | 87.7 | 11.32 | 0.79 | 7.4 | 171.1 | 44.7 | 9.59 | 1.912 | 26.4 | 4.59 | 12.4 | 8.08 | 191.7 | 32.6 | 79 | Kurutucu Tıkanması | 57.2 | 34.2 | 42.5 | 52.4 | 17.96 | 18 | -0.042 | P60 | 1.17 | 0.02 | 394.1 | 2243 | 0.91 | 20 | 2223 | 78.3 | 752.1 | 190.2 | 396.5 | 4167 | -46.65
2025-02-11 | Gece (22:00-06:00) | MDF-16mm | OP-003 | Karışık Atık | 527.8 | 51.2 | 83.8 | 92.8 | 12.8 | 24.6 | 62.5 | 12.9 | 60.2 | 61.4 | 171.8 | 7.56 | 92.8 | 10.67 | 0.68 | 6.68 | 166.8 | 37 | 9.06 | 1.565 | 29.8 | 4.42 | 10.8 | 8.04 | 195.4 | 32.7 | 93.2 | Kurutucu Tıkanması | 4.9 | 40.9 | 39.4 | 72.5 | 16 | 16 | 0.004 | P100 | 1.45 | 0 | 444.2 | 2997 | 0.4 | 11 | 2986 | 87.9 | 735.5 | 189.9 | 405.7 | 4167 | -28.34
2025-02-12 | Sabah (06:00-14:00) | MDF-18mm | OP-005 | Kavak Yongası | 566.2 | 49 | 60.9 | 92.6 | 14.6 | 22.8 | 61.1 | 16.1 | 63.2 | 60 | 171.8 | 8.05 | 88.6 | 12.24 | 0.71 | 7.49 | 165 | 43.3 | 9.77 | 1.926 | 27.3 | 4.38 | 11.8 | 7.96 | 194.3 | 33.6 | 97.7 | Yok | 0 | 31 | 38.5 | 73.7 | 17.53 | 18 | -0.466 | P100 | 1.21 | -0.07 | 444.3 | 3174 | 0.57 | 18 | 3156 | 80.5 | 797.3 | 152.9 | 397.1 | 4167 | -24.26
2025-02-12 | Öğle (14:00-22:00) | MDF-18mm | OP-030 | Kavak Yongası | 540.2 | 56.4 | 72.3 | 94.5 | 13.8 | 27.2 | 62.9 | 9.9 | 62.2 | 64.1 | 175 | 8.23 | 82.4 | 11.09 | 0.9 | 7.22 | 152.8 | 40.2 | 8.66 | 1.707 | 30.7 | 4.37 | 10.6 | 7.91 | 192.3 | 30 | 95.9 | Yok | 0 | 36.8 | 33.4 | 72.8 | 17.6 | 18 | -0.399 | P100 | 1.92 | 0.18 | 448.6 | 3165 | 0.98 | 31 | 3134 | 81.4 | 782.2 | 201.6 | 436.7 | 4167 | -24.79
2025-02-12 | Gece (22:00-06:00) | MDF-25mm | OP-019 | Çam Yongası | 543.2 | 51.2 | 64.3 | 95.6 | 15.6 | 24.2 | 58.2 | 17.6 | 63.4 | 60 | 170.2 | 8.03 | 84.7 | 12.26 | 0.81 | 6.94 | 170.4 | 47.4 | 11.18 | 2.611 | 24.6 | 3.89 | 15 | 9.43 | 195.6 | 31.9 | 84 | Yok | 0 | 38 | 48.2 | 58.7 | 24.76 | 25 | -0.239 | P120 | 1.84 | 0.1 | 461.7 | 2394 | 1.06 | 25 | 2369 | 86.8 | 746.1 | 178.1 | 432.2 | 4167 | -43.15
2025-02-13 | Sabah (06:00-14:00) | MDF-12mm | OP-002 | Karışık Atık | 537 | 54.7 | 75 | 92.2 | 16.9 | 21.5 | 59.2 | 19.3 | 63.7 | 67.6 | 172.8 | 6.99 | 87.9 | 9.49 | 1 | 6.69 | 166.4 | 50.7 | 9.68 | 1.214 | 30.6 | 4 | 13 | 7.24 | 194.2 | 32.4 | 97 | Yok | 0 | 41.4 | 37.9 | 82.2 | 12.01 | 12 | 0.015 | P80 | 1.92 | -0.44 | 453.9 | 3539 | 1.46 | 51 | 3488 | 80.1 | 756.6 | 172.2 | 495.7 | 4167 | -16.29
2025-02-13 | Öğle (14:00-22:00) | MDF-18mm | OP-024 | Kavak Yongası | 522.5 | 55.1 | 68.2 | 91.8 | 14.9 | 22.9 | 60.9 | 16.3 | 64.3 | 63.3 | 173.3 | 8.2 | 91.2 | 11.15 | 0.71 | 7.21 | 166.1 | 36.1 | 9.62 | 1.779 | 27.9 | 4.31 | 12.4 | 8.06 | 189.1 | 35 | 96.6 | Yok | 0 | 42.2 | 35.7 | 77.2 | 18.37 | 18 | 0.373 | P80 | 1.79 | 0.4 | 450 | 3139 | 0.42 | 13 | 3126 | 80.7 | 749.6 | 152.3 | 470.2 | 4167 | -24.98
2025-02-13 | Gece (22:00-06:00) | MDF-16mm | OP-002 | Kavak Yongası | 540.5 | 56.6 | 77.5 | 90.7 | 18.9 | 24.5 | 59.1 | 16.4 | 57.9 | 71.4 | 174.3 | 7.98 | 89.9 | 10.97 | 0.88 | 7.86 | 164.1 | 31.9 | 8.58 | 1.614 | 26.3 | 4.1 | 11.4 | 7.74 | 189.3 | 30.8 | 93.8 | Yok | 0 | 39.4 | 38.2 | 79.2 | 16.29 | 16 | 0.292 | P100 | 1.87 | 0.34 | 452.4 | 3191 | 0.65 | 20 | 3171 | 85.6 | 678.7 | 172.9 | 426.1 | 4167 | -23.9
2025-02-14 | Sabah (06:00-14:00) | MDF-18mm | OP-024 | Çam Yongası | 546.4 | 50.8 | 67 | 94 | 14.6 | 19.9 | 58.1 | 22 | 64.7 | 60 | 169.7 | 7.64 | 85.1 | 10.98 | 0.92 | 7.25 | 165.1 | 41.7 | 9.88 | 1.698 | 28.8 | 3.64 | 11 | 7.63 | 197.3 | 27.8 | 88.8 | Yok | 0 | 39.3 | 33.5 | 76.3 | 18.16 | 18 | 0.164 | P80 | 1.65 | -0.15 | 449.7 | 3046 | 0.1 | 3 | 3043 | 90.6 | 726.7 | 213 | 433.9 | 4167 | -26.97
2025-02-14 | Öğle (14:00-22:00) | MDF-16mm | OP-020 | Çam Yongası | 480 | 48.4 | 70 | 93 | 15.6 | 23.9 | 56.1 | 20 | 58.9 | 60 | 174.1 | 8.45 | 92.7 | 10.98 | 0.77 | 7.41 | 167.8 | 42.2 | 7.95 | 1.523 | 25.4 | 4.2 | 11 | 7.68 | 193.2 | 34 | 94.8 | Yok | 0 | 38.3 | 40.3 | 76 | 16.09 | 16 | 0.086 | P100 | 1.55 | 0.15 | 452.4 | 3250 | 0.37 | 12 | 3238 | 84.8 | 730.4 | 182.2 | 447.7 | 4167 | -22.29
2025-02-14 | Gece (22:00-06:00) | MDF-16mm | OP-016 | Kavak Yongası | 616.9 | 60.2 | 72.2 | 96.4 | 12.9 | 23.7 | 61.9 | 14.5 | 58.9 | 73.6 | 175.8 | 8.5 | 88.1 | 12 | 0.77 | 7.9 | 153.7 | 49.6 | 8.98 | 1.513 | 32.9 | 4.31 | 11.6 | 7.5 | 201.5 | 32.2 | 94.2 | Tutkal Sistemi | 8.5 | 41.7 | 37.2 | 73.9 | 15.79 | 16 | -0.207 | P100 | 1.69 | 0.43 | 438.6 | 3206 | 0.64 | 20 | 3186 | 89.5 | 754.4 | 177 | 418.3 | 4167 | -23.54
2025-02-15 | Sabah (06:00-14:00) | MDF-18mm | OP-004 | Kavak Yongası | 520.2 | 51.1 | 76.7 | 95.2 | 15.3 | 26 | 56.5 | 17.5 | 58.9 | 60 | 168.8 | 7.62 | 85.7 | 11.46 | 0.77 | 7.01 | 148.2 | 51 | 8.91 | 1.844 | 30.7 | 5.22 | 13.4 | 8.29 | 185.7 | 27.9 | 84 | Soğutucu Kapasitesi | 10.3 | 45.7 | 44.6 | 60.2 | 18.05 | 18 | 0.049 | P80 | 1.59 | 0.67 | 443.6 | 2511 | 0.44 | 11 | 2500 | 87.4 | 807.7 | 195.2 | 454.2 | 4167 | -40
2025-02-15 | Öğle (14:00-22:00) | MDF-12mm | OP-028 | Karışık Atık | 518.6 | 57.7 | 79 | 91.7 | 15.2 | 25.5 | 59.6 | 14.9 | 61.9 | 67 | 172.2 | 6.61 | 87.6 | 11.58 | 0.78 | 7.31 | 160.9 | 40.7 | 9.36 | 1.193 | 27.2 | 4.38 | 11.8 | 6.95 | 194.1 | 31.2 | 89.4 | Tutkal Sistemi | 1.1 | 37.3 | 43.3 | 74.1 | 12.3 | 12 | 0.301 | P100 | 2.18 | 0.3 | 433.1 | 3113 | 1.41 | 43 | 3070 | 77.7 | 724.3 | 175.5 | 465.7 | 4167 | -26.33
2025-02-15 | Gece (22:00-06:00) | MDF-18mm | OP-015 | Kavak Yongası | 511.4 | 51.9 | 84.7 | 95.1 | 14.4 | 18.2 | 50.2 | 31.6 | 62.9 | 64.9 | 172 | 7.97 | 88.1 | 11.23 | 0.82 | 6.77 | 160.6 | 38.9 | 8.83 | 1.847 | 30.6 | 4.38 | 11.4 | 7.62 | 195.5 | 32.6 | 89.1 | Yok | 0 | 37 | 46.5 | 72.1 | 18.07 | 18 | 0.069 | P100 | 1.21 | 0.15 | 455.1 | 2973 | 0.9 | 26 | 2947 | 92 | 712.3 | 189.8 | 388.9 | 4167 | -29.28
2025-02-16 | Sabah (06:00-14:00) | MDF-18mm | OP-026 | Karışık Atık | 620 | 53.8 | 73.8 | 97.1 | 13.2 | 20.6 | 57.7 | 21.7 | 59.5 | 64.8 | 175.5 | 7.61 | 88.6 | 10.17 | 0.65 | 7.39 | 168.4 | 37.3 | 8.91 | 1.812 | 26.6 | 4.48 | 12 | 8.12 | 192.6 | 32.9 | 93.1 | Yok | 0 | 31.4 | 33.6 | 65.9 | 17.96 | 18 | -0.041 | P80 | 1.4 | -0.04 | 437.1 | 2800 | 1.33 | 37 | 2763 | 81.9 | 749 | 205.6 | 415.6 | 4167 | -33.69
2025-02-16 | Öğle (14:00-22:00) | MDF-18mm | OP-023 | Karışık Atık | 506.4 | 53.8 | 84.2 | 92.5 | 14.5 | 18.5 | 56.5 | 25.1 | 60.4 | 64 | 164.8 | 7.72 | 90.8 | 12.01 | 0.87 | 6.97 | 173.3 | 38.2 | 9.91 | 1.88 | 28.6 | 4.17 | 9.9 | 8.81 | 186.6 | 29.3 | 90.3 | Yok | 0 | 43.4 | 41.5 | 62.9 | 18.21 | 18 | 0.207 | P80 | 1.97 | -0.09 | 470 | 2692 | 0.21 | 5 | 2687 | 87.7 | 694.9 | 185.8 | 452.1 | 4167 | -35.52
2025-02-16 | Gece (22:00-06:00) | MDF-12mm | OP-025 | Kavak Yongası | 569.9 | 51 | 72 | 92.1 | 16.5 | 23.2 | 60.6 | 16.3 | 56.4 | 62 | 170.2 | 6.96 | 80.5 | 10.5 | 0.8 | 7.5 | 162.6 | 39.9 | 9.74 | 1.226 | 29.6 | 3.44 | 11.1 | 6.82 | 190 | 34.1 | 88.1 | Yok | 0 | 39.8 | 44.5 | 76.3 | 11.95 | 12 | -0.052 | P100 | 2.18 | -0.5 | 433.2 | 3127 | 0.72 | 22 | 3105 | 75 | 713.4 | 214.1 | 381.5 | 4167 | -25.49
2025-02-17 | Sabah (06:00-14:00) | MDF-12mm | OP-016 | Çam Yongası | 581.6 | 53.6 | 80.8 | 95.5 | 18.4 | 23 | 54.6 | 22.5 | 63.3 | 62.4 | 173.5 | 7.81 | 82.7 | 9.72 | 0.77 | 7.15 | 159.8 | 43.2 | 8.25 | 1.168 | 31.4 | 4.03 | 10.9 | 7.03 | 201.2 | 32.8 | 90.2 | Yok | 0 | 40.1 | 38.4 | 84.6 | 11.74 | 12 | -0.259 | P100 | 1.92 | -0.32 | 451.4 | 3371 | 0.86 | 28 | 3343 | 78.2 | 735.6 | 208.4 | 448 | 4167 | -19.77
2025-02-17 | Öğle (14:00-22:00) | MDF-16mm | OP-010 | Kavak Yongası | 543.4 | 52.5 | 65.8 | 92.7 | 15.8 | 21 | 59.9 | 19.2 | 65.1 | 61.6 | 170.3 | 7.44 | 91.2 | 9.86 | 0.83 | 7.18 | 165.9 | 42.5 | 9.67 | 1.626 | 28.9 | 4.62 | 13.8 | 7.86 | 201.3 | 31.4 | 91.8 | Yok | 0 | 42.1 | 44.1 | 74 | 16.03 | 16 | 0.031 | P80 | 1.73 | -0.05 | 446 | 3032 | 1.51 | 45 | 2987 | 77.3 | 738.8 | 180.7 | 447.1 | 4167 | -28.32
2025-02-17 | Gece (22:00-06:00) | MDF-16mm | OP-008 | Çam Yongası | 573.5 | 50.7 | 70 | 92.8 | 16 | 17.2 | 52.8 | 30 | 62.3 | 61 | 173.1 | 8.04 | 81.8 | 12.05 | 0.65 | 7.36 | 161.3 | 42.3 | 8.88 | 1.636 | 27.3 | 4.63 | 12 | 7.5 | 198.4 | 32.7 | 91.1 | Soğutucu Kapasitesi | 2 | 45.3 | 47 | 76.2 | 16.21 | 16 | 0.206 | P100 | 1.72 | -0.21 | 449.1 | 3175 | 0.92 | 29 | 3146 | 93.5 | 785.9 | 193.8 | 399.2 | 4167 | -24.5
2025-02-18 | Sabah (06:00-14:00) | MDF-16mm | OP-027 | Çam Yongası | 592.8 | 51.6 | 70.7 | 94.8 | 12.9 | 25.2 | 62.8 | 12 | 67.8 | 61.9 | 167.8 | 8.21 | 79.1 | 10.86 | 0.85 | 7.23 | 164.2 | 49.3 | 8.93 | 1.603 | 29.1 | 4.49 | 10.7 | 8.2 | 199.2 | 32.1 | 92.3 | Yok | 0 | 40.9 | 37.2 | 70.8 | 15.61 | 16 | -0.389 | P80 | 1.82 | 0.39 | 455.5 | 2984 | 0.5 | 14 | 2970 | 84.5 | 757.4 | 205.9 | 404.1 | 4167 | -28.73
2025-02-18 | Öğle (14:00-22:00) | MDF-18mm | OP-008 | Kavak Yongası | 602.5 | 42.6 | 72.7 | 92.4 | 15.1 | 23.3 | 60.3 | 16.4 | 62.2 | 60 | 175.9 | 7.57 | 85.3 | 11.19 | 0.88 | 7.26 | 158.5 | 36.8 | 8.86 | 1.793 | 28.4 | 4.03 | 15.4 | 8.27 | 200.2 | 31.7 | 89.4 | Yok | 0 | 47.1 | 35.6 | 65.1 | 17.94 | 18 | -0.06 | P100 | 1.7 | -0.64 | 447 | 2812 | 1.29 | 36 | 2776 | 84.9 | 771.4 | 196.3 | 442.9 | 4167 | -33.38
2025-02-18 | Gece (22:00-06:00) | MDF-16mm | OP-011 | Kavak Yongası | 527.7 | 52.4 | 87.6 | 95.3 | 17.9 | 19.2 | 60.6 | 20.2 | 66.5 | 61.7 | 172.2 | 7.65 | 88.6 | 10.47 | 0.72 | 7.69 | 164.9 | 43.8 | 8.73 | 1.592 | 27 | 3.83 | 10.4 | 7.06 | 196.2 | 33.9 | 88.7 | Yok | 0 | 43.5 | 41.2 | 81.2 | 15.87 | 16 | -0.129 | P100 | 2.22 | 0.05 | 451.2 | 3299 | 0.57 | 18 | 3281 | 89.3 | 709.2 | 167.3 | 396.1 | 4167 | -21.26
2025-02-19 | Sabah (06:00-14:00) | MDF-12mm | OP-002 | Çam Yongası | 587.6 | 50.7 | 68.2 | 95.6 | 17.1 | 24.5 | 63.5 | 12.1 | 62.6 | 60.1 | 169.2 | 8.36 | 86.5 | 11.43 | 0.66 | 6.96 | 170.3 | 40.8 | 8.58 | 1.244 | 28.6 | 4.16 | 16.6 | 6.98 | 188.8 | 31.2 | 89.5 | Soğutucu Kapasitesi | 22.9 | 42.3 | 39.8 | 78.5 | 12.02 | 12 | 0.022 | P100 | 2.09 | -0.51 | 438.2 | 3270 | 0.68 | 22 | 3248 | 74.6 | 732.7 | 202.4 | 372.3 | 4167 | -22.05
2025-02-19 | Öğle (14:00-22:00) | MDF-18mm | OP-014 | Kavak Yongası | 591.8 | 51.8 | 79.2 | 92.3 | 14.1 | 19.4 | 60.8 | 19.8 | 71.9 | 60.8 | 176.1 | 8.28 | 88.7 | 10.95 | 0.87 | 7.52 | 180.8 | 51.1 | 7.82 | 1.772 | 28.9 | 4.24 | 13.6 | 8.19 | 196.7 | 32.3 | 93.7 | Yok | 0 | 45.3 | 45.2 | 71.9 | 17.58 | 18 | -0.423 | P80 | 1.99 | -0.33 | 451.1 | 3004 | 0.92 | 27 | 2977 | 88.1 | 747.1 | 186.4 | 433.2 | 4167 | -28.56
2025-02-19 | Gece (22:00-06:00) | MDF-25mm | OP-022 | Çam Yongası | 582.5 | 48.7 | 76.6 | 94.6 | 14.6 | 20.1 | 55 | 24.9 | 60.7 | 60 | 170.6 | 7.76 | 81.2 | 11.86 | 0.7 | 7.25 | 159 | 48.4 | 8.48 | 2.368 | 26.8 | 3.86 | 12.3 | 9.44 | 199.4 | 27.7 | 91.8 | Yok | 0 | 43.5 | 44.5 | 64.8 | 24.96 | 25 | -0.036 | P100 | 1.89 | 0.03 | 461.2 | 2610 | 0.59 | 15 | 2595 | 82.5 | 730.3 | 196.8 | 440.3 | 4167 | -37.72
2025-02-20 | Sabah (06:00-14:00) | MDF-18mm | OP-029 | Çam Yongası | 538.8 | 54.5 | 74 | 92.4 | 13 | 20.8 | 60.1 | 19.1 | 63.9 | 67.6 | 161.3 | 8.47 | 76.5 | 11.39 | 0.9 | 7.3 | 161.4 | 49.2 | 8.25 | 1.774 | 27.2 | 4.16 | 11.3 | 7.64 | 200.3 | 33.7 | 92.2 | Yok | 0 | 40.9 | 33.9 | 74 | 18.25 | 18 | 0.25 | P100 | 1.7 | 0.86 | 443.8 | 3117 | 1.13 | 35 | 3082 | 82.6 | 741.1 | 175.1 | 421.5 | 4167 | -26.04
2025-02-20 | Öğle (14:00-22:00) | MDF-18mm | OP-018 | Ladin Yongası | 499.8 | 58.4 | 58.7 | 93.8 | 15.2 | 15.2 | 63.2 | 21.5 | 62.6 | 70.4 | 175 | 8.16 | 91 | 11.33 | 0.91 | 7.77 | 166.6 | 44.4 | 8.75 | 1.791 | 28.7 | 4.08 | 12.2 | 8.21 | 204.1 | 30.3 | 93.8 | Yok | 0 | 35.5 | 50.7 | 72.9 | 17.97 | 18 | -0.031 | P80 | 2.23 | 0.23 | 443.2 | 2947 | 0.72 | 21 | 2926 | 90.4 | 766.1 | 181.2 | 441 | 4167 | -29.78
2025-02-20 | Gece (22:00-06:00) | MDF-12mm | OP-025 | Çam Yongası | 526.8 | 49 | 80.1 | 97.4 | 16.4 | 20.3 | 59.1 | 20.6 | 60 | 60 | 172.9 | 8.33 | 87.6 | 12.58 | 1.04 | 7.01 | 176.7 | 37.3 | 8.73 | 1.185 | 29.8 | 4.23 | 9.1 | 7.12 | 203.1 | 32.3 | 92.3 | Yok | 0 | 33.3 | 41.5 | 80.1 | 11.72 | 12 | -0.279 | P80 | 1.38 | 0.06 | 445.2 | 3359 | 0.48 | 16 | 3343 | 100 | 733.2 | 162 | 343.4 | 4167 | -19.77
2025-02-21 | Sabah (06:00-14:00) | MDF-16mm | OP-006 | Karışık Atık | 522.5 | 49.7 | 69 | 93.9 | 18 | 28.1 | 63.3 | 8.6 | 60.6 | 60 | 163.8 | 7.74 | 85.1 | 10.73 | 0.83 | 7.23 | 165.5 | 46.7 | 8.63 | 1.605 | 25.3 | 4.06 | 14.5 | 7.89 | 192.3 | 30.4 | 88.9 | Konveyör Durması | 1.8 | 48.5 | 39.9 | 65.6 | 16.39 | 16 | 0.388 | P100 | 1.53 | -0.06 | 440.4 | 2888 | 0.44 | 12 | 2876 | 83.7 | 754.4 | 182.6 | 376.8 | 4167 | -30.98
2025-02-21 | Öğle (14:00-22:00) | MDF-25mm | OP-021 | Karışık Atık | 508 | 55.1 | 81 | 92.2 | 12.4 | 23.3 | 57.7 | 19 | 63.4 | 64.9 | 169.9 | 7.72 | 93.7 | 11.81 | 0.69 | 7.19 | 164.3 | 40.9 | 8.69 | 2.388 | 25.1 | 4.74 | 9.4 | 9.28 | 190.9 | 31 | 93.1 | Soğutucu Kapasitesi | 27.9 | 43 | 47.9 | 60 | 25.46 | 25 | 0.457 | P100 | 1.56 | 0.4 | 422.6 | 2467 | 1.3 | 32 | 2435 | 81.9 | 752.6 | 177.8 | 391 | 4167 | -41.56
2025-02-21 | Gece (22:00-06:00) | MDF-16mm | OP-001 | Çam Yongası | 513.2 | 55.5 | 79.7 | 94.7 | 14.8 | 25 | 60.5 | 14.5 | 57.6 | 66.5 | 169.7 | 8.17 | 90.3 | 10.46 | 0.81 | 7.16 | 180.8 | 48 | 9.12 | 1.61 | 31.1 | 3.97 | 8 | 7.26 | 192.5 | 34.7 | 92.7 | Yok | 0 | 40 | 44.7 | 77.6 | 16.23 | 16 | 0.231 | P100 | 0.93 | -0.03 | 449.4 | 3340 | 1.08 | 36 | 3304 | 85.5 | 694.5 | 212.6 | 460.9 | 4167 | -20.71
2025-02-22 | Sabah (06:00-14:00) | MDF-16mm | OP-013 | Kavak Yongası | 620 | 53.7 | 78.3 | 94.9 | 15.3 | 17.9 | 49.8 | 32.3 | 59 | 65.1 | 171.2 | 7.38 | 93 | 9.43 | 0.75 | 7.11 | 153.7 | 52 | 8.67 | 1.572 | 30 | 3.92 | 16 | 8.18 | 192.9 | 34.9 | 96.2 | Soğutucu Kapasitesi | 7.7 | 42.1 | 39.4 | 69.6 | 15.87 | 16 | -0.129 | P80 | 1.6 | -0.12 | 445.8 | 2929 | 0.71 | 20 | 2909 | 83.7 | 667.6 | 187.1 | 472.3 | 4167 | -30.19
2025-02-22 | Öğle (14:00-22:00) | MDF-12mm | OP-002 | Kavak Yongası | 480 | 54.1 | 84.1 | 91.3 | 17.5 | 20.7 | 60.4 | 18.9 | 62.8 | 64.8 | 174.3 | 7.77 | 84.8 | 11.51 | 0.88 | 7.11 | 158.6 | 42.6 | 8.98 | 1.147 | 27.1 | 4.02 | 12 | 6.99 | 191.7 | 31.6 | 94.4 | Yok | 0 | 40.2 | 38.9 | 77.5 | 11.6 | 12 | -0.398 | P80 | 1.77 | 0.03 | 432.9 | 3266 | 0.68 | 22 | 3244 | 82.5 | 713.5 | 203.3 | 414.4 | 4167 | -22.15
2025-02-22 | Gece (22:00-06:00) | MDF-12mm | OP-010 | Çam Yongası | 559.8 | 61.6 | 74.2 | 94.4 | 12.9 | 19.5 | 57.5 | 23 | 55 | 70.6 | 174.3 | 8.47 | 89.1 | 10.28 | 0.74 | 7.29 | 161.4 | 38.7 | 8.32 | 1.23 | 30.7 | 4.81 | 11.4 | 7.09 | 201.3 | 32.2 | 92.7 | Yok | 0 | 43.9 | 41 | 79.5 | 11.95 | 12 | -0.051 | P120 | 2.28 | -0.01 | 453.7 | 3314 | 0.1 | 3 | 3311 | 93.9 | 729.8 | 144.8 | 489.5 | 4167 | -20.54
2025-02-23 | Sabah (06:00-14:00) | MDF-16mm | OP-020 | Çam Yongası | 570.1 | 48.3 | 80.9 | 90.8 | 11.2 | 26.2 | 53.9 | 19.9 | 62.3 | 60 | 173.4 | 7.82 | 92.2 | 10.54 | 0.73 | 6.68 | 164.4 | 34.1 | 7.89 | 1.555 | 26 | 4.22 | 12.8 | 7.88 | 194.3 | 32.8 | 96.9 | Yok | 0 | 40.3 | 38.4 | 75.1 | 16.41 | 16 | 0.415 | P80 | 1.61 | 0.06 | 457.6 | 3144 | 0.1 | 3 | 3141 | 65.8 | 736.2 | 173.6 | 420.8 | 4167 | -24.62
2025-02-23 | Öğle (14:00-22:00) | MDF-25mm | OP-002 | Kavak Yongası | 518.1 | 50.6 | 69.4 | 95.2 | 13.9 | 26.4 | 51.2 | 22.4 | 61.6 | 60 | 174.3 | 7.7 | 85.9 | 12.08 | 0.74 | 7.55 | 152.9 | 44.4 | 9.61 | 2.494 | 30.1 | 4.1 | 12.1 | 8.45 | 192 | 29.7 | 95.3 | Yok | 0 | 48.3 | 34.6 | 66 | 25.61 | 25 | 0.606 | P80 | 2.13 | 0.3 | 449.1 | 2830 | 0.66 | 18 | 2812 | 92.1 | 709.7 | 189.7 | 445.4 | 4167 | -32.52
2025-02-23 | Gece (22:00-06:00) | MDF-25mm | OP-002 | Çam Yongası | 480 | 50.4 | 87.9 | 96 | 15.5 | 18.4 | 64 | 17.6 | 61.4 | 60 | 177.8 | 7.39 | 99 | 11.15 | 0.8 | 7.52 | 178.2 | 36 | 9.15 | 2.605 | 27.6 | 4.26 | 12.4 | 10.02 | 199.5 | 36.1 | 94.8 | Yok | 0 | 34.4 | 48.9 | 58.4 | 24.89 | 25 | -0.113 | P80 | 1.89 | -0.1 | 452.4 | 2391 | 1.08 | 25 | 2366 | 94.5 | 758.5 | 162.4 | 472.7 | 4167 | -43.22
2025-02-24 | Sabah (06:00-14:00) | MDF-25mm | OP-020 | Karışık Atık | 529.4 | 58.4 | 79.6 | 95.8 | 15.2 | 25.5 | 56.7 | 17.8 | 58.6 | 67.9 | 169.6 | 6.89 | 87.1 | 11.11 | 0.82 | 6.86 | 165.8 | 39.5 | 9.61 | 2.554 | 26.3 | 4.17 | 9.6 | 9.3 | 196 | 33.6 | 92.6 | Yok | 0 | 37.1 | 37.7 | 64.1 | 24.84 | 25 | -0.155 | P80 | 1.65 | 0.22 | 458.4 | 2656 | 0.3 | 7 | 2649 | 93 | 739.1 | 184.8 | 480.7 | 4167 | -36.43
2025-02-24 | Öğle (14:00-22:00) | MDF-25mm | OP-007 | Kavak Yongası | 501 | 54.7 | 76.8 | 88.3 | 16.1 | 19.4 | 58.5 | 22.1 | 60.1 | 63.2 | 164.8 | 7.66 | 93.2 | 10.89 | 0.84 | 7.06 | 160 | 47.4 | 8.01 | 2.507 | 25.9 | 4.74 | 13.8 | 9.99 | 196.2 | 33.3 | 93.1 | Yok | 0 | 38.8 | 39.2 | 58.9 | 24.83 | 25 | -0.168 | P80 | 2.23 | 0.02 | 461.3 | 2502 | 0.54 | 13 | 2489 | 90.7 | 747 | 180.5 | 420.1 | 4167 | -40.27
2025-02-24 | Gece (22:00-06:00) | MDF-12mm | OP-017 | Kavak Yongası | 543.3 | 53.3 | 77.7 | 93.4 | 12.4 | 24.3 | 56.9 | 18.8 | 61.2 | 64.2 | 170.8 | 8.34 | 80.8 | 9.53 | 0.84 | 7.33 | 161.2 | 39.1 | 9.66 | 1.159 | 31.3 | 4.17 | 10.9 | 6.49 | 198.9 | 32.2 | 91.5 | Yok | 0 | 45 | 37.8 | 88.6 | 12.31 | 12 | 0.306 | P80 | 1.6 | 0.32 | 456.7 | 3747 | 0.85 | 31 | 3716 | 88.4 | 784.7 | 178 | 449.3 | 4167 | -10.82
2025-02-25 | Sabah (06:00-14:00) | MDF-18mm | OP-013 | Kavak Yongası | 480 | 47 | 68.7 | 98.8 | 15.8 | 19.4 | 61.7 | 18.9 | 56.5 | 60 | 172.5 | 8.24 | 79.8 | 10.4 | 0.93 | 6.96 | 179.8 | 49.9 | 10.42 | 1.816 | 27.4 | 4.11 | 12.8 | 7.85 | 180.5 | 31.2 | 93.5 | Yok | 0 | 41.3 | 41.7 | 73.8 | 18.54 | 18 | 0.545 | P100 | 1.83 | 0 | 463.9 | 3216 | 1.16 | 37 | 3179 | 86.3 | 703.5 | 167.5 | 403.2 | 4167 | -23.71
2025-02-25 | Öğle (14:00-22:00) | MDF-8mm | OP-001 | Kavak Yongası | 567.4 | 51 | 61.3 | 94.1 | 16.2 | 17.7 | 65 | 17.2 | 66.2 | 60 | 172.6 | 7.89 | 86.8 | 11.77 | 0.83 | 7.37 | 160.5 | 51.2 | 9.21 | 0.772 | 28.3 | 4.37 | 10.2 | 6.64 | 195.8 | 29.9 | 90.5 | Yok | 0 | 41.8 | 44.6 | 84.9 | 7.67 | 8 | -0.325 | P120 | 1.95 | 0.2 | 449.6 | 3566 | 0.68 | 24 | 3542 | 86.8 | 800.7 | 170.9 | 407.9 | 4167 | -15
2025-02-25 | Gece (22:00-06:00) | MDF-18mm | OP-018 | Kavak Yongası | 543.6 | 56.1 | 75.4 | 94.4 | 16.7 | 20.7 | 60.5 | 18.8 | 61.9 | 64.4 | 175.6 | 8.36 | 92.8 | 10.99 | 0.83 | 7.12 | 158.4 | 41.6 | 9.26 | 1.872 | 27.6 | 4.2 | 14.6 | 8.02 | 186.6 | 31.9 | 92.2 | Yok | 0 | 48.7 | 46.2 | 73.3 | 17.87 | 18 | -0.133 | P80 | 1.98 | 0.33 | 457.8 | 3063 | 1.55 | 47 | 3016 | 89 | 762.7 | 196.9 | 432.7 | 4167 | -27.62
2025-02-26 | Sabah (06:00-14:00) | MDF-16mm | OP-022 | Kavak Yongası | 570.3 | 55.1 | 70 | 93.1 | 15.5 | 23.7 | 56.4 | 19.9 | 62.7 | 63.7 | 171.5 | 7.74 | 97.7 | 11.41 | 0.84 | 7.66 | 175.9 | 44.4 | 8.61 | 1.605 | 27.1 | 3.56 | 17.3 | 7.53 | 183.9 | 28.2 | 92.8 | Yok | 0 | 43.2 | 37.5 | 75.5 | 16.33 | 16 | 0.328 | P120 | 1.23 | 0 | 444.3 | 3187 | 1.3 | 41 | 3146 | 85.9 | 720.7 | 203.4 | 467 | 4167 | -24.5
2025-02-26 | Öğle (14:00-22:00) | MDF-12mm | OP-002 | Çam Yongası | 503.5 | 47.8 | 76.9 | 93.6 | 15.9 | 18.6 | 51.9 | 29.5 | 64 | 60 | 168.6 | 7.66 | 88.4 | 9.8 | 0.86 | 6.9 | 179.5 | 42.8 | 8.2 | 1.224 | 28.1 | 4.29 | 11 | 6.93 | 186.2 | 29.4 | 88.4 | Yok | 0 | 44.9 | 46.5 | 75.9 | 12.57 | 12 | 0.57 | P80 | 1.83 | 0.3 | 446.4 | 3314 | 0.1 | 3 | 3311 | 78.2 | 747.9 | 153.5 | 388.6 | 4167 | -20.54
2025-02-26 | Gece (22:00-06:00) | MDF-8mm | OP-024 | Karışık Atık | 529 | 53.6 | 74.2 | 92.2 | 14.3 | 20.4 | 49.9 | 29.7 | 64.5 | 61.9 | 169.6 | 8.09 | 88.2 | 11.81 | 0.68 | 6.91 | 161.5 | 39.1 | 8.61 | 0.767 | 24.8 | 4.44 | 12 | 6.74 | 194.8 | 32.8 | 92.4 | Pres Arızası | 6.4 | 38.6 | 39.3 | 84.9 | 8.12 | 8 | 0.122 | P60 | 1.92 | -0.42 | 439.1 | 3503 | 0.19 | 6 | 3497 | 86.1 | 751.3 | 197.4 | 370.9 | 4167 | -16.08
2025-02-27 | Sabah (06:00-14:00) | MDF-12mm | OP-014 | Kavak Yongası | 506.1 | 46.1 | 75.7 | 94.3 | 12.3 | 20.3 | 62.3 | 17.4 | 63.7 | 60 | 176.4 | 8.52 | 87.7 | 12.4 | 0.97 | 7.25 | 154.5 | 33 | 9.6 | 1.212 | 28.3 | 4.28 | 14 | 7.43 | 197.3 | 30.8 | 96.6 | Yok | 0 | 38.4 | 44.3 | 76.8 | 11.83 | 12 | -0.169 | P100 | 2.33 | 0.04 | 443.7 | 3357 | 0.66 | 22 | 3335 | 75.6 | 766.7 | 195.2 | 437.4 | 4167 | -19.97
2025-02-27 | Öğle (14:00-22:00) | MDF-16mm | OP-002 | Kavak Yongası | 516.2 | 57.9 | 69.4 | 94.5 | 14.2 | 19.5 | 54.4 | 26.1 | 61.7 | 65.3 | 173.5 | 7.96 | 90.2 | 10.58 | 0.93 | 6.66 | 168.4 | 44.1 | 8.9 | 1.635 | 28.6 | 4.31 | 10.8 | 7.68 | 200.7 | 30.1 | 90.8 | Yok | 0 | 34.3 | 48.2 | 76.9 | 16.35 | 16 | 0.352 | P80 | 1.52 | -0.03 | 448.5 | 3086 | 0.99 | 30 | 3056 | 92.5 | 702.5 | 179.1 | 449.6 | 4167 | -26.66
2025-02-27 | Gece (22:00-06:00) | MDF-18mm | OP-023 | Kavak Yongası | 500.7 | 54.4 | 71.6 | 93.7 | 17.1 | 24.6 | 65.8 | 9.6 | 55.4 | 62.5 | 175.6 | 7.97 | 87.5 | 11.03 | 0.76 | 6.96 | 165.3 | 47.7 | 9.89 | 1.8 | 30.1 | 3.92 | 13.1 | 7.82 | 190.9 | 36.3 | 87.4 | Soğutucu Kapasitesi | 4.4 | 45.4 | 36.2 | 70.1 | 18.09 | 18 | 0.087 | P80 | 1.32 | -0.21 | 442.8 | 2880 | 1.26 | 36 | 2844 | 97.1 | 772.9 | 171.3 | 423.7 | 4167 | -31.75
2025-02-28 | Sabah (06:00-14:00) | MDF-16mm | OP-019 | Çam Yongası | 558 | 54.9 | 76.2 | 95 | 15.5 | 17.4 | 56.3 | 26.2 | 59.3 | 67.8 | 175.8 | 7.9 | 88.9 | 11.7 | 0.93 | 6.98 | 166.2 | 47.5 | 9.17 | 1.685 | 26.9 | 4.22 | 13.8 | 8.02 | 197.1 | 32.8 | 87.7 | Yok | 0 | 39.6 | 47.2 | 70.2 | 16.05 | 16 | 0.051 | P120 | 2.3 | -0.34 | 451.5 | 2873 | 0.52 | 14 | 2859 | 88.7 | 688.3 | 205.5 | 406.3 | 4167 | -31.39
2025-02-28 | Öğle (14:00-22:00) | MDF-18mm | OP-015 | Çam Yongası | 480 | 57.7 | 83 | 94.4 | 15.7 | 22.2 | 58.6 | 19.1 | 65.4 | 67.6 | 174.4 | 7.45 | 89.7 | 11.54 | 0.74 | 7.47 | 164.9 | 46.8 | 9.56 | 1.777 | 29.1 | 4.34 | 11.6 | 8.38 | 194.3 | 30.4 | 93.4 | Yok | 0 | 40.1 | 42.1 | 69.8 | 18.44 | 18 | 0.444 | P80 | 1.82 | -0.43 | 440.8 | 2859 | 0.14 | 4 | 2855 | 83.8 | 705.3 | 194.6 | 450.8 | 4167 | -31.49
2025-02-28 | Gece (22:00-06:00) | MDF-16mm | OP-002 | Çam Yongası | 511.3 | 49.9 | 66.5 | 94.4 | 14.9 | 22.2 | 54.1 | 23.7 | 63.3 | 60 | 177.9 | 6.92 | 84.2 | 10.7 | 0.86 | 7.69 | 174.1 | 46 | 10.07 | 1.656 | 31.7 | 4.26 | 13.1 | 7.16 | 186.9 | 33.5 | 86.5 | Yok | 0 | 40 | 33.5 | 75.1 | 16.33 | 16 | 0.334 | P100 | 1.65 | 0.32 | 445.9 | 3135 | 0.6 | 18 | 3117 | 99.7 | 734.5 | 180.5 | 391.4 | 4167 | -25.2
2025-03-01 | Sabah (06:00-14:00) | MDF-12mm | OP-014 | Çam Yongası | 537.8 | 49.3 | 75.3 | 95.3 | 16.7 | 16 | 54 | 29.9 | 64.8 | 60 | 164.7 | 8.29 | 92 | 11.08 | 0.6 | 7.82 | 169.7 | 34.4 | 9.94 | 1.162 | 25.8 | 3.93 | 15.9 | 7.86 | 191.7 | 35.4 | 86.5 | Yok | 0 | 40.9 | 42.6 | 67.9 | 12 | 12 | 0.001 | P100 | 1.76 | 0.23 | 444.8 | 2820 | 0.51 | 14 | 2806 | 85.2 | 735.9 | 181 | 459.7 | 4167 | -32.66
2025-03-01 | Öğle (14:00-22:00) | MDF-16mm | OP-024 | Çam Yongası | 521.3 | 42 | 77.9 | 96.7 | 17.5 | 18.2 | 60 | 21.9 | 60.6 | 60 | 166.5 | 7.55 | 81.7 | 11.68 | 0.78 | 7.01 | 160.7 | 45.3 | 9.12 | 1.628 | 28 | 4.49 | 9.2 | 7.34 | 198.1 | 34 | 94 | Yok | 0 | 44.4 | 39.1 | 81.1 | 16.28 | 16 | 0.277 | P100 | 1.65 | -0.62 | 457.4 | 3374 | 0.29 | 9 | 3365 | 72.6 | 781.6 | 194.8 | 404.6 | 4167 | -19.25
2025-03-01 | Gece (22:00-06:00) | MDF-18mm | OP-019 | Çam Yongası | 519.4 | 45.3 | 79.5 | 95.7 | 14.5 | 23.9 | 56.5 | 19.6 | 56.3 | 60 | 171.6 | 7.86 | 86.5 | 12.26 | 0.82 | 6.77 | 177.6 | 50.3 | 9.84 | 1.834 | 29 | 4.24 | 12.2 | 7.48 | 188.2 | 30.2 | 83.9 | Yok | 0 | 36.8 | 44 | 68.9 | 17.99 | 18 | -0.012 | P80 | 1.65 | -0.09 | 450 | 2907 | 0.49 | 14 | 2893 | 82.9 | 747.1 | 202.3 | 394.2 | 4167 | -30.57
2025-03-02 | Sabah (06:00-14:00) | MDF-16mm | OP-029 | Çam Yongası | 504.6 | 57.7 | 62.7 | 94.4 | 10.9 | 28.4 | 53.1 | 18.5 | 63.9 | 67 | 174.8 | 7.37 | 87.6 | 9.75 | 0.79 | 7.22 | 162.1 | 43.9 | 10.15 | 1.553 | 29.6 | 3.98 | 12.7 | 7.85 | 204.1 | 31.8 | 93.4 | Yok | 0 | 43.3 | 48.2 | 76.1 | 15.47 | 16 | -0.531 | P80 | 2.43 | -0.02 | 454.3 | 3113 | 0.47 | 14 | 3099 | 88.2 | 745.9 | 146.3 | 462.2 | 4167 | -25.63
2025-03-02 | Öğle (14:00-22:00) | MDF-18mm | OP-015 | Kavak Yongası | 563.8 | 51 | 67.5 | 92.3 | 14.2 | 21.3 | 49.7 | 29 | 62 | 60 | 177.1 | 7.04 | 87.9 | 10.04 | 0.82 | 7.47 | 174.3 | 47.6 | 8.58 | 1.811 | 24.4 | 4.22 | 12.7 | 7.98 | 184 | 30.8 | 98.2 | Yok | 0 | 36.9 | 41.5 | 79.1 | 17.63 | 18 | -0.365 | P80 | 1.59 | 0.72 | 458.8 | 3252 | 0.83 | 26 | 3226 | 81.7 | 741.4 | 148.6 | 388.4 | 4167 | -22.58
2025-03-02 | Gece (22:00-06:00) | MDF-16mm | OP-009 | Çam Yongası | 518.6 | 55.6 | 58 | 94.3 | 13.6 | 24.2 | 57.6 | 18.2 | 63.3 | 67.4 | 177.5 | 7.94 | 95.2 | 11.26 | 0.67 | 7.08 | 184.1 | 31.9 | 9.14 | 1.571 | 29.2 | 4.52 | 12.5 | 7.87 | 189 | 31.8 | 93.4 | Kurutucu Tıkanması | 5.9 | 42.2 | 42 | 75.1 | 15.81 | 16 | -0.193 | P80 | 1.35 | -0.39 | 448.5 | 3066 | 0.68 | 20 | 3046 | 92.5 | 753.8 | 205.6 | 436 | 4167 | -26.9
2025-03-03 | Sabah (06:00-14:00) | MDF-18mm | OP-019 | Çam Yongası | 528.2 | 57.1 | 69.8 | 97 | 14.4 | 24 | 67.1 | 8.9 | 69.3 | 64.7 | 176.1 | 7.42 | 88.9 | 11.34 | 0.78 | 6.88 | 175.3 | 42.7 | 9.07 | 1.834 | 26.3 | 4.25 | 12.2 | 8.22 | 201.2 | 31.2 | 90.9 | Kurutucu Tıkanması | 4.5 | 39.7 | 47.1 | 70.1 | 17.78 | 18 | -0.219 | P80 | 1.35 | 0.41 | 436.7 | 2898 | 0.37 | 10 | 2888 | 92.5 | 751 | 160.9 | 426 | 4167 | -30.69
2025-03-03 | Öğle (14:00-22:00) | MDF-16mm | OP-011 | Kavak Yongası | 551.1 | 55.3 | 74.3 | 94.3 | 14.7 | 25.1 | 57.6 | 17.3 | 59.9 | 64.8 | 165.7 | 6.59 | 82.9 | 10.45 | 0.96 | 6.85 | 153.4 | 41 | 8.8 | 1.569 | 26.2 | 4.14 | 15.3 | 7.3 | 200 | 35.1 | 90.6 | Yok | 0 | 41.3 | 42.4 | 79.6 | 15.92 | 16 | -0.084 | P80 | 1.77 | -0.61 | 450.8 | 3357 | 1.01 | 33 | 3324 | 86.5 | 755.1 | 195 | 391.5 | 4167 | -20.23
2025-03-03 | Gece (22:00-06:00) | MDF-18mm | OP-001 | Karışık Atık | 521.1 | 42.6 | 70.5 | 98.8 | 16.5 | 20.7 | 56.2 | 23.1 | 65.7 | 60 | 174.6 | 7.23 | 92.6 | 12.81 | 0.76 | 7.46 | 164.3 | 47.2 | 9.93 | 1.808 | 28.1 | 4.53 | 13.6 | 7.31 | 201 | 35.7 | 93.2 | Yok | 0 | 38.1 | 44.9 | 79 | 18.04 | 18 | 0.037 | P80 | 1.57 | 0.71 | 436.4 | 3338 | 0.95 | 31 | 3307 | 90.1 | 731.7 | 182.9 | 413.7 | 4167 | -20.64
2025-03-04 | Sabah (06:00-14:00) | MDF-12mm | OP-019 | Ladin Yongası | 528.4 | 54.3 | 84.7 | 92.6 | 14.8 | 22.6 | 56.9 | 20.5 | 61.8 | 62.3 | 172 | 7.86 | 85.8 | 11.32 | 0.83 | 7.51 | 155.7 | 41.1 | 9.75 | 1.148 | 28.6 | 4.64 | 8.3 | 7.7 | 199.7 | 32.4 | 93.1 | Soğutucu Kapasitesi | 18.2 | 39.7 | 45.1 | 74.1 | 12.04 | 12 | 0.043 | P120 | 1.81 | -0.45 | 435.2 | 3157 | 0.92 | 29 | 3128 | 77.7 | 722.1 | 210.4 | 415.1 | 4167 | -24.93
2025-03-04 | Öğle (14:00-22:00) | MDF-16mm | OP-019 | Karışık Atık | 525.9 | 47.9 | 79.2 | 94.5 | 12.8 | 23.9 | 61.8 | 14.3 | 64.4 | 60 | 169 | 8.14 | 86.2 | 10.15 | 0.87 | 7.25 | 162.6 | 48.5 | 9.23 | 1.61 | 25.1 | 3.99 | 12.4 | 7.59 | 203.7 | 31.4 | 81.4 | Soğutucu Kapasitesi | 39.4 | 39.5 | 46.3 | 62.9 | 15.74 | 16 | -0.261 | P60 | 1.63 | 0.62 | 419.5 | 2699 | 0.74 | 19 | 2680 | 83.1 | 740.4 | 149.6 | 414.1 | 4167 | -35.69
2025-03-04 | Gece (22:00-06:00) | MDF-16mm | OP-012 | Çam Yongası | 505.7 | 55.8 | 82.3 | 93.7 | 18.6 | 23.6 | 49.7 | 26.7 | 63.1 | 63.9 | 170.4 | 8.23 | 83.1 | 12.63 | 0.75 | 6.92 | 157.7 | 43.8 | 9.08 | 1.604 | 26.9 | 4.25 | 15.9 | 7.97 | 209.3 | 32.2 | 86.3 | Yok | 0 | 33.5 | 49.4 | 67.6 | 16.07 | 16 | 0.072 | P80 | 1.8 | 0.37 | 440.3 | 2861 | 0.77 | 22 | 2839 | 86.3 | 753.4 | 188.7 | 366.7 | 4167 | -31.87
2025-03-05 | Sabah (06:00-14:00) | MDF-12mm | OP-027 | Çam Yongası | 550.5 | 52.2 | 68.8 | 95.4 | 14.5 | 21.2 | 53.5 | 25.3 | 64.4 | 60.9 | 171.8 | 8.28 | 81.8 | 12.01 | 0.8 | 7.44 | 147.2 | 44.1 | 8.22 | 1.17 | 29.3 | 4.45 | 8.2 | 6.79 | 191 | 28.4 | 92.2 | Yok | 0 | 49.6 | 46.6 | 90.1 | 12.3 | 12 | 0.299 | P100 | 2.35 | 0.1 | 454 | 3699 | 0.95 | 35 | 3664 | 76.9 | 750.3 | 197.7 | 366.4 | 4167 | -12.07
2025-03-05 | Öğle (14:00-22:00) | MDF-8mm | OP-007 | Kavak Yongası | 506.5 | 43.2 | 80.1 | 95.5 | 11.9 | 17.4 | 57.7 | 24.8 | 62.3 | 60 | 169.3 | 7.53 | 87.6 | 10.83 | 0.81 | 7.32 | 159.7 | 36.5 | 8.35 | 0.829 | 27.4 | 4.54 | 12.4 | 7 | 187.2 | 34 | 91.5 | Yok | 0 | 33.3 | 43.3 | 84.8 | 8.1 | 8 | 0.096 | P120 | 1.76 | 0.26 | 451 | 3537 | 0.77 | 27 | 3510 | 88.2 | 748.5 | 184.5 | 453.6 | 4167 | -15.77
2025-03-05 | Gece (22:00-06:00) | MDF-16mm | OP-002 | Çam Yongası | 545 | 55.2 | 80.6 | 94 | 15.7 | 27 | 60.7 | 12.3 | 61.3 | 65.1 | 174.7 | 8.04 | 98.3 | 12.13 | 0.87 | 7.55 | 150.9 | 42.5 | 8.6 | 1.625 | 31 | 4.09 | 13.3 | 7.29 | 194.9 | 31 | 95 | Yok | 0 | 45.6 | 51.8 | 88.2 | 16.17 | 16 | 0.167 | P100 | 1.28 | -0.12 | 454.1 | 3551 | 0.22 | 7 | 3544 | 87.9 | 736.2 | 183.3 | 402.6 | 4167 | -14.95
2025-03-06 | Sabah (06:00-14:00) | MDF-8mm | OP-010 | Karışık Atık | 609.4 | 52.8 | 82.8 | 90.9 | 14.4 | 24.7 | 59.9 | 15.4 | 65.7 | 61.4 | 172.5 | 7.88 | 88.4 | 12.35 | 0.86 | 6.82 | 170.3 | 49.1 | 7.54 | 0.811 | 28.8 | 4 | 8.2 | 6.45 | 198 | 30.8 | 98.1 | Yok | 0 | 41.2 | 39.7 | 100 | 7.85 | 8 | -0.152 | P120 | 1.29 | 0.38 | 458.6 | 4185 | 0.84 | 35 | 4150 | 78.7 | 710.4 | 184.6 | 456.5 | 4167 | -0.41
2025-03-06 | Öğle (14:00-22:00) | MDF-18mm | OP-025 | Çam Yongası | 614.4 | 49.3 | 85.3 | 95.8 | 15.1 | 22.7 | 62.1 | 15.2 | 64 | 60 | 170.2 | 7.43 | 87.5 | 11.38 | 0.64 | 7.03 | 162.5 | 40.1 | 8.15 | 1.736 | 28 | 4.45 | 11.2 | 8.12 | 200.3 | 37.3 | 72.6 | Kurutucu Tıkanması | 90.8 | 43.2 | 46.3 | 45.3 | 17.72 | 18 | -0.28 | P100 | 1.39 | 0.36 | 365.9 | 1963 | 0.39 | 7 | 1956 | 82.8 | 757 | 167 | 394.1 | 4167 | -53.06
2025-03-06 | Gece (22:00-06:00) | MDF-12mm | OP-024 | Çam Yongası | 562.7 | 44 | 69.7 | 90.2 | 18.1 | 21.9 | 56.5 | 21.6 | 63.3 | 60 | 164.4 | 7.47 | 87 | 10.85 | 0.66 | 7.58 | 156.6 | 34.8 | 8.77 | 1.252 | 29.5 | 4.11 | 11.1 | 6.81 | 191.4 | 31.4 | 92.6 | Yok | 0 | 35 | 31.4 | 89 | 12.07 | 12 | 0.075 | P120 | 1.75 | 0.13 | 433.4 | 3536 | 0.82 | 28 | 3508 | 90.8 | 754.4 | 166.1 | 395.8 | 4167 | -15.81
2025-03-07 | Sabah (06:00-14:00) | MDF-18mm | OP-025 | Kavak Yongası | 480 | 53.6 | 84.4 | 95.8 | 13.2 | 23.9 | 60.8 | 15.3 | 67.1 | 64 | 176.1 | 7.63 | 82.7 | 10.53 | 0.87 | 7.31 | 171.6 | 42.4 | 10.61 | 1.781 | 29.3 | 4.06 | 9.2 | 8.14 | 193.3 | 35.6 | 94.8 | Yok | 0 | 37.3 | 43.5 | 73.9 | 17.96 | 18 | -0.037 | P80 | 1.6 | -0.33 | 451.3 | 3154 | 0.53 | 16 | 3138 | 85.6 | 766.2 | 179 | 398 | 4167 | -24.69
2025-03-07 | Öğle (14:00-22:00) | MDF-12mm | OP-009 | Karışık Atık | 569.6 | 51.1 | 65.8 | 93.7 | 17.1 | 28.3 | 63 | 8.7 | 61.1 | 60 | 171.1 | 8.79 | 80.5 | 13.69 | 0.7 | 7.38 | 164.6 | 44 | 9.14 | 1.135 | 28.9 | 4.31 | 15.2 | 6.85 | 196.7 | 29.7 | 95.6 | Yok | 0 | 44.1 | 44.3 | 89.1 | 11.68 | 12 | -0.324 | P80 | 2.19 | -0.42 | 450 | 3768 | 0.71 | 26 | 3742 | 82.8 | 761.3 | 194.8 | 446.9 | 4167 | -10.2
2025-03-07 | Gece (22:00-06:00) | MDF-16mm | OP-022 | Karışık Atık | 553.2 | 53 | 63.5 | 96.3 | 14.1 | 18.5 | 64.8 | 16.7 | 65.7 | 62.1 | 167 | 8.01 | 87.4 | 12.38 | 0.84 | 6.65 | 154.7 | 48.9 | 9.36 | 1.546 | 29 | 4.29 | 8 | 6.91 | 196.9 | 36.1 | 90.5 | Yok | 0 | 39.1 | 39.7 | 86.5 | 15.95 | 16 | -0.048 | P100 | 1.78 | 0.32 | 438.9 | 3449 | 1.24 | 42 | 3407 | 89.4 | 716.2 | 201.2 | 407.6 | 4167 | -18.24
2025-03-08 | Sabah (06:00-14:00) | MDF-18mm | OP-023 | Kavak Yongası | 539.1 | 47.4 | 85.6 | 94.5 | 13.4 | 27.1 | 51.9 | 21.1 | 61.9 | 60 | 170.8 | 7.74 | 83.5 | 10.22 | 0.86 | 7.41 | 160.6 | 45.9 | 8.53 | 1.806 | 28.5 | 3.91 | 12 | 8.1 | 186.3 | 30.6 | 92.9 | Konveyör Durması | 2.4 | 38.7 | 45.5 | 72.4 | 18 | 18 | -0.005 | P80 | 2.44 | 0.1 | 443.9 | 2933 | 0.93 | 27 | 2906 | 82.7 | 734.1 | 172 | 405.8 | 4167 | -30.26
2025-03-08 | Öğle (14:00-22:00) | MDF-16mm | OP-010 | Karışık Atık | 542.8 | 57.2 | 69.7 | 90.7 | 15.6 | 27.8 | 63.9 | 8.2 | 64.9 | 72.1 | 170.5 | 7.63 | 85.9 | 10.74 | 0.79 | 6.91 | 165.4 | 33.9 | 8.78 | 1.544 | 28.4 | 3.91 | 10.9 | 8.51 | 200.2 | 33.2 | 93 | Elektrik Kesintisi | 16.4 | 30 | 43 | 64.9 | 15.86 | 16 | -0.143 | P80 | 1.7 | 0.07 | 444.1 | 2795 | 1.35 | 37 | 2758 | 85.7 | 700.6 | 184.7 | 430.3 | 4167 | -33.81
2025-03-08 | Gece (22:00-06:00) | MDF-12mm | OP-014 | Kavak Yongası | 483.1 | 42 | 67.5 | 90.1 | 16.9 | 25.2 | 51.6 | 23.3 | 58.7 | 60 | 171.9 | 7.99 | 94.5 | 11.46 | 0.9 | 7.12 | 171.9 | 42.1 | 9.31 | 1.215 | 25.3 | 4.31 | 12.2 | 6.91 | 195.7 | 37.1 | 84.1 | Yok | 0 | 34.3 | 39.1 | 71.5 | 12.46 | 12 | 0.461 | P80 | 1.94 | -0.64 | 434.3 | 3045 | 0.62 | 18 | 3027 | 85.4 | 740.1 | 177.6 | 422.9 | 4167 | -27.36
2025-03-09 | Sabah (06:00-14:00) | MDF-12mm | OP-020 | Kavak Yongası | 532.1 | 54.5 | 71.8 | 97.2 | 10 | 22.4 | 54.7 | 22.9 | 60 | 62.2 | 174.5 | 7.27 | 94.9 | 10.73 | 0.92 | 7.48 | 160.7 | 47.1 | 9.17 | 1.157 | 27.4 | 4.01 | 13.2 | 6.99 | 192.7 | 32.7 | 92.9 | Yok | 0 | 34.6 | 40.5 | 83.3 | 12.39 | 12 | 0.393 | P80 | 2.06 | 0.49 | 449.8 | 3443 | 0.86 | 29 | 3414 | 86.6 | 755.2 | 166.4 | 461.5 | 4167 | -18.07
2025-03-09 | Öğle (14:00-22:00) | MDF-18mm | OP-008 | Ladin Yongası | 565.4 | 47.4 | 79.4 | 93.1 | 19 | 20.9 | 66.9 | 12.2 | 61.5 | 60 | 170.8 | 7.3 | 93.6 | 11.01 | 0.83 | 6.96 | 186.3 | 43.1 | 9.18 | 1.768 | 25.3 | 4.54 | 11.5 | 8.21 | 189.1 | 33.6 | 91.6 | Yok | 0 | 33.7 | 46.3 | 67.9 | 18.14 | 18 | 0.145 | P120 | 2.08 | 0.15 | 452.1 | 2905 | 0.79 | 22 | 2883 | 86.1 | 726.1 | 205.9 | 418.2 | 4167 | -30.81
2025-03-09 | Gece (22:00-06:00) | MDF-16mm | OP-022 | Çam Yongası | 543.5 | 57.8 | 69.5 | 95 | 12.9 | 17.6 | 55.9 | 26.5 | 60.8 | 66 | 171 | 7.94 | 91.5 | 11.7 | 0.61 | 6.9 | 145.7 | 40.9 | 9.93 | 1.611 | 26.5 | 4.69 | 10.3 | 7.79 | 190.5 | 32.9 | 88.4 | Yok | 0 | 42.9 | 47.6 | 70.2 | 16.07 | 16 | 0.067 | P120 | 2.38 | -0.65 | 452.2 | 2956 | 0.84 | 24 | 2932 | 85.3 | 790.4 | 176.7 | 406.3 | 4167 | -29.64
2025-03-10 | Sabah (06:00-14:00) | MDF-12mm | OP-003 | Çam Yongası | 587.2 | 47.1 | 76.8 | 93.4 | 13.2 | 25.6 | 61.7 | 12.7 | 63.6 | 60 | 170.4 | 7.82 | 82.9 | 10.57 | 0.86 | 6.95 | 162.1 | 40.5 | 9.25 | 1.234 | 30.1 | 4.26 | 9.8 | 8.01 | 194.5 | 32.5 | 90.2 | Soğutucu Kapasitesi | 19.2 | 47.3 | 32 | 69.3 | 11.72 | 12 | -0.28 | P80 | 2.1 | -0.59 | 427.3 | 2887 | 1.99 | 57 | 2830 | 92.6 | 697.9 | 184.9 | 407.6 | 4167 | -32.09
2025-03-10 | Öğle (14:00-22:00) | MDF-8mm | OP-008 | Karışık Atık | 555.3 | 46.8 | 79.9 | 94.4 | 16 | 19.5 | 58.3 | 22.1 | 60.3 | 60 | 173.7 | 8.28 | 81.7 | 11.76 | 0.73 | 7.06 | 160.8 | 36 | 9.14 | 0.798 | 28.6 | 4.32 | 11 | 6.72 | 195.7 | 29.1 | 93.5 | Yok | 0 | 39.9 | 39.9 | 85.2 | 7.49 | 8 | -0.51 | P60 | 2.15 | 0.06 | 446.4 | 3727 | 0.87 | 32 | 3695 | 84.2 | 699.2 | 192.9 | 382.9 | 4167 | -11.33
2025-03-10 | Gece (22:00-06:00) | MDF-18mm | OP-010 | Kavak Yongası | 580.1 | 53.6 | 71.9 | 95.9 | 17.6 | 23.6 | 59.6 | 16.8 | 62.8 | 64.3 | 175.2 | 8.1 | 90 | 12.15 | 0.74 | 7.31 | 160.6 | 41.2 | 7.5 | 1.753 | 27.1 | 4.07 | 11.3 | 7.47 | 193 | 34.2 | 88.9 | Yok | 0 | 42.2 | 39.2 | 73.2 | 17.84 | 18 | -0.163 | P80 | 1.7 | 0.04 | 441.6 | 3153 | 1 | 31 | 3122 | 93 | 735.9 | 188.2 | 423.4 | 4167 | -25.08
2025-03-11 | Sabah (06:00-14:00) | MDF-18mm | OP-008 | Karışık Atık | 577.2 | 53 | 67.1 | 93 | 11.9 | 22.8 | 55 | 22.2 | 58.9 | 63.2 | 176.2 | 7.53 | 85.3 | 9.71 | 0.62 | 6.5 | 158.2 | 53.5 | 9.24 | 1.823 | 27.9 | 3.8 | 11 | 8.54 | 197.5 | 27.2 | 96.5 | Konveyör Durması | 10.7 | 38.2 | 38.4 | 73 | 17.79 | 18 | -0.206 | P120 | 1.54 | 0.46 | 441.5 | 2993 | 1.08 | 32 | 2961 | 89.7 | 761.4 | 222.7 | 428.2 | 4167 | -28.94
2025-03-11 | Öğle (14:00-22:00) | MDF-18mm | OP-022 | Çam Yongası | 546.1 | 49.1 | 90 | 98.1 | 15.9 | 20.4 | 54.5 | 25.1 | 64.3 | 60.8 | 173 | 8.28 | 86.5 | 11.1 | 0.68 | 6.95 | 152 | 41.7 | 11 | 1.794 | 27.2 | 4.27 | 9.7 | 7.74 | 191.3 | 33.8 | 93.5 | Yok | 0 | 39.7 | 45 | 81.5 | 17.75 | 18 | -0.252 | P80 | 2.22 | -0.7 | 447.2 | 3241 | 1.15 | 37 | 3204 | 77.4 | 760.5 | 176.8 | 433.6 | 4167 | -23.11
2025-03-11 | Gece (22:00-06:00) | MDF-18mm | OP-004 | Çam Yongası | 547.2 | 53.4 | 81.6 | 92.4 | 15.1 | 25 | 51.2 | 23.9 | 60.1 | 60.4 | 173.2 | 8.53 | 83.6 | 11.78 | 0.97 | 7.34 | 165.6 | 45.1 | 8.58 | 1.741 | 27.6 | 4.07 | 10.4 | 8.37 | 190.4 | 29 | 85.4 | Yok | 0 | 45.7 | 38.5 | 62.4 | 17.93 | 18 | -0.065 | P100 | 1.6 | -0.39 | 428.2 | 2621 | 1.58 | 41 | 2580 | 92 | 727.1 | 192.3 | 419.9 | 4167 | -38.08
2025-03-12 | Sabah (06:00-14:00) | MDF-12mm | OP-017 | Kavak Yongası | 564.2 | 45.3 | 57.4 | 97.7 | 17.1 | 22 | 49.9 | 28.1 | 60.6 | 60 | 170.2 | 8.42 | 90.1 | 11.81 | 0.78 | 7.45 | 173.5 | 50.6 | 10.04 | 1.161 | 29.1 | 4.21 | 12.9 | 7.3 | 196.3 | 32.1 | 91.7 | Yok | 0 | 40.5 | 40.4 | 81.9 | 11.79 | 12 | -0.212 | P60 | 2.1 | -0.43 | 453.9 | 3421 | 0.96 | 32 | 3389 | 82.7 | 775.9 | 195.6 | 446.4 | 4167 | -18.67
2025-03-12 | Öğle (14:00-22:00) | MDF-16mm | OP-020 | Karışık Atık | 530.4 | 54.4 | 83.1 | 93.6 | 16.4 | 22.8 | 60.4 | 16.9 | 63.8 | 66.5 | 165 | 8.08 | 90.2 | 11.11 | 0.74 | 7.21 | 171.7 | 43.3 | 7.76 | 1.652 | 28.9 | 4.31 | 13.7 | 7.74 | 196.6 | 33.7 | 94.2 | Yok | 0 | 36.6 | 42.9 | 78.1 | 15.73 | 16 | -0.268 | P100 | 2.07 | -0.17 | 452.4 | 3304 | 0.1 | 3 | 3301 | 85.5 | 732.9 | 179.3 | 461.2 | 4167 | -20.78
2025-03-12 | Gece (22:00-06:00) | MDF-12mm | OP-028 | Karışık Atık | 607 | 62.7 | 70 | 98.4 | 13.3 | 25.8 | 55 | 19.2 | 56.6 | 76.1 | 174.2 | 7.78 | 78.9 | 11.31 | 0.84 | 7.3 | 180.9 | 37.6 | 8.71 | 1.222 | 28.5 | 4.31 | 9.2 | 7.61 | 197.7 | 28.8 | 91.5 | Yok | 0 | 34.9 | 39.5 | 76.2 | 11.91 | 12 | -0.088 | P80 | 1.56 | 0.06 | 443.1 | 3197 | 0.56 | 17 | 3180 | 83 | 701.8 | 179.1 | 450.9 | 4167 | -23.69
2025-03-13 | Sabah (06:00-14:00) | MDF-12mm | OP-004 | Kavak Yongası | 579.1 | 45.2 | 74.8 | 92.7 | 12 | 18.2 | 60.7 | 21.1 | 60.3 | 60 | 169.5 | 7.92 | 83.6 | 10.55 | 0.66 | 6.84 | 166.6 | 41.5 | 8.97 | 1.236 | 26 | 4.35 | 12.2 | 7.39 | 195.7 | 30.5 | 86.7 | Yok | 0 | 42.7 | 42.2 | 77.1 | 11.93 | 12 | -0.068 | P80 | 1.74 | 0.01 | 451.5 | 3178 | 0.77 | 24 | 3154 | 97 | 743 | 182.8 | 414.7 | 4167 | -24.31
2025-03-13 | Öğle (14:00-22:00) | MDF-8mm | OP-003 | Karışık Atık | 547.9 | 52.6 | 68.1 | 94.4 | 15.2 | 23.7 | 57.1 | 19.2 | 59.4 | 62.1 | 168.6 | 7.44 | 80.7 | 11.69 | 0.85 | 7.32 | 160.2 | 44.4 | 9.02 | 0.793 | 29.4 | 4.36 | 13 | 6.39 | 191.6 | 29.8 | 95.2 | Yok | 0 | 37.5 | 42.1 | 100 | 7.9 | 8 | -0.104 | P80 | 2.14 | 0.58 | 444.5 | 3973 | 0.4 | 15 | 3958 | 84 | 728.9 | 168.9 | 385.6 | 4167 | -5.02
2025-03-13 | Gece (22:00-06:00) | MDF-16mm | OP-001 | Çam Yongası | 513.2 | 46.1 | 86.7 | 95 | 16.2 | 19.8 | 61.2 | 19 | 60.5 | 60 | 176.3 | 7.46 | 82 | 11.15 | 0.69 | 6.86 | 176.8 | 43.4 | 8.18 | 1.598 | 27.7 | 3.58 | 12.7 | 7.86 | 192.5 | 31.4 | 88.1 | Yok | 0 | 41.9 | 39.5 | 67 | 16.29 | 16 | 0.293 | P120 | 2.19 | -1.02 | 447.8 | 3012 | 0.65 | 19 | 2993 | 78.2 | 764.4 | 162.2 | 437.3 | 4167 | -28.17
2025-03-14 | Sabah (06:00-14:00) | MDF-18mm | OP-004 | Ladin Yongası | 593.1 | 46.9 | 61.7 | 93.6 | 15.7 | 20.5 | 57.8 | 21.7 | 57.9 | 60 | 169.2 | 8.15 | 89.1 | 10.97 | 0.81 | 7.18 | 157.6 | 50.5 | 9.36 | 1.794 | 27.9 | 4.47 | 8.5 | 8.12 | 187.5 | 33.5 | 95.7 | Yok | 0 | 36.5 | 33.8 | 76.1 | 18.22 | 18 | 0.222 | P60 | 2.37 | -0.82 | 443.4 | 3135 | 1.27 | 39 | 3096 | 86.8 | 699.1 | 184.4 | 511.9 | 4167 | -25.7
2025-03-14 | Öğle (14:00-22:00) | MDF-18mm | OP-017 | Ladin Yongası | 578.1 | 57 | 67.1 | 98.4 | 15.8 | 20.5 | 67.2 | 12.3 | 60.8 | 64.8 | 170 | 7.58 | 92.4 | 9.91 | 0.81 | 7.12 | 161.1 | 38 | 9.47 | 1.799 | 27 | 4.02 | 11.1 | 7.91 | 192.6 | 33.5 | 87.1 | Konveyör Durması | 20.4 | 40.9 | 38.4 | 71.8 | 18.41 | 18 | 0.414 | P80 | 1.6 | -0.11 | 443.8 | 2932 | 0.25 | 7 | 2925 | 74.8 | 703.2 | 170.6 | 420.1 | 4167 | -29.81
2025-03-14 | Gece (22:00-06:00) | MDF-25mm | OP-009 | Kavak Yongası | 530.6 | 55.4 | 67.6 | 92.6 | 15.6 | 22 | 57.7 | 20.3 | 64.3 | 65.1 | 176 | 8.07 | 87.4 | 11.24 | 0.67 | 7.17 | 169.8 | 43.9 | 8.49 | 2.416 | 30.9 | 4.42 | 11.6 | 9.66 | 194.1 | 36.6 | 89 | Yok | 0 | 49.8 | 42.1 | 60.7 | 25.04 | 25 | 0.04 | P60 | 1.91 | 0.25 | 448.3 | 2478 | 0.52 | 12 | 2466 | 85.8 | 715 | 191.5 | 387.2 | 4167 | -40.82
2025-03-15 | Sabah (06:00-14:00) | MDF-18mm | OP-010 | Çam Yongası | 522.5 | 54.6 | 79.7 | 91.1 | 17.4 | 25.2 | 57.3 | 17.5 | 62.1 | 62.6 | 173 | 7.89 | 84.6 | 11.09 | 0.57 | 6.55 | 168.6 | 39 | 10.06 | 1.877 | 28.2 | 4.04 | 10.1 | 8.69 | 195.8 | 30.5 | 93 | Yok | 0 | 43.8 | 53.8 | 61.9 | 17.9 | 18 | -0.099 | P80 | 1.81 | 0.02 | 441.8 | 2723 | 0.49 | 13 | 2710 | 86 | 772.3 | 200.9 | 409.8 | 4167 | -34.97
2025-03-15 | Öğle (14:00-22:00) | MDF-12mm | OP-027 | Karışık Atık | 564.1 | 47.6 | 81.9 | 93.5 | 15.4 | 23.9 | 57.8 | 18.3 | 59.9 | 60 | 170.5 | 6.73 | 87.2 | 10.21 | 0.83 | 7.32 | 176.1 | 42.3 | 9.87 | 1.24 | 27.8 | 3.99 | 11.7 | 7.01 | 195.5 | 30.4 | 93.5 | Yok | 0 | 36.8 | 42.2 | 85 | 11.58 | 12 | -0.424 | P60 | 1.55 | 0.17 | 443.1 | 3404 | 1.95 | 66 | 3338 | 84.3 | 703.2 | 154.6 | 412 | 4167 | -19.89
2025-03-15 | Gece (22:00-06:00) | MDF-16mm | OP-021 | Çam Yongası | 530 | 51 | 76.6 | 92.8 | 15.3 | 23.1 | 53.6 | 23.3 | 58.2 | 62.4 | 172.5 | 7.74 | 79.9 | 11.25 | 0.88 | 7.18 | 165.4 | 47.1 | 8.15 | 1.635 | 28.7 | 3.71 | 13.4 | 8.13 | 197 | 33.1 | 85.2 | Kurutucu Tıkanması | 6.9 | 37.9 | 39.1 | 65.1 | 16.42 | 16 | 0.417 | P80 | 1.77 | 0.11 | 439.9 | 2655 | 0.73 | 19 | 2636 | 89.1 | 743.7 | 177.4 | 452 | 4167 | -36.74
2025-03-16 | Sabah (06:00-14:00) | MDF-16mm | OP-022 | Kavak Yongası | 519.6 | 53 | 78.8 | 96.2 | 12.8 | 19.9 | 64.4 | 15.7 | 64.5 | 63.8 | 172 | 7.78 | 91.4 | 10.46 | 0.67 | 7.61 | 156.2 | 40.2 | 9.38 | 1.498 | 26.2 | 3.97 | 14.2 | 7.83 | 192.4 | 34.1 | 92 | Yok | 0 | 42.3 | 51.3 | 71.2 | 16.3 | 16 | 0.302 | P100 | 1.8 | -0.51 | 430.3 | 2912 | 1.24 | 36 | 2876 | 82.8 | 756.6 | 188.6 | 445.4 | 4167 | -30.98
2025-03-16 | Öğle (14:00-22:00) | MDF-18mm | OP-006 | Çam Yongası | 562.5 | 53.7 | 80 | 95 | 13.9 | 20.7 | 59.1 | 20.2 | 56.4 | 64.1 | 169.7 | 8.22 | 77.2 | 11.39 | 0.8 | 7.91 | 180.7 | 41 | 8.98 | 1.818 | 25.6 | 3.66 | 9.3 | 8 | 189.3 | 34.9 | 88.1 | Yok | 0 | 37.7 | 40 | 68.9 | 17.78 | 18 | -0.217 | P100 | 1.67 | 0.31 | 462.9 | 2936 | 0.21 | 6 | 2930 | 82.6 | 791.1 | 224.2 | 372.4 | 4167 | -29.69
2025-03-16 | Gece (22:00-06:00) | MDF-16mm | OP-022 | Çam Yongası | 499.1 | 51.4 | 55 | 94.4 | 16.3 | 20.2 | 56.9 | 23 | 59.9 | 63.8 | 177.3 | 8.26 | 96.5 | 10.09 | 0.84 | 7.67 | 168 | 44.7 | 9.58 | 1.748 | 26.8 | 4.57 | 9.5 | 7.19 | 197.2 | 33.9 | 90.8 | Tutkal Sistemi | 3.2 | 41.2 | 44.6 | 81.9 | 15.64 | 16 | -0.355 | P80 | 2.9 | 0 | 453.6 | 3300 | 0.1 | 3 | 3297 | 90.7 | 761.2 | 156.5 | 447.8 | 4167 | -20.88
2025-03-17 | Sabah (06:00-14:00) | MDF-16mm | OP-005 | Kavak Yongası | 547.7 | 54.4 | 84.7 | 94.8 | 11.2 | 21.3 | 60.9 | 17.8 | 59 | 66.8 | 177.2 | 8 | 91.8 | 10.82 | 0.87 | 7.55 | 173.4 | 38.2 | 10.79 | 1.68 | 30.1 | 3.9 | 14 | 7.16 | 193.6 | 32.2 | 92.1 | Yok | 0 | 43.3 | 45.9 | 85.7 | 15.79 | 16 | -0.213 | P80 | 2.09 | 0.54 | 449.7 | 3471 | 0.84 | 29 | 3442 | 88.9 | 750.3 | 178.9 | 434.8 | 4167 | -17.4
2025-03-17 | Öğle (14:00-22:00) | MDF-18mm | OP-023 | Kavak Yongası | 573.9 | 51 | 77.1 | 92.2 | 14.8 | 20.5 | 52.4 | 27.1 | 62.4 | 60 | 177.9 | 7.21 | 84.9 | 12.42 | 0.94 | 6.84 | 164.3 | 49 | 8.59 | 1.895 | 27.8 | 4.31 | 12.1 | 8.17 | 199.9 | 30.3 | 93 | Yok | 0 | 47.5 | 44.2 | 75.2 | 18.36 | 18 | 0.361 | P120 | 2.5 | -0.17 | 449.8 | 3072 | 1.32 | 40 | 3032 | 77.6 | 752.6 | 188.3 | 434.4 | 4167 | -27.24
2025-03-17 | Gece (22:00-06:00) | MDF-12mm | OP-023 | Kavak Yongası | 538 | 52.4 | 67.1 | 91.5 | 15 | 22.3 | 60.8 | 16.9 | 63.7 | 62.3 | 178.7 | 7.68 | 86.1 | 12.23 | 1.03 | 7.55 | 167.1 | 44.9 | 9.54 | 1.127 | 25.7 | 4.24 | 11.8 | 6.88 | 197.3 | 33 | 85.3 | Yok | 0 | 37.5 | 45.5 | 79.1 | 11.93 | 12 | -0.073 | P120 | 1.51 | 0.72 | 444.9 | 3310 | 0.84 | 27 | 3283 | 91.2 | 716 | 159.8 | 391.8 | 4167 | -21.21
2025-03-18 | Sabah (06:00-14:00) | MDF-16mm | OP-016 | Çam Yongası | 547.6 | 51.8 | 79 | 91.9 | 12.8 | 21.8 | 57.1 | 21.1 | 64.1 | 63.1 | 167.7 | 7.38 | 85.4 | 11.27 | 0.77 | 7.08 | 169.9 | 39.8 | 9.46 | 1.631 | 26.2 | 4.05 | 11.9 | 8.56 | 194.7 | 32.6 | 91.8 | Kurutucu Tıkanması | 4.9 | 42.3 | 31.8 | 69.1 | 16.12 | 16 | 0.118 | P80 | 2.23 | 0.19 | 443 | 2851 | 1.01 | 28 | 2823 | 82.1 | 724.7 | 187.8 | 432.3 | 4167 | -32.25
2025-03-18 | Öğle (14:00-22:00) | MDF-12mm | OP-014 | Çam Yongası | 480 | 56.1 | 76.7 | 90.5 | 17.1 | 24 | 59.8 | 16.2 | 68.7 | 66.4 | 178.1 | 7.81 | 89.3 | 10.76 | 0.51 | 6.97 | 161 | 46.6 | 9.01 | 1.173 | 25.4 | 4.13 | 12.3 | 7.36 | 199.9 | 29.1 | 92.3 | Soğutucu Kapasitesi | 4.7 | 46.8 | 40.5 | 80.4 | 11.75 | 12 | -0.25 | P80 | 1.47 | 0.24 | 443.7 | 3339 | 0.74 | 24 | 3315 | 91.6 | 767.2 | 151.7 | 390.7 | 4167 | -20.45
2025-03-18 | Gece (22:00-06:00) | MDF-16mm | OP-015 | Çam Yongası | 480 | 52.8 | 70.8 | 89.8 | 12.7 | 21.8 | 55.5 | 22.7 | 62.1 | 62.6 | 173.1 | 7.77 | 81.1 | 11.22 | 0.83 | 7.15 | 169.6 | 37.3 | 8.49 | 1.66 | 31.3 | 3.8 | 12.5 | 7.29 | 189 | 32.5 | 89.9 | Kurutucu Tıkanması | 2.8 | 44.5 | 41.6 | 78.7 | 15.99 | 16 | -0.013 | P80 | 1.7 | -0.36 | 456.1 | 3375 | 0.4 | 13 | 3362 | 94.8 | 795 | 167.1 | 435.4 | 4167 | -19.32
2025-03-19 | Sabah (06:00-14:00) | MDF-18mm | OP-027 | Çam Yongası | 526.1 | 57.8 | 87.8 | 94.7 | 13.6 | 22.2 | 61.5 | 16.3 | 64.1 | 63.5 | 166.1 | 8.1 | 80.6 | 12.15 | 0.87 | 7.06 | 169.7 | 35.4 | 7.89 | 1.767 | 28.2 | 3.96 | 12.3 | 8.2 | 183.8 | 30.9 | 91.2 | Soğutucu Kapasitesi | 24.2 | 47 | 39.9 | 68.9 | 18.15 | 18 | 0.146 | P100 | 1.66 | -0.6 | 420.8 | 2808 | 0.11 | 3 | 2805 | 83.2 | 745.6 | 187.8 | 438.5 | 4167 | -32.69
2025-03-19 | Öğle (14:00-22:00) | MDF-16mm | OP-029 | Çam Yongası | 534.6 | 51.5 | 72.2 | 92.9 | 14.4 | 21.2 | 61.6 | 17.3 | 59.3 | 64.7 | 169.3 | 8.15 | 79.9 | 11.38 | 0.76 | 7.22 | 169.6 | 35.6 | 9.29 | 1.595 | 27.4 | 4.25 | 14 | 8.5 | 199.3 | 28.2 | 93.5 | Yok | 0 | 39.4 | 54.2 | 68.2 | 16.23 | 16 | 0.233 | P120 | 1.8 | -0.16 | 436.9 | 2884 | 0.5 | 14 | 2870 | 86.1 | 696.7 | 157.4 | 375 | 4167 | -31.13
2025-03-19 | Gece (22:00-06:00) | MDF-12mm | OP-003 | Karışık Atık | 572.5 | 51.2 | 76.2 | 93.9 | 13.6 | 24.7 | 58.3 | 17 | 59.6 | 61.2 | 171.2 | 7.62 | 78.5 | 11.14 | 0.79 | 7.08 | 162.5 | 41.4 | 9.98 | 1.121 | 29.4 | 4.17 | 11.9 | 6.87 | 198 | 33.9 | 84.2 | Yok | 0 | 42.3 | 49.8 | 81.3 | 12.08 | 12 | 0.085 | P80 | 1.78 | -0.18 | 458.5 | 3372 | 1.59 | 53 | 3319 | 82.4 | 768.3 | 182.3 | 432.2 | 4167 | -20.35
2025-03-20 | Sabah (06:00-14:00) | MDF-12mm | OP-012 | Kavak Yongası | 487.3 | 48.6 | 78.8 | 94.7 | 13 | 15.9 | 57.8 | 26.3 | 60 | 60 | 174.1 | 8.5 | 84.3 | 11.36 | 0.73 | 6.86 | 164.6 | 42.5 | 9.9 | 1.204 | 24.7 | 4.26 | 14.4 | 7.29 | 196.7 | 28.1 | 90.9 | Pres Arızası | 25.7 | 34.8 | 38.6 | 77.6 | 11.8 | 12 | -0.2 | P80 | 1.98 | -0.24 | 431.3 | 3227 | 0.46 | 14 | 3213 | 84.7 | 730.5 | 188.1 | 381.8 | 4167 | -22.89
2025-03-20 | Öğle (14:00-22:00) | MDF-16mm | OP-005 | Çam Yongası | 552.3 | 53.3 | 84.8 | 96.9 | 13 | 20.8 | 61.8 | 17.4 | 63.7 | 61.6 | 172.3 | 8.12 | 96.6 | 9.81 | 0.83 | 7.02 | 173.3 | 35.9 | 10.07 | 1.594 | 27.6 | 4.11 | 10.8 | 7.68 | 199.3 | 28.6 | 90.3 | Yok | 0 | 42.7 | 49.4 | 74.7 | 15.76 | 16 | -0.237 | P120 | 1.58 | -0.33 | 455.3 | 3212 | 1.12 | 35 | 3177 | 77.9 | 736.9 | 183.8 | 393.6 | 4167 | -23.76
2025-03-20 | Gece (22:00-06:00) | MDF-25mm | OP-028 | Çam Yongası | 480 | 51.9 | 70.3 | 92.7 | 12.7 | 21.8 | 51.9 | 26.4 | 57.6 | 60 | 165.5 | 7.47 | 80.1 | 11.07 | 0.83 | 6.89 | 154.6 | 43.2 | 8.9 | 2.538 | 26.3 | 4.42 | 9.8 | 9.22 | 197.9 | 30 | 85.3 | Yok | 0 | 39.2 | 49.3 | 58.3 | 24.79 | 25 | -0.208 | P100 | 1.4 | -0.75 | 448.7 | 2491 | 0.42 | 10 | 2481 | 90.9 | 732 | 203 | 412.8 | 4167 | -40.46
2025-03-21 | Sabah (06:00-14:00) | MDF-16mm | OP-029 | Kavak Yongası | 518.9 | 48.9 | 71.4 | 89.9 | 15.6 | 24.1 | 54.1 | 21.8 | 57.3 | 60 | 176 | 8.12 | 88.1 | 11.77 | 0.81 | 7.56 | 159.1 | 42.4 | 9.13 | 1.62 | 29.2 | 3.81 | 13.4 | 7.5 | 200.5 | 35.5 | 91.9 | Yok | 0 | 38.5 | 33.2 | 80.8 | 15.79 | 16 | -0.207 | P100 | 1.45 | -0.94 | 459.8 | 3380 | 0.78 | 26 | 3354 | 87.8 | 754.3 | 136.2 | 413.6 | 4167 | -19.51
2025-03-21 | Öğle (14:00-22:00) | MDF-16mm | OP-027 | Çam Yongası | 573.1 | 53 | 69.8 | 94.5 | 13.3 | 20.2 | 61.7 | 18.1 | 61.5 | 63 | 172.1 | 7.94 | 87.2 | 11.72 | 0.78 | 7.16 | 162.2 | 37.8 | 9.03 | 1.488 | 28.6 | 4.75 | 10.8 | 8.19 | 195.5 | 29.7 | 89.1 | Yok | 0 | 47.5 | 39.4 | 74.5 | 16.17 | 16 | 0.172 | P60 | 1.52 | -0.71 | 452.6 | 2954 | 0.1 | 2 | 2952 | 87.1 | 735.7 | 193.8 | 409.5 | 4167 | -29.16
2025-03-21 | Gece (22:00-06:00) | MDF-12mm | OP-001 | Çam Yongası | 588.6 | 55.2 | 77 | 92.1 | 14 | 17.9 | 56.6 | 25.5 | 57 | 64.5 | 169.3 | 7.79 | 83.1 | 10.32 | 1.03 | 7.08 | 162.9 | 45.5 | 9.89 | 1.158 | 29.1 | 4.49 | 12.4 | 7.03 | 191.9 | 31.4 | 89.4 | Yok | 0 | 36.7 | 44.6 | 76.9 | 12.08 | 12 | 0.075 | P80 | 2.21 | -0.26 | 440.5 | 3361 | 0.59 | 19 | 3342 | 87.2 | 767.6 | 155.1 | 422 | 4167 | -19.8
2025-03-22 | Sabah (06:00-14:00) | MDF-25mm | OP-021 | Kavak Yongası | 494.2 | 49.5 | 78.3 | 94.9 | 16.4 | 21.6 | 60.9 | 17.5 | 58.1 | 60 | 168.1 | 7.99 | 84.4 | 12.05 | 0.66 | 6.67 | 160.1 | 41.3 | 9.33 | 2.49 | 28 | 4.68 | 12.9 | 9.44 | 194.5 | 31.5 | 95.8 | Yok | 0 | 44.2 | 44.3 | 58.8 | 24.99 | 25 | -0.011 | P80 | 1.53 | 0.29 | 445.7 | 2605 | 1.05 | 27 | 2578 | 79.6 | 748.8 | 140.1 | 380.1 | 4167 | -38.13
2025-03-22 | Öğle (14:00-22:00) | MDF-18mm | OP-007 | Kavak Yongası | 541.2 | 55.3 | 80 | 94.5 | 11.2 | 23.2 | 63.8 | 12.9 | 60.3 | 67.2 | 175.4 | 7.92 | 87.9 | 11.38 | 0.91 | 7.28 | 165.7 | 43.7 | 9.37 | 1.743 | 30.8 | 4 | 12.1 | 7.8 | 193.8 | 33.1 | 92.4 | Tutkal Sistemi | 5.1 | 44.3 | 49.2 | 76.9 | 17.82 | 18 | -0.175 | P120 | 1.57 | -0.18 | 442.8 | 3021 | 0.9 | 27 | 2994 | 89.3 | 708 | 167.5 | 390.3 | 4167 | -28.15
2025-03-22 | Gece (22:00-06:00) | MDF-16mm | OP-023 | Çam Yongası | 584.2 | 52.9 | 68 | 93.4 | 10.3 | 28.1 | 58.1 | 13.9 | 65 | 64 | 171.9 | 6.85 | 84.2 | 11.2 | 0.95 | 7.14 | 172.8 | 36.5 | 9.39 | 1.54 | 29.8 | 4.06 | 14.9 | 8.02 | 191.4 | 35.4 | 88 | Yok | 0 | 35.5 | 37.3 | 67.2 | 15.84 | 16 | -0.161 | P60 | 1.6 | 0 | 450.5 | 2847 | 1.16 | 33 | 2814 | 86.5 | 731 | 175.8 | 412.7 | 4167 | -32.47
2025-03-23 | Sabah (06:00-14:00) | MDF-18mm | OP-013 | Çam Yongası | 538.4 | 52.1 | 81.6 | 95.2 | 14.4 | 24.4 | 64.8 | 10.8 | 62.9 | 62.5 | 174.4 | 7.38 | 89.4 | 10.69 | 0.79 | 7.62 | 171.3 | 44.5 | 7.24 | 1.712 | 28.7 | 4.56 | 11 | 8.2 | 192.2 | 29.7 | 92 | Yok | 0 | 41.5 | 40.4 | 77.7 | 18.14 | 18 | 0.144 | P100 | 1.37 | 0.24 | 452 | 2921 | 1.05 | 30 | 2891 | 79.9 | 741.8 | 192.9 | 404.9 | 4167 | -30.62
2025-03-23 | Öğle (14:00-22:00) | MDF-18mm | OP-024 | Karışık Atık | 576.7 | 59.4 | 76.5 | 92 | 17.9 | 23.6 | 59 | 17.4 | 67.4 | 72.9 | 173.9 | 7.44 | 85.2 | 11.14 | 0.85 | 7.24 | 159.3 | 43.5 | 9.68 | 1.84 | 29 | 4.14 | 8.7 | 8.08 | 198.3 | 27.7 | 90 | Soğutucu Kapasitesi | 11 | 43.8 | 51.1 | 66.6 | 18.32 | 18 | 0.323 | P60 | 1.55 | 0.12 | 432.9 | 2777 | 0.71 | 19 | 2758 | 79.6 | 723.5 | 181.3 | 392.6 | 4167 | -33.81
2025-03-23 | Gece (22:00-06:00) | MDF-8mm | OP-026 | Ladin Yongası | 524.8 | 47.4 | 79.8 | 93.9 | 13.3 | 25.6 | 58.6 | 15.8 | 56.7 | 60 | 166 | 7.59 | 87.2 | 11.49 | 0.71 | 7.19 | 168.2 | 43.7 | 8.46 | 0.832 | 29.3 | 4.5 | 14.3 | 6.52 | 198.4 | 32.9 | 90.2 | Yok | 0 | 38.6 | 38.3 | 84.3 | 7.5 | 8 | -0.5 | P100 | 2.02 | -0.11 | 448.4 | 3573 | 0.71 | 25 | 3548 | 85.4 | 744.3 | 167.5 | 442.9 | 4167 | -14.85
2025-03-24 | Sabah (06:00-14:00) | MDF-12mm | OP-019 | Kavak Yongası | 604.3 | 57 | 70.1 | 88 | 17.7 | 13.7 | 59.5 | 26.7 | 60.6 | 66.1 | 170.3 | 7.85 | 76.3 | 12.9 | 0.74 | 7.18 | 166.1 | 39.9 | 9.95 | 1.244 | 29.6 | 4.49 | 10.6 | 6.94 | 190.9 | 32.6 | 92.4 | Yok | 0 | 41.7 | 46.9 | 84.9 | 11.76 | 12 | -0.245 | P60 | 1.49 | -0.34 | 448.9 | 3586 | 0.45 | 16 | 3570 | 79.4 | 704.2 | 159.7 | 433.3 | 4167 | -14.33
2025-03-24 | Öğle (14:00-22:00) | MDF-16mm | OP-001 | Ladin Yongası | 613.7 | 48.1 | 62.1 | 93.8 | 14.7 | 22.1 | 55.7 | 22.2 | 62 | 60 | 181.2 | 7.37 | 89.6 | 10.49 | 0.72 | 7.28 | 160.3 | 38.3 | 8.96 | 1.626 | 27.5 | 4.22 | 11.6 | 8.6 | 195.2 | 31.2 | 85.2 | Yok | 0 | 38.7 | 40.1 | 63.4 | 15.53 | 16 | -0.474 | P120 | 2.14 | -0.47 | 468.7 | 2786 | 1.03 | 28 | 2758 | 72.8 | 761.8 | 171.4 | 377.4 | 4167 | -33.81
2025-03-24 | Gece (22:00-06:00) | MDF-12mm | OP-029 | Kavak Yongası | 564 | 46.6 | 83.7 | 96.7 | 18 | 21 | 56.7 | 22.3 | 56.1 | 60 | 166 | 7.22 | 85.5 | 11.57 | 0.78 | 7.84 | 167.5 | 42.3 | 9.53 | 1.192 | 28.5 | 3.95 | 10.8 | 6.72 | 197.3 | 30.7 | 92 | Yok | 0 | 36.6 | 40.6 | 86 | 12.26 | 12 | 0.265 | P80 | 2.26 | -0.54 | 442.3 | 3633 | 1.13 | 41 | 3592 | 70.9 | 754.2 | 184.8 | 434.2 | 4167 | -13.8
2025-03-25 | Sabah (06:00-14:00) | MDF-18mm | OP-019 | Kavak Yongası | 620 | 47.1 | 68.7 | 91.3 | 17 | 30.6 | 57.2 | 12.1 | 68 | 60 | 172.4 | 7.72 | 85.2 | 10.46 | 0.8 | 6.7 | 163.5 | 41.2 | 8.97 | 1.748 | 26.8 | 3.67 | 9.5 | 8.06 | 198.6 | 32.5 | 95.5 | Yok | 0 | 41.1 | 43.2 | 74 | 18.06 | 18 | 0.061 | P120 | 1.46 | -0.23 | 439.7 | 3126 | 0.5 | 15 | 3111 | 84.3 | 706 | 162.7 | 418.5 | 4167 | -25.34
2025-03-25 | Öğle (14:00-22:00) | MDF-16mm | OP-017 | Kavak Yongası | 499.3 | 47 | 78.6 | 94.8 | 16.9 | 22.2 | 65.2 | 12.6 | 63.6 | 60 | 172.6 | 7.65 | 86.1 | 11.92 | 0.88 | 7.37 | 179 | 51.2 | 9.13 | 1.595 | 25.1 | 4.66 | 11.9 | 7.61 | 189.4 | 30.1 | 97.8 | Yok | 0 | 40.9 | 42.6 | 88.1 | 15.9 | 16 | -0.103 | P60 | 1.4 | 0.62 | 455.9 | 3515 | 1.23 | 43 | 3472 | 75.1 | 714.7 | 189.4 | 459.5 | 4167 | -16.68
2025-03-25 | Gece (22:00-06:00) | MDF-12mm | OP-030 | Kavak Yongası | 495.4 | 56.7 | 68.4 | 92.2 | 13.6 | 22.6 | 57.1 | 20.3 | 68.6 | 69.2 | 165.4 | 7.85 | 92.3 | 9.82 | 1.02 | 7.24 | 170.1 | 49.2 | 9.19 | 1.205 | 26.2 | 3.57 | 10.5 | 7.03 | 195.5 | 32.5 | 85.5 | Pres Arızası | 3.5 | 43.7 | 43 | 75.8 | 12.28 | 12 | 0.284 | P60 | 2.28 | -0.01 | 452 | 3298 | 1.12 | 36 | 3262 | 97.5 | 727.9 | 176.2 | 420.7 | 4167 | -21.72
2025-03-26 | Sabah (06:00-14:00) | MDF-12mm | OP-006 | Karışık Atık | 579 | 49 | 79 | 95.1 | 14.3 | 24.5 | 57.6 | 17.9 | 64.1 | 60 | 174.3 | 7.66 | 88.7 | 10.71 | 0.89 | 6.65 | 181.2 | 52.4 | 9.13 | 1.215 | 29.7 | 3.97 | 13.1 | 7.65 | 184.2 | 29.1 | 95.7 | Yok | 0 | 36.8 | 35.5 | 78.9 | 12.21 | 12 | 0.215 | P100 | 1.08 | 0.04 | 444 | 3333 | 1.07 | 35 | 3298 | 100 | 713.7 | 151.8 | 418.9 | 4167 | -20.85
2025-03-26 | Öğle (14:00-22:00) | MDF-12mm | OP-021 | Karışık Atık | 511.2 | 58.3 | 100 | 91 | 13 | 24.4 | 58.2 | 17.3 | 59.6 | 67.3 | 170.5 | 7.66 | 84.8 | 11.65 | 0.79 | 7.46 | 164.8 | 36 | 9.2 | 1.131 | 29.6 | 4.61 | 11.4 | 7.26 | 203 | 32 | 87.4 | Yok | 0 | 43.2 | 33.2 | 76.3 | 12 | 12 | -0.004 | P80 | 1.71 | 0.4 | 444 | 3207 | 0.91 | 29 | 3178 | 96.1 | 733.4 | 191.3 | 402.8 | 4167 | -23.73
2025-03-26 | Gece (22:00-06:00) | MDF-18mm | OP-008 | Kavak Yongası | 606 | 54.8 | 69.8 | 95.7 | 12.5 | 20.5 | 54.6 | 24.9 | 64.8 | 67.2 | 170.2 | 7.29 | 82.1 | 10.43 | 0.62 | 7.31 | 166.5 | 43.4 | 8.83 | 1.835 | 27.4 | 4.49 | 9.8 | 8.14 | 197.6 | 33.3 | 83.8 | Pres Arızası | 23.8 | 37.1 | 53.4 | 61.9 | 18.29 | 18 | 0.286 | P100 | 2.24 | 0.68 | 412.2 | 2546 | 1.02 | 25 | 2521 | 90 | 756.4 | 177.1 | 449.6 | 4167 | -39.5
2025-03-27 | Sabah (06:00-14:00) | MDF-16mm | OP-008 | Kavak Yongası | 595 | 57 | 80.1 | 94.9 | 14.4 | 24.2 | 59.5 | 16.3 | 64.4 | 67.6 | 171.2 | 7.88 | 94.2 | 11.1 | 0.69 | 7.23 | 160.9 | 37.8 | 9.04 | 1.531 | 24 | 4.28 | 16.8 | 8.17 | 189.8 | 33.7 | 99.5 | Yok | 0 | 42.3 | 49.9 | 77 | 15.46 | 16 | -0.539 | P120 | 2.27 | -0.19 | 454.2 | 3319 | 0.41 | 13 | 3306 | 82.8 | 736 | 219.8 | 331.9 | 4167 | -20.66
2025-03-27 | Öğle (14:00-22:00) | MDF-16mm | OP-027 | Kavak Yongası | 510.5 | 46.3 | 79.2 | 92.5 | 17.5 | 16.5 | 57 | 26.5 | 62.3 | 60 | 180.6 | 7.01 | 83.2 | 10.39 | 0.84 | 7.51 | 169.2 | 39.5 | 8.1 | 1.543 | 28.9 | 4.32 | 10.7 | 7.67 | 206.6 | 28.5 | 92.5 | Yok | 0 | 36.3 | 50.4 | 77.5 | 16.28 | 16 | 0.284 | P80 | 2.48 | 0.36 | 440.7 | 3189 | 0.7 | 22 | 3167 | 89 | 804.5 | 187.7 | 406.3 | 4167 | -24
2025-03-27 | Gece (22:00-06:00) | MDF-16mm | OP-030 | Çam Yongası | 579.1 | 52.8 | 75 | 89.4 | 11.6 | 23.7 | 53.9 | 22.4 | 64 | 61.2 | 169.7 | 7.14 | 86.3 | 12.08 | 0.76 | 6.99 | 156.9 | 39.9 | 9.3 | 1.56 | 28.4 | 4.36 | 11.8 | 7.2 | 198.5 | 33.1 | 92.9 | Yok | 0 | 38.8 | 45.5 | 84.8 | 15.89 | 16 | -0.112 | P80 | 2.22 | 0.24 | 453.5 | 3511 | 0.7 | 24 | 3487 | 82.4 | 760.1 | 205.6 | 390 | 4167 | -16.32
2025-03-28 | Sabah (06:00-14:00) | MDF-16mm | OP-025 | Ladin Yongası | 489 | 53.2 | 72 | 88.5 | 14.1 | 19.3 | 51.4 | 29.3 | 60.9 | 60.1 | 168.5 | 8.32 | 96.3 | 10.61 | 0.74 | 7.48 | 173.7 | 39.5 | 8.84 | 1.579 | 26.3 | 4.47 | 12.3 | 7.65 | 195.4 | 31.2 | 99.5 | Yok | 0 | 37.2 | 41.4 | 81.5 | 16.03 | 16 | 0.026 | P120 | 1.87 | 0.99 | 439.5 | 3430 | 0.76 | 26 | 3404 | 70.9 | 794.7 | 175.8 | 423 | 4167 | -18.31
2025-03-28 | Öğle (14:00-22:00) | MDF-16mm | OP-005 | Çam Yongası | 522.6 | 47.8 | 60.3 | 94.1 | 12.9 | 20.7 | 56.1 | 23.3 | 63.4 | 60 | 178.4 | 7.9 | 89.2 | 10.65 | 0.84 | 7.28 | 160.1 | 41.5 | 9.18 | 1.622 | 27.8 | 4.24 | 12.6 | 7.09 | 192.2 | 32.2 | 85.1 | Yok | 0 | 40.3 | 40.5 | 83.8 | 16.36 | 16 | 0.362 | P80 | 1.91 | 0.01 | 462.5 | 3331 | 1.11 | 36 | 3295 | 91.8 | 760.4 | 160.9 | 393.7 | 4167 | -20.93
2025-03-28 | Gece (22:00-06:00) | MDF-8mm | OP-028 | Çam Yongası | 504.1 | 47.6 | 74.9 | 93.5 | 16.7 | 24.9 | 58.2 | 16.9 | 62.1 | 60 | 171 | 7.72 | 80.4 | 10.92 | 0.62 | 7.12 | 169.8 | 46.7 | 9.39 | 0.777 | 27 | 3.72 | 13.4 | 6.07 | 197.2 | 32.9 | 87.1 | Yok | 0 | 36.1 | 48.1 | 91.9 | 8.09 | 8 | 0.086 | P60 | 1.78 | 0.11 | 443.4 | 3817 | 0.92 | 35 | 3782 | 85.1 | 763.3 | 182.2 | 441 | 4167 | -9.24
2025-03-29 | Sabah (06:00-14:00) | MDF-16mm | OP-013 | Çam Yongası | 545.7 | 55.4 | 68 | 92.5 | 14 | 23.2 | 52.9 | 23.8 | 64.4 | 64.6 | 176.2 | 7.35 | 85.9 | 11 | 0.8 | 7.01 | 168.1 | 54.8 | 10.13 | 1.552 | 26.5 | 3.94 | 8.8 | 7.94 | 198 | 32.4 | 94 | Yok | 0 | 33.2 | 39.1 | 76.9 | 16.16 | 16 | 0.155 | P80 | 1.35 | -0.41 | 465.3 | 3173 | 0.86 | 27 | 3146 | 89.1 | 764.7 | 170.8 | 433.5 | 4167 | -24.5
2025-03-29 | Öğle (14:00-22:00) | MDF-12mm | OP-014 | Ladin Yongası | 480 | 49.8 | 71.9 | 95.4 | 14.5 | 25.8 | 52 | 22.2 | 66 | 60 | 169.6 | 7.67 | 78.7 | 11.26 | 0.75 | 6.56 | 165.2 | 41.2 | 9.68 | 1.195 | 28.7 | 4.56 | 16 | 7.19 | 187.5 | 34.8 | 82.3 | Yok | 0 | 34.1 | 42.6 | 73.5 | 11.65 | 12 | -0.348 | P120 | 1.76 | -0.15 | 454.1 | 2994 | 0.34 | 10 | 2984 | 78 | 709.5 | 185.7 | 402.2 | 4167 | -28.39
2025-03-29 | Gece (22:00-06:00) | MDF-16mm | OP-017 | Karışık Atık | 597.4 | 52.3 | 77.6 | 93.6 | 14.1 | 19.7 | 54.8 | 25.5 | 60.6 | 61.2 | 176 | 7.65 | 85.3 | 11.2 | 0.8 | 7.48 | 172.2 | 32 | 9.27 | 1.505 | 29.1 | 4.36 | 10 | 7.67 | 188.8 | 31.7 | 90 | Yok | 0 | 38.7 | 40.4 | 70.3 | 15.47 | 16 | -0.527 | P80 | 1.42 | 0.26 | 448.6 | 3032 | 1.02 | 30 | 3002 | 84 | 687.7 | 217.8 | 366.6 | 4167 | -27.96
2025-03-30 | Sabah (06:00-14:00) | MDF-12mm | OP-008 | Kavak Yongası | 507.5 | 49.2 | 78.3 | 94.5 | 13.2 | 23.8 | 58.1 | 18.1 | 67.2 | 60 | 178.5 | 7.61 | 94.9 | 12.19 | 0.85 | 7.68 | 166.4 | 48.2 | 8.32 | 1.159 | 28.8 | 4.46 | 13.6 | 6.93 | 204.2 | 27.6 | 98.3 | Pres Arızası | 0.2 | 46.3 | 38.8 | 90.7 | 11.98 | 12 | -0.024 | P60 | 1.34 | 1.02 | 460.4 | 3762 | 1.11 | 41 | 3721 | 79.7 | 739.2 | 197.8 | 432 | 4167 | -10.7
2025-03-30 | Öğle (14:00-22:00) | MDF-12mm | OP-013 | Kavak Yongası | 480 | 55.8 | 71.2 | 97.9 | 15.5 | 25.6 | 60.2 | 14.1 | 63.3 | 65.1 | 176.8 | 8.17 | 85.3 | 10.7 | 0.76 | 7.24 | 161.3 | 39.5 | 9.84 | 1.249 | 29.2 | 3.98 | 12.8 | 7.57 | 193.5 | 34.7 | 98.3 | Yok | 0 | 42.8 | 44.5 | 82.4 | 11.78 | 12 | -0.221 | P100 | 1.98 | 0.53 | 454.9 | 3402 | 0.83 | 28 | 3374 | 99.6 | 809.2 | 180.5 | 427.2 | 4167 | -19.03
2025-03-30 | Gece (22:00-06:00) | MDF-16mm | OP-009 | Karışık Atık | 556.6 | 49.2 | 86.4 | 94.8 | 12.9 | 17.9 | 53.9 | 28.2 | 60.6 | 60 | 169.7 | 7.96 | 84.3 | 12.67 | 0.87 | 7.58 | 158.1 | 46.1 | 8.75 | 1.656 | 28.8 | 4.29 | 10.6 | 7.38 | 186 | 30.8 | 87.5 | Yok | 0 | 43.1 | 42.6 | 73.7 | 15.94 | 16 | -0.057 | P100 | 2.08 | 0.01 | 449.3 | 3068 | 0.64 | 19 | 3049 | 78.5 | 740 | 189.7 | 458.6 | 4167 | -26.83
2025-03-31 | Sabah (06:00-14:00) | MDF-12mm | OP-013 | Kavak Yongası | 522.8 | 54.1 | 68.3 | 93.8 | 17.3 | 20 | 57.6 | 22.5 | 61.2 | 64.8 | 172.6 | 7.53 | 84.3 | 11.74 | 0.67 | 7.2 | 165.6 | 46.6 | 8.59 | 1.153 | 29 | 3.78 | 11 | 7.2 | 198.7 | 28.9 | 89.8 | Konveyör Durması | 12.9 | 43.6 | 39.5 | 78.2 | 12.22 | 12 | 0.221 | P80 | 1.73 | 0.34 | 440 | 3293 | 0.89 | 29 | 3264 | 77.4 | 704.9 | 180.5 | 396.2 | 4167 | -21.67
2025-03-31 | Öğle (14:00-22:00) | MDF-16mm | OP-028 | Ladin Yongası | 480.9 | 47.7 | 74.5 | 94.6 | 13.5 | 20.9 | 53.9 | 25.2 | 61.1 | 60 | 170.5 | 7.64 | 81.3 | 11.29 | 0.97 | 7.11 | 171.9 | 34 | 8.02 | 1.599 | 26.2 | 4.39 | 12.7 | 8.36 | 199.2 | 31.7 | 91.7 | Tutkal Sistemi | 11.5 | 42.2 | 38.5 | 71.5 | 15.83 | 16 | -0.171 | P120 | 2.35 | 1.06 | 432.4 | 2846 | 0.57 | 16 | 2830 | 79 | 789.2 | 232.9 | 461.7 | 4167 | -32.09
2025-03-31 | Gece (22:00-06:00) | MDF-16mm | OP-013 | Ladin Yongası | 505.2 | 52.8 | 72.5 | 93.3 | 16.9 | 21.2 | 58.4 | 20.4 | 63 | 64.2 | 177.1 | 7.81 | 85.1 | 9.08 | 0.89 | 7.23 | 156.5 | 42.5 | 9.39 | 1.576 | 30.4 | 3.75 | 9.9 | 7.17 | 186.4 | 32.3 | 94.4 | Yok | 0 | 40.6 | 36.5 | 88.3 | 15.8 | 16 | -0.204 | P120 | 1.89 | -0.4 | 449.7 | 3552 | 1.1 | 39 | 3513 | 90.5 | 714.5 | 191.6 | 432.2 | 4167 | -15.69
2025-04-01 | Sabah (06:00-14:00) | MDF-16mm | OP-002 | Kavak Yongası | 574.7 | 52.1 | 69.9 | 95.6 | 17.4 | 21 | 57.1 | 21.9 | 60.5 | 60 | 165.6 | 8.11 | 80.4 | 9.82 | 0.83 | 7.1 | 168.3 | 41.4 | 9.19 | 1.661 | 26.8 | 3.72 | 11.9 | 7.62 | 197.2 | 30.6 | 90.9 | Yok | 0 | 51.1 | 42.8 | 75.3 | 16.26 | 16 | 0.264 | P80 | 1.48 | -0.06 | 441.7 | 3161 | 1.52 | 48 | 3113 | 96 | 745.6 | 177.8 | 397.9 | 4167 | -25.29
2025-04-01 | Öğle (14:00-22:00) | MDF-8mm | OP-005 | Çam Yongası | 480 | 52 | 69.5 | 91.3 | 13.6 | 24.4 | 56.1 | 19.5 | 64.3 | 62.1 | 172.3 | 7.77 | 90 | 11.34 | 0.83 | 7.26 | 169 | 41.9 | 9.2 | 0.776 | 24.8 | 3.86 | 8.6 | 6.56 | 200.6 | 30.1 | 95.5 | Yok | 0 | 38 | 44.8 | 96.9 | 8.22 | 8 | 0.219 | P80 | 1.12 | 0.36 | 456.2 | 3985 | 0.56 | 22 | 3963 | 85.6 | 780.7 | 161.4 | 413.6 | 4167 | -4.9
2025-04-01 | Gece (22:00-06:00) | MDF-12mm | OP-001 | Kavak Yongası | 480 | 51.9 | 69.7 | 95.1 | 14.5 | 24.9 | 59.9 | 15.2 | 62.6 | 62.8 | 171.1 | 7.58 | 87.9 | 9.97 | 0.71 | 7.57 | 158.2 | 42.7 | 8.74 | 1.228 | 27.3 | 4.16 | 10.4 | 6.86 | 200.1 | 31.9 | 81.2 | Elektrik Kesintisi | 26.2 | 38.6 | 47.4 | 75 | 12.02 | 12 | 0.017 | P60 | 0.95 | 0.16 | 421.9 | 2996 | 0.71 | 21 | 2975 | 73.3 | 708.7 | 178.9 | 427.3 | 4167 | -28.61
2025-04-02 | Sabah (06:00-14:00) | MDF-25mm | OP-003 | Ladin Yongası | 539.9 | 54.8 | 80.8 | 94.3 | 16.4 | 19.5 | 60.6 | 19.9 | 64.7 | 64.7 | 172.7 | 6.98 | 93.9 | 11.7 | 0.84 | 7.04 | 168.1 | 42.4 | 9.18 | 2.585 | 33 | 3.63 | 14.6 | 9.84 | 190.5 | 31.3 | 88.8 | Soğutucu Kapasitesi | 35.2 | 37 | 37.2 | 53.8 | 24.97 | 25 | -0.032 | P100 | 1.91 | 0.3 | 420.3 | 2276 | 0.44 | 10 | 2266 | 90.4 | 708.3 | 209.9 | 410.4 | 4167 | -45.62
2025-04-02 | Öğle (14:00-22:00) | MDF-16mm | OP-020 | Ladin Yongası | 551.4 | 49.4 | 77.8 | 96.1 | 18.2 | 24 | 54.4 | 21.6 | 57.3 | 60 | 169.6 | 7.39 | 88.6 | 9.8 | 0.77 | 7.63 | 160.9 | 47.6 | 8.63 | 1.604 | 28.6 | 4.43 | 9.9 | 7.7 | 201.7 | 29.2 | 94.5 | Yok | 0 | 38.7 | 54.1 | 81.4 | 16.16 | 16 | 0.157 | P100 | 2.16 | -0.07 | 447.4 | 3294 | 0.32 | 10 | 3284 | 94.3 | 715.4 | 192.7 | 423 | 4167 | -21.19
2025-04-02 | Gece (22:00-06:00) | MDF-18mm | OP-025 | Çam Yongası | 597.7 | 52.8 | 59.5 | 93.2 | 15.8 | 23.8 | 54.5 | 21.7 | 60.5 | 61 | 170.5 | 7.89 | 91.1 | 10.92 | 0.83 | 7.33 | 164.6 | 42.8 | 7.8 | 1.794 | 26.7 | 3.96 | 10.6 | 7.7 | 193.2 | 32.3 | 87.6 | Yok | 0 | 41.7 | 37.1 | 75.5 | 17.88 | 18 | -0.119 | P80 | 2.14 | 0.65 | 446.2 | 3046 | 0.5 | 15 | 3031 | 79.9 | 726.3 | 195 | 432.2 | 4167 | -27.26
2025-04-03 | Sabah (06:00-14:00) | MDF-16mm | OP-027 | Karışık Atık | 517.6 | 50.1 | 81.2 | 93 | 16.9 | 20.3 | 62.8 | 16.9 | 60.5 | 60 | 175.5 | 7.54 | 96.2 | 11.81 | 0.88 | 7.06 | 170 | 34.6 | 9.04 | 1.693 | 26.3 | 3.7 | 11.9 | 8.32 | 184.8 | 31.7 | 96.2 | Yok | 0 | 35.5 | 45.4 | 77.5 | 15.85 | 16 | -0.149 | P80 | 1.94 | -0.32 | 453.9 | 3149 | 1.46 | 45 | 3104 | 93.9 | 749.5 | 229.2 | 422.8 | 4167 | -25.51
2025-04-03 | Öğle (14:00-22:00) | MDF-18mm | OP-024 | Ladin Yongası | 576.8 | 54.4 | 58.8 | 94.9 | 12.5 | 23.9 | 58.5 | 17.6 | 58.7 | 61.8 | 171.7 | 8.79 | 95.1 | 10.59 | 0.87 | 7.47 | 170.5 | 44.7 | 8.68 | 1.711 | 25.6 | 4.06 | 8.5 | 8.68 | 189 | 31.6 | 92.9 | Yok | 0 | 43.2 | 44 | 71.2 | 18.71 | 18 | 0.714 | P100 | 1.95 | 0.12 | 447.7 | 2875 | 0.75 | 21 | 2854 | 90 | 730.7 | 171.7 | 468.8 | 4167 | -31.51
2025-04-03 | Gece (22:00-06:00) | MDF-25mm | OP-006 | Çam Yongası | 518.1 | 58.2 | 75.4 | 93.3 | 13.7 | 26 | 55.6 | 18.4 | 62.3 | 70.1 | 167.3 | 7.68 | 88.1 | 11.77 | 0.78 | 7.84 | 169.7 | 36.4 | 8.88 | 2.575 | 28.6 | 4.27 | 14 | 9.28 | 204.2 | 35.6 | 88.4 | Yok | 0 | 41.7 | 39.8 | 61.2 | 25.66 | 25 | 0.661 | P100 | 1.73 | 0.58 | 457.6 | 2615 | 0.43 | 11 | 2604 | 76.5 | 770 | 170.1 | 400.8 | 4167 | -37.51
2025-04-04 | Sabah (06:00-14:00) | MDF-12mm | OP-010 | Karışık Atık | 594.1 | 61.2 | 81.5 | 99 | 16.2 | 25.7 | 56.7 | 17.7 | 57.7 | 67.2 | 175.5 | 7.61 | 85.3 | 10.58 | 0.64 | 7.31 | 174.9 | 41.1 | 8.1 | 1.207 | 25.8 | 3.9 | 13.9 | 7.62 | 193.3 | 33.5 | 82.7 | Elektrik Kesintisi | 35.9 | 36.4 | 44.1 | 63.4 | 11.93 | 12 | -0.07 | P80 | 2.12 | 0.34 | 424.7 | 2766 | 0.73 | 20 | 2746 | 92.2 | 707.7 | 206.8 | 378.6 | 4167 | -34.1
2025-04-04 | Öğle (14:00-22:00) | MDF-16mm | OP-030 | Çam Yongası | 614.2 | 53.5 | 75 | 97.9 | 15.6 | 20.7 | 56.7 | 22.5 | 63.6 | 61.6 | 184.3 | 7.92 | 87.8 | 9.98 | 0.78 | 7.09 | 174.8 | 42.5 | 8.64 | 1.603 | 28 | 3.92 | 11.8 | 8.17 | 198.4 | 34.9 | 93.8 | Yok | 0 | 40.5 | 41.2 | 72.1 | 16.03 | 16 | 0.028 | P100 | 2.5 | 0.14 | 439.7 | 3029 | 0.67 | 20 | 3009 | 78.5 | 752.4 | 154.9 | 405.9 | 4167 | -27.79
2025-04-04 | Gece (22:00-06:00) | MDF-8mm | OP-022 | Ladin Yongası | 525.3 | 55 | 66.9 | 92.9 | 17.7 | 24.9 | 63.9 | 11.1 | 60 | 62.4 | 177.9 | 8.09 | 92.1 | 11.81 | 0.92 | 7.79 | 173.8 | 43.3 | 9.62 | 0.789 | 28.3 | 4.26 | 11.7 | 6.22 | 202.7 | 30.1 | 90.2 | Yok | 0 | 37.1 | 45.1 | 96.3 | 8.09 | 8 | 0.089 | P80 | 1.7 | 0.67 | 435 | 3785 | 0.96 | 36 | 3749 | 85.3 | 725.7 | 184.7 | 361.5 | 4167 | -10.03
2025-04-05 | Sabah (06:00-14:00) | MDF-12mm | OP-020 | Karışık Atık | 572 | 50.6 | 73.4 | 93 | 16.7 | 18.2 | 58.5 | 23.3 | 69 | 60 | 178.2 | 7.64 | 88.2 | 10.17 | 0.75 | 7.42 | 158.9 | 38.1 | 8.8 | 1.222 | 26.7 | 3.61 | 8.5 | 7.02 | 195.3 | 31.5 | 93 | Yok | 0 | 43.2 | 43.7 | 79.5 | 11.29 | 12 | -0.709 | P80 | 1.93 | 0.04 | 463.4 | 3536 | 1.15 | 40 | 3496 | 89.1 | 746.5 | 167.2 | 371.6 | 4167 | -16.1
2025-04-05 | Öğle (14:00-22:00) | MDF-16mm | OP-006 | Çam Yongası | 545.1 | 46.9 | 69.2 | 91.3 | 12.6 | 19.4 | 58.4 | 22.2 | 55 | 60 | 171.6 | 7.36 | 82.1 | 11.18 | 0.94 | 7.17 | 159.2 | 34.8 | 8.75 | 1.544 | 27 | 3.54 | 9.6 | 7.99 | 195.9 | 31.3 | 88.7 | Yok | 0 | 42.3 | 46 | 63.9 | 15.92 | 16 | -0.081 | P100 | 1.72 | -0.97 | 434 | 2775 | 0.55 | 15 | 2760 | 87.7 | 749.7 | 166.6 | 440.7 | 4167 | -33.77
2025-04-05 | Gece (22:00-06:00) | MDF-16mm | OP-028 | Çam Yongası | 604.3 | 50 | 82.7 | 95.1 | 17.2 | 20.6 | 57.2 | 22.2 | 62.3 | 60 | 172.3 | 7.68 | 92.9 | 10.48 | 0.82 | 7.25 | 157.8 | 38.5 | 8.9 | 1.554 | 26.8 | 4.17 | 11.1 | 7.34 | 197 | 29.8 | 90.2 | Konveyör Durması | 1.7 | 34.2 | 36.3 | 70.2 | 16.22 | 16 | 0.225 | P100 | 1.71 | -0.52 | 449.7 | 3183 | 1.26 | 40 | 3143 | 89.2 | 717 | 166.5 | 399.9 | 4167 | -24.57
2025-04-06 | Sabah (06:00-14:00) | MDF-18mm | OP-016 | Çam Yongası | 548.6 | 50.2 | 91.3 | 93.4 | 15.3 | 22.3 | 64.3 | 13.4 | 57.5 | 63.7 | 178.1 | 7.96 | 90.1 | 11.6 | 1 | 7.13 | 166.2 | 39.1 | 10.76 | 1.783 | 28.7 | 3.91 | 11.2 | 8.51 | 194.2 | 34.4 | 93.7 | Soğutucu Kapasitesi | 10.8 | 41.2 | 42.1 | 67.1 | 17.82 | 18 | -0.175 | P60 | 2 | -0.31 | 436.8 | 2770 | 0.97 | 26 | 2744 | 82.5 | 755 | 203.4 | 383.2 | 4167 | -34.15
2025-04-06 | Öğle (14:00-22:00) | MDF-18mm | OP-015 | Kavak Yongası | 574.8 | 50.3 | 78.8 | 95.1 | 17 | 19.6 | 54.5 | 25.9 | 58.7 | 60 | 177 | 8.23 | 81.7 | 10.03 | 0.83 | 7.73 | 178.1 | 48.3 | 9.45 | 1.827 | 27 | 4.7 | 12.4 | 8.48 | 193.3 | 33.2 | 92.2 | Yok | 0 | 38.8 | 43.3 | 69.1 | 17.55 | 18 | -0.447 | P80 | 1.61 | -0.29 | 454.4 | 2846 | 1.29 | 36 | 2810 | 84.1 | 737.1 | 199.6 | 478.2 | 4167 | -32.57
2025-04-06 | Gece (22:00-06:00) | MDF-18mm | OP-016 | Kavak Yongası | 581.7 | 48.8 | 72.3 | 94.3 | 16 | 22.8 | 58.8 | 18.3 | 63.4 | 60 | 169.1 | 6.87 | 90.2 | 12.39 | 0.77 | 7.5 | 171.8 | 43.8 | 9.31 | 1.79 | 28.1 | 4.21 | 12.3 | 7.81 | 187 | 31.2 | 91 | Yok | 0 | 35.1 | 36.2 | 73.3 | 17.99 | 18 | -0.014 | P80 | 2.04 | 0.2 | 453.6 | 3044 | 0.92 | 28 | 3016 | 84.4 | 760.8 | 195.9 | 413.1 | 4167 | -27.62
2025-04-07 | Sabah (06:00-14:00) | MDF-16mm | OP-002 | Karışık Atık | 535.8 | 55.1 | 68 | 95.4 | 14.5 | 19.7 | 54.3 | 26 | 61.3 | 65.6 | 169.6 | 7.66 | 87.9 | 11.14 | 1.09 | 7.19 | 168.1 | 32.6 | 9.37 | 1.635 | 26.9 | 4.14 | 13 | 7.8 | 201.8 | 29.4 | 93.7 | Yok | 0 | 35.7 | 38.1 | 73.5 | 15.72 | 16 | -0.279 | P60 | 1.79 | -0.34 | 443 | 3193 | 0.15 | 4 | 3189 | 88.9 | 695.6 | 190.4 | 433.7 | 4167 | -23.47
2025-04-07 | Öğle (14:00-22:00) | MDF-12mm | OP-025 | Çam Yongası | 538.6 | 55.5 | 70.5 | 92.6 | 18 | 21.4 | 57.1 | 21.4 | 62.8 | 66.8 | 169.9 | 6.93 | 92.8 | 12 | 0.85 | 6.51 | 151.6 | 42 | 10.08 | 1.184 | 29.3 | 4.22 | 13.2 | 7.51 | 200.7 | 33.8 | 90.7 | Yok | 0 | 38.3 | 44.3 | 80 | 11.71 | 12 | -0.29 | P80 | 1.26 | 0.08 | 441.4 | 3199 | 0.79 | 25 | 3174 | 92.6 | 710.7 | 178.4 | 351.1 | 4167 | -23.83
2025-04-07 | Gece (22:00-06:00) | MDF-25mm | OP-001 | Kavak Yongası | 545 | 48.9 | 83 | 92.7 | 17 | 21.1 | 64.7 | 14.3 | 58.8 | 61.1 | 171.6 | 7.83 | 83.6 | 10.55 | 0.88 | 7.53 | 156 | 44.5 | 9.93 | 2.545 | 23.4 | 4.45 | 13 | 9.41 | 193.4 | 30.1 | 94.5 | Yok | 0 | 42.5 | 44.5 | 64.4 | 25.42 | 25 | 0.42 | P80 | 1.95 | 0.02 | 459 | 2766 | 0.49 | 13 | 2753 | 80.1 | 697.9 | 194.8 | 393.5 | 4167 | -33.93
2025-04-08 | Sabah (06:00-14:00) | MDF-18mm | OP-010 | Çam Yongası | 568.6 | 49.6 | 74.2 | 92.8 | 13.3 | 18.9 | 52.1 | 29 | 63.1 | 60 | 167.5 | 7.31 | 80.8 | 12.16 | 0.73 | 7.24 | 154.4 | 40.6 | 10.02 | 1.808 | 27.5 | 3.6 | 11.9 | 8.21 | 192.2 | 31.3 | 89.8 | Pres Arızası | 15.8 | 35.9 | 49.7 | 66.4 | 18.13 | 18 | 0.134 | P80 | 2.12 | 1.13 | 424.8 | 2788 | 1.6 | 44 | 2744 | 77.3 | 735.3 | 163.6 | 398.7 | 4167 | -34.15
2025-04-08 | Öğle (14:00-22:00) | MDF-18mm | OP-013 | Ladin Yongası | 590.2 | 53.3 | 67.9 | 93.2 | 16 | 23.8 | 58.9 | 17.3 | 57.3 | 60 | 170.4 | 8.07 | 85.2 | 9.98 | 0.87 | 7.59 | 148.2 | 38.7 | 9.12 | 1.931 | 27.4 | 4.08 | 12.6 | 7.82 | 195 | 31.7 | 96.5 | Yok | 0 | 39.6 | 44.4 | 87.7 | 17.89 | 18 | -0.111 | P80 | 1.41 | -0.29 | 470 | 3480 | 1.04 | 36 | 3444 | 90.3 | 747.1 | 176.7 | 454 | 4167 | -17.35
2025-04-08 | Gece (22:00-06:00) | MDF-25mm | OP-010 | Çam Yongası | 549.9 | 51.6 | 66.3 | 92.9 | 14.8 | 21.6 | 60.9 | 17.5 | 60.1 | 60.8 | 178 | 8.13 | 87.5 | 10.86 | 0.91 | 7.45 | 162.7 | 43.8 | 10.04 | 2.411 | 26.5 | 4.33 | 10.6 | 8.98 | 202.4 | 32.8 | 89.6 | Yok | 0 | 36.8 | 48.3 | 67.6 | 24.84 | 25 | -0.161 | P80 | 1.64 | -0.27 | 452.9 | 2711 | 1.1 | 29 | 2682 | 87.9 | 749.9 | 177.3 | 391.5 | 4167 | -35.64
2025-04-09 | Sabah (06:00-14:00) | MDF-12mm | OP-027 | Kavak Yongası | 607.5 | 53.7 | 82.8 | 92.2 | 13.7 | 16.2 | 61.4 | 22.3 | 61.5 | 64 | 175.2 | 8.19 | 84.3 | 11.33 | 0.69 | 7.1 | 157.9 | 35.2 | 9.32 | 1.139 | 26.5 | 4.32 | 10 | 7.63 | 207.5 | 35.2 | 94.9 | Yok | 0 | 37.4 | 41.1 | 80.9 | 11.88 | 12 | -0.118 | P80 | 2.47 | 0.1 | 441.9 | 3298 | 1.21 | 39 | 3259 | 90 | 778.2 | 185.5 | 417.7 | 4167 | -21.79
2025-04-09 | Öğle (14:00-22:00) | MDF-16mm | OP-021 | Çam Yongası | 480 | 49.1 | 72.4 | 94.5 | 14.5 | 21 | 53.1 | 25.9 | 60.8 | 60 | 173.7 | 7.48 | 82.5 | 10.78 | 0.7 | 7.35 | 160.2 | 44.4 | 8.78 | 1.678 | 28.1 | 4.47 | 11.8 | 8.09 | 190.4 | 31.9 | 91.1 | Yok | 0 | 48.2 | 47.3 | 74.8 | 15.9 | 16 | -0.104 | P100 | 1.63 | 0.1 | 457.8 | 3093 | 0.73 | 22 | 3071 | 81 | 742 | 177.5 | 440 | 4167 | -26.3
2025-04-09 | Gece (22:00-06:00) | MDF-18mm | OP-003 | Kavak Yongası | 587.3 | 57.8 | 70.2 | 93.6 | 14.7 | 22.6 | 54 | 23.3 | 60.8 | 62.5 | 167.7 | 8 | 91.3 | 10.76 | 0.81 | 6.98 | 175.4 | 39.5 | 9.5 | 1.854 | 31.3 | 4.52 | 11.4 | 8.33 | 201.4 | 29.2 | 92.9 | Yok | 0 | 38.6 | 41.4 | 73.4 | 17.89 | 18 | -0.107 | P100 | 1.57 | -0.75 | 450.8 | 3017 | 0.82 | 24 | 2993 | 91.2 | 757.7 | 176.6 | 411.5 | 4167 | -28.17
2025-04-10 | Sabah (06:00-14:00) | MDF-25mm | OP-017 | Kavak Yongası | 591.1 | 54.7 | 78.8 | 92 | 13 | 22.5 | 56.3 | 21.2 | 57.7 | 63.8 | 173.8 | 8.03 | 82.8 | 9.58 | 0.73 | 7.33 | 165 | 44.3 | 9.9 | 2.679 | 27.5 | 3.86 | 11.1 | 9.89 | 209.8 | 32.3 | 94.9 | Yok | 0 | 38.8 | 47.8 | 61.2 | 24.65 | 25 | -0.35 | P100 | 1.23 | -0.32 | 448.4 | 2582 | 0.66 | 17 | 2565 | 88.9 | 729.3 | 201.9 | 365.1 | 4167 | -38.44
2025-04-10 | Öğle (14:00-22:00) | MDF-8mm | OP-006 | Kavak Yongası | 596.2 | 51.5 | 73.7 | 93 | 13.5 | 17.3 | 60.4 | 22.3 | 61.9 | 61.1 | 174.8 | 7.82 | 85.2 | 10.09 | 0.7 | 7.37 | 168.9 | 43 | 9.53 | 0.799 | 29.1 | 4.05 | 9.7 | 6.52 | 200.9 | 31.7 | 87.2 | Elektrik Kesintisi | 15.4 | 35.1 | 43.7 | 85.7 | 7.75 | 8 | -0.254 | P60 | 2.32 | 0.16 | 430.1 | 3451 | 0.51 | 17 | 3434 | 88.4 | 750.3 | 190.3 | 417 | 4167 | -17.59
2025-04-10 | Gece (22:00-06:00) | MDF-16mm | OP-021 | Çam Yongası | 551.8 | 49 | 75.5 | 93.3 | 16 | 23.5 | 55.9 | 20.6 | 61.9 | 60 | 177.8 | 7.67 | 88.5 | 9.4 | 0.85 | 7.04 | 170.3 | 37.6 | 8.94 | 1.595 | 27.7 | 3.64 | 13.6 | 7.53 | 187.5 | 34.4 | 88.1 | Pres Arızası | 25.3 | 39.6 | 40.6 | 69.1 | 15.98 | 16 | -0.023 | P80 | 1.21 | -0.23 | 423.4 | 2972 | 1.33 | 39 | 2933 | 86.3 | 738.4 | 167 | 410.8 | 4167 | -29.61
2025-04-11 | Sabah (06:00-14:00) | MDF-12mm | OP-015 | Ladin Yongası | 508.6 | 55.3 | 81 | 92.5 | 13.4 | 21.4 | 57.7 | 21 | 60.6 | 68.6 | 169.3 | 8.39 | 89 | 11.9 | 0.83 | 7.25 | 162 | 46.5 | 9.5 | 1.179 | 24.8 | 3.97 | 9.9 | 7.26 | 197.9 | 32.8 | 94.8 | Yok | 0 | 39.3 | 41.7 | 85.5 | 12.34 | 12 | 0.344 | P60 | 1.53 | -0.12 | 465.6 | 3648 | 1.28 | 46 | 3602 | 76.8 | 736.8 | 182.3 | 442.3 | 4167 | -13.56
2025-04-11 | Öğle (14:00-22:00) | MDF-16mm | OP-030 | Kavak Yongası | 583.2 | 51.7 | 82.9 | 97.1 | 12.1 | 20.7 | 54 | 25.3 | 61.6 | 60 | 174.1 | 8.31 | 93.3 | 11.49 | 0.86 | 6.84 | 156 | 41.7 | 8.52 | 1.458 | 29 | 4.69 | 13.1 | 7.79 | 202 | 32.7 | 89.8 | Kurutucu Tıkanması | 1.5 | 35.8 | 40 | 77.5 | 16.1 | 16 | 0.098 | P60 | 2.23 | 0.16 | 456.4 | 3157 | 0.77 | 24 | 3133 | 82.1 | 713.9 | 188.1 | 425.2 | 4167 | -24.81
2025-04-11 | Gece (22:00-06:00) | MDF-18mm | OP-009 | Karışık Atık | 599.5 | 50.3 | 68.3 | 97.4 | 12 | 19.2 | 63.7 | 17.1 | 64.5 | 60 | 170.7 | 7.7 | 90.9 | 11.55 | 0.85 | 7.22 | 175.1 | 50.1 | 8.41 | 1.677 | 27 | 3.91 | 11.1 | 8.45 | 211.2 | 30.1 | 90.4 | Yok | 0 | 41.6 | 43.1 | 68.7 | 17.68 | 18 | -0.322 | P100 | 1.46 | 0.49 | 454.7 | 2919 | 0.35 | 10 | 2909 | 86.3 | 750.8 | 182.1 | 458.8 | 4167 | -30.19
2025-04-12 | Sabah (06:00-14:00) | MDF-18mm | OP-010 | Kavak Yongası | 518.7 | 58.5 | 66.6 | 93.3 | 13.2 | 19.6 | 54 | 26.4 | 60.7 | 69.5 | 173.2 | 8.13 | 84.9 | 9.13 | 0.88 | 7.39 | 170.2 | 39.8 | 9.25 | 1.813 | 29 | 4.24 | 12.6 | 8.02 | 191.2 | 33.8 | 98.5 | Pres Arızası | 10.3 | 35.2 | 40.8 | 74.8 | 17.79 | 18 | -0.212 | P80 | 2.13 | 0.43 | 422.1 | 2986 | 0.18 | 5 | 2981 | 91.8 | 728 | 174.3 | 418.2 | 4167 | -28.46
2025-04-12 | Öğle (14:00-22:00) | MDF-18mm | OP-018 | Çam Yongası | 611 | 51.3 | 59.9 | 95.4 | 14.6 | 23 | 60 | 17.1 | 58.7 | 61.7 | 167.7 | 7.92 | 77.8 | 9.4 | 0.75 | 7.48 | 164.7 | 47.4 | 8.43 | 1.805 | 29 | 3.41 | 10.6 | 7.9 | 195.3 | 31.4 | 88 | Kurutucu Tıkanması | 37.9 | 34 | 42.1 | 62.8 | 17.82 | 18 | -0.176 | P60 | 1.59 | 0.38 | 395.2 | 2536 | 0.83 | 21 | 2515 | 74.4 | 716.9 | 180.3 | 372.6 | 4167 | -39.64
2025-04-12 | Gece (22:00-06:00) | MDF-18mm | OP-014 | Çam Yongası | 568.2 | 52.7 | 78.2 | 91.4 | 15.3 | 21.1 | 56.6 | 22.3 | 60.4 | 62.5 | 163.1 | 7.01 | 85.9 | 11.76 | 0.65 | 7.66 | 157.7 | 42.3 | 9.27 | 1.845 | 30.9 | 4.1 | 10.1 | 7.1 | 193.8 | 27.2 | 86.5 | Kurutucu Tıkanması | 0.2 | 45.7 | 40.8 | 77.6 | 18 | 18 | 0 | P100 | 1.55 | -0.02 | 450.8 | 3163 | 0.42 | 13 | 3150 | 94.9 | 723 | 203.3 | 437.4 | 4167 | -24.41
2025-04-13 | Sabah (06:00-14:00) | MDF-16mm | OP-025 | Çam Yongası | 480 | 52.9 | 84.3 | 95.9 | 16.2 | 22.8 | 58 | 19.2 | 60.3 | 60.5 | 173.5 | 7.96 | 87.7 | 10.12 | 0.9 | 6.5 | 167.2 | 32.8 | 8.85 | 1.608 | 27.1 | 3.54 | 12.1 | 7.7 | 198.9 | 28.2 | 94 | Yok | 0 | 34.6 | 34.6 | 77.7 | 15.79 | 16 | -0.208 | P80 | 1.49 | -0.49 | 463.3 | 3258 | 1.12 | 36 | 3222 | 84.8 | 746 | 186.2 | 465 | 4167 | -22.68
2025-04-13 | Öğle (14:00-22:00) | MDF-12mm | OP-024 | Kavak Yongası | 565.5 | 55.6 | 91.3 | 92.1 | 17.7 | 20.3 | 60.5 | 19.2 | 59.6 | 68.6 | 173.7 | 7.76 | 86.9 | 13.42 | 0.93 | 7.19 | 171.1 | 32.5 | 8.53 | 1.26 | 26.5 | 4.05 | 11.5 | 7.09 | 178 | 33.5 | 93.2 | Konveyör Durması | 2.6 | 41.1 | 38.9 | 81 | 11.84 | 12 | -0.156 | P120 | 2 | 0.22 | 440.5 | 3335 | 0.62 | 20 | 3315 | 92.5 | 745 | 203.5 | 491.5 | 4167 | -20.45
2025-04-13 | Gece (22:00-06:00) | MDF-18mm | OP-013 | Kavak Yongası | 620 | 51.5 | 81.9 | 97.2 | 18.1 | 19.5 | 68 | 12.5 | 64 | 60 | 173.7 | 7.89 | 86.4 | 11.04 | 0.73 | 7.4 | 161.2 | 36.3 | 9.16 | 1.79 | 29.7 | 4.32 | 15.9 | 7.54 | 195.3 | 33.1 | 89.3 | Yok | 0 | 35.1 | 40.9 | 73.1 | 18.18 | 18 | 0.18 | P80 | 1.23 | 0.26 | 443.3 | 3024 | 0.68 | 20 | 3004 | 84.6 | 788.6 | 217.2 | 396.4 | 4167 | -27.91
2025-04-14 | Sabah (06:00-14:00) | MDF-16mm | OP-002 | Karışık Atık | 583.2 | 46.8 | 60.5 | 94.6 | 16.8 | 23.7 | 60.6 | 15.7 | 66.7 | 60 | 171.3 | 8.54 | 84.7 | 10.64 | 0.63 | 7.41 | 166.6 | 34.7 | 9.08 | 1.574 | 25.9 | 4.41 | 11.5 | 8.17 | 191.7 | 27.3 | 96.1 | Yok | 0 | 37.3 | 36.8 | 73.8 | 16.01 | 16 | 0.014 | P80 | 1.64 | -0.06 | 447.6 | 3159 | 0.27 | 8 | 3151 | 81.3 | 738.4 | 215.5 | 446.4 | 4167 | -24.38
2025-04-14 | Öğle (14:00-22:00) | MDF-16mm | OP-011 | Çam Yongası | 543 | 45.6 | 68.4 | 91.4 | 13.4 | 19 | 56.7 | 24.3 | 64.9 | 60 | 167.5 | 7.56 | 85.5 | 10.58 | 0.75 | 6.74 | 165.6 | 45 | 7.65 | 1.641 | 28.6 | 4.21 | 9.5 | 8.04 | 205.1 | 31.2 | 92.3 | Yok | 0 | 41.4 | 45.8 | 68.1 | 16.11 | 16 | 0.108 | P100 | 2.32 | 0.55 | 441.9 | 3044 | 1.4 | 42 | 3002 | 78.4 | 745.3 | 178 | 424.2 | 4167 | -27.96
2025-04-14 | Gece (22:00-06:00) | MDF-16mm | OP-030 | Çam Yongası | 620 | 52.5 | 90.9 | 92.5 | 15.3 | 23.3 | 55.4 | 21.4 | 63.7 | 60 | 168.1 | 7.73 | 81.2 | 10.04 | 0.85 | 6.66 | 153.5 | 50.8 | 9.99 | 1.542 | 26 | 4.45 | 8.7 | 7.41 | 193.2 | 29.1 | 93.5 | Yok | 0 | 41.3 | 50.2 | 85.9 | 15.71 | 16 | -0.293 | P100 | 2.21 | 0.38 | 452.5 | 3426 | 0.98 | 33 | 3393 | 79.8 | 763.9 | 180.9 | 386.5 | 4167 | -18.57
2025-04-15 | Sabah (06:00-14:00) | MDF-8mm | OP-004 | Çam Yongası | 558.6 | 54.7 | 77.3 | 94.3 | 16.4 | 19.5 | 61.4 | 19.2 | 61.6 | 67.3 | 170.8 | 7.99 | 90.2 | 11.92 | 0.97 | 7.35 | 165.9 | 35.9 | 9.75 | 0.774 | 32.4 | 4.42 | 9.4 | 6.62 | 206.8 | 32 | 94.7 | Yok | 0 | 45.7 | 36.6 | 93.9 | 7.71 | 8 | -0.292 | P100 | 2.19 | -0.08 | 455.1 | 3906 | 0.35 | 13 | 3893 | 89.2 | 748.4 | 167.7 | 417 | 4167 | -6.58
2025-04-15 | Öğle (14:00-22:00) | MDF-12mm | OP-022 | Kavak Yongası | 504.5 | 53.7 | 67.9 | 93.2 | 14.4 | 20.8 | 55 | 24.2 | 62.9 | 60 | 179.6 | 7.65 | 81.3 | 10.78 | 0.87 | 7.06 | 177.6 | 34.8 | 8.99 | 1.25 | 28.2 | 3.93 | 12.1 | 7.18 | 201.5 | 35.5 | 79.8 | Pres Arızası | 58 | 38.3 | 43.2 | 64.1 | 12.08 | 12 | 0.08 | P80 | 1.93 | -0.08 | 394 | 2627 | 0.71 | 18 | 2609 | 82.7 | 773 | 204.4 | 460.3 | 4167 | -37.39
2025-04-15 | Gece (22:00-06:00) | MDF-12mm | OP-008 | Ladin Yongası | 541.4 | 56.1 | 69.4 | 95.3 | 19.3 | 24.4 | 56.3 | 19.3 | 59.8 | 65.6 | 167.9 | 7.34 | 83 | 11.63 | 0.75 | 7.7 | 155.3 | 40.7 | 9.57 | 1.192 | 28.8 | 4.04 | 11.8 | 6.91 | 193.9 | 34.3 | 90.6 | Yok | 0 | 42 | 44.5 | 88.3 | 11.97 | 12 | -0.034 | P80 | 1.64 | 0.23 | 455.3 | 3582 | 1.07 | 38 | 3544 | 80.5 | 773.9 | 205.3 | 401.1 | 4167 | -14.95
2025-04-16 | Sabah (06:00-14:00) | MDF-18mm | OP-003 | Ladin Yongası | 484.7 | 58.3 | 73.7 | 91.5 | 16.5 | 24.8 | 51.1 | 24.1 | 62.5 | 68.3 | 174.1 | 8 | 89.3 | 11.88 | 0.66 | 7.34 | 169.8 | 38.4 | 9.58 | 1.797 | 29.5 | 3.81 | 9.9 | 8.51 | 199.9 | 27.8 | 84.2 | Yok | 0 | 37.6 | 43.2 | 64 | 17.57 | 18 | -0.435 | P100 | 1.63 | 0.17 | 454.7 | 2699 | 0.1 | 2 | 2697 | 82.5 | 734.3 | 164.5 | 438.9 | 4167 | -35.28
2025-04-16 | Öğle (14:00-22:00) | MDF-16mm | OP-020 | Çam Yongası | 545.4 | 58.9 | 67.7 | 95 | 14.3 | 23.7 | 57.3 | 19 | 67.3 | 69.4 | 172.4 | 8.28 | 85.2 | 12.03 | 0.73 | 7.42 | 161.8 | 43 | 9.42 | 1.608 | 23.4 | 3.84 | 15.5 | 7.9 | 178.8 | 32.1 | 89.5 | Yok | 0 | 33.3 | 42.2 | 67.7 | 15.87 | 16 | -0.135 | P80 | 2.32 | 0.29 | 442.1 | 3005 | 1.36 | 40 | 2965 | 75.6 | 744.8 | 166.9 | 388.5 | 4167 | -28.85
2025-04-16 | Gece (22:00-06:00) | MDF-12mm | OP-015 | Çam Yongası | 569.5 | 49.9 | 66.1 | 96.2 | 15.7 | 22.5 | 59.3 | 18.2 | 61 | 60.1 | 167 | 8.57 | 82.6 | 10.3 | 0.91 | 7.49 | 163.6 | 49.5 | 8.96 | 1.161 | 29.2 | 4.33 | 11.7 | 6.92 | 194.5 | 33 | 90.4 | Konveyör Durması | 4.1 | 39 | 41.1 | 82.9 | 11.79 | 12 | -0.208 | P100 | 1.62 | -0.1 | 440.6 | 3453 | 0.19 | 6 | 3447 | 87.3 | 753.5 | 173.7 | 363.6 | 4167 | -17.28
2025-04-17 | Sabah (06:00-14:00) | MDF-12mm | OP-004 | Kavak Yongası | 589.3 | 53.4 | 93.4 | 94.1 | 16.4 | 19.7 | 54.5 | 25.8 | 58 | 63.2 | 179.3 | 8.05 | 87.9 | 10.87 | 0.91 | 6.93 | 165.9 | 35.8 | 8.4 | 1.211 | 29.4 | 3.75 | 16.1 | 7.13 | 196.2 | 30.9 | 86.8 | Yok | 0 | 44.6 | 52.9 | 83.6 | 11.99 | 12 | -0.01 | P80 | 2.14 | 0.34 | 458.3 | 3348 | 0.1 | 3 | 3345 | 88.5 | 783.7 | 185.5 | 383.6 | 4167 | -19.73
2025-04-17 | Öğle (14:00-22:00) | MDF-16mm | OP-027 | Kavak Yongası | 502.3 | 52.5 | 70.6 | 91.4 | 10.3 | 20 | 60.8 | 19.3 | 60.7 | 60 | 171.6 | 7.77 | 84.6 | 11.64 | 0.91 | 7.17 | 169 | 40.4 | 8.44 | 1.575 | 26.7 | 4.49 | 14.6 | 7.4 | 194.1 | 31.9 | 90.2 | Yok | 0 | 42.9 | 42 | 82.6 | 16.32 | 16 | 0.323 | P80 | 1.77 | 0.54 | 456.4 | 3338 | 0.87 | 29 | 3309 | 85.4 | 764.6 | 190.2 | 376.5 | 4167 | -20.59
2025-04-17 | Gece (22:00-06:00) | MDF-18mm | OP-002 | Karışık Atık | 552.4 | 47.3 | 69.5 | 95.7 | 16.3 | 17.7 | 63.6 | 18.7 | 59.4 | 60 | 182.9 | 7.63 | 87.8 | 10.75 | 0.71 | 7.22 | 159 | 36.6 | 8.79 | 1.81 | 26.1 | 4.24 | 9.3 | 7.24 | 205.7 | 31.2 | 90 | Konveyör Durması | 5.6 | 43.6 | 43.4 | 79.3 | 18.25 | 18 | 0.253 | P80 | 1.78 | 0.22 | 443.1 | 3305 | 1.35 | 44 | 3261 | 82.9 | 731.4 | 187.3 | 420.8 | 4167 | -21.74
2025-04-18 | Sabah (06:00-14:00) | MDF-25mm | OP-020 | Karışık Atık | 567.8 | 49.9 | 82.4 | 91.9 | 14 | 22.1 | 58 | 19.9 | 66.8 | 60.1 | 168.7 | 8.06 | 85.2 | 12.61 | 0.72 | 7.12 | 164.3 | 44 | 9.8 | 2.37 | 31.5 | 4.26 | 12.6 | 9.77 | 196.3 | 33.4 | 98.7 | Yok | 0 | 41.3 | 41.9 | 63.4 | 25.2 | 25 | 0.198 | P100 | 1.43 | -0.02 | 449 | 2722 | 1.26 | 34 | 2688 | 84.7 | 768.4 | 201.8 | 436.6 | 4167 | -35.49
2025-04-18 | Öğle (14:00-22:00) | MDF-16mm | OP-020 | Kavak Yongası | 537.9 | 48.8 | 72.3 | 94.3 | 17.2 | 21.6 | 61.3 | 17.1 | 60.7 | 60 | 176.8 | 7.75 | 88.8 | 10.73 | 1.07 | 7.33 | 161.1 | 40.6 | 9.07 | 1.584 | 29.6 | 3.79 | 12.1 | 8.37 | 201.3 | 36.1 | 85.2 | Pres Arızası | 33.2 | 41.3 | 38.2 | 60.9 | 15.95 | 16 | -0.052 | P60 | 2.02 | -0.46 | 421.9 | 2577 | 0.53 | 13 | 2564 | 88.8 | 746.8 | 166.1 | 422.3 | 4167 | -38.47
2025-04-18 | Gece (22:00-06:00) | MDF-12mm | OP-007 | Çam Yongası | 574 | 51 | 69.4 | 94 | 12.6 | 21 | 49.7 | 29.2 | 65.3 | 60.8 | 171.4 | 8 | 81.3 | 11 | 0.75 | 7.71 | 165.8 | 48.1 | 9.68 | 1.158 | 30 | 4.18 | 9.3 | 6.78 | 201.9 | 31.6 | 92.4 | Yok | 0 | 42 | 44.1 | 92 | 11.37 | 12 | -0.63 | P80 | 2.12 | 0.49 | 463.7 | 3792 | 1.5 | 56 | 3736 | 91.2 | 748.3 | 169.2 | 412.1 | 4167 | -10.34
2025-04-19 | Sabah (06:00-14:00) | MDF-8mm | OP-010 | Ladin Yongası | 538.6 | 53.1 | 65.7 | 90.6 | 19.5 | 22.4 | 65.7 | 11.9 | 64.7 | 62.9 | 172.9 | 8.23 | 93 | 11.58 | 0.83 | 7.39 | 159.5 | 43.6 | 8.85 | 0.805 | 27.7 | 4.08 | 13.5 | 6.7 | 197.6 | 31.1 | 91.4 | Yok | 0 | 45.2 | 42.2 | 88.3 | 7.8 | 8 | -0.197 | P80 | 1.43 | -0.52 | 467 | 3670 | 0.74 | 27 | 3643 | 87.9 | 727.9 | 130.1 | 425.4 | 4167 | -12.57
2025-04-19 | Öğle (14:00-22:00) | MDF-18mm | OP-030 | Çam Yongası | 620 | 50.9 | 89.3 | 95.2 | 13.9 | 23.9 | 63.2 | 12.9 | 57.6 | 60.3 | 176.1 | 7.66 | 80.4 | 12.84 | 0.79 | 7.01 | 172.7 | 35.8 | 8.67 | 1.575 | 25.6 | 4.02 | 11 | 7.68 | 188.2 | 34.5 | 93 | Yok | 0 | 38.9 | 39.3 | 78.6 | 17.51 | 18 | -0.492 | P80 | 2.22 | 0.41 | 450.2 | 3140 | 1.03 | 32 | 3108 | 87.6 | 732.1 | 210.5 | 435 | 4167 | -25.41
2025-04-19 | Gece (22:00-06:00) | MDF-12mm | OP-004 | Çam Yongası | 512.1 | 52.7 | 77.8 | 95 | 17.2 | 28.5 | 59.7 | 11.8 | 60.1 | 60 | 175.9 | 8.29 | 84.2 | 11.29 | 0.72 | 7.9 | 175 | 37.3 | 9.57 | 1.192 | 25 | 5.06 | 10.3 | 6.87 | 193.9 | 31.1 | 92.7 | Yok | 0 | 37.3 | 40.6 | 78.3 | 12.28 | 12 | 0.279 | P120 | 1.25 | -0.47 | 450.5 | 3501 | 1.12 | 39 | 3462 | 100 | 744.1 | 130 | 435.3 | 4167 | -16.92
2025-04-20 | Sabah (06:00-14:00) | MDF-16mm | OP-001 | Kavak Yongası | 480 | 55.1 | 84.1 | 94.4 | 16.5 | 19.5 | 64.1 | 16.4 | 62.6 | 61.8 | 176.9 | 8.09 | 96.4 | 12.53 | 0.73 | 7.41 | 169.4 | 51.5 | 10.98 | 1.582 | 28.5 | 4.24 | 14.5 | 7.86 | 199.5 | 32.2 | 94.5 | Yok | 0 | 38.3 | 48.4 | 76.6 | 16.25 | 16 | 0.249 | P80 | 1.69 | 0.11 | 452.3 | 3132 | 0.86 | 26 | 3106 | 73.7 | 779.1 | 192.1 | 445.2 | 4167 | -25.46
2025-04-20 | Öğle (14:00-22:00) | MDF-18mm | OP-006 | Ladin Yongası | 609.9 | 48.4 | 65.6 | 92.6 | 15.7 | 20.2 | 58.8 | 21 | 61 | 60 | 173.5 | 7.73 | 81.5 | 10.8 | 0.68 | 7.49 | 154.4 | 38.8 | 8.98 | 1.802 | 27.9 | 4.4 | 15.1 | 8.08 | 189.4 | 32.6 | 93.6 | Soğutucu Kapasitesi | 5.2 | 37.8 | 41 | 74.5 | 18.15 | 18 | 0.154 | P80 | 1.73 | 0.59 | 454.3 | 3031 | 1.13 | 34 | 2997 | 93.6 | 734.9 | 194.3 | 427.3 | 4167 | -28.08
2025-04-20 | Gece (22:00-06:00) | MDF-8mm | OP-002 | Karışık Atık | 535.7 | 52.8 | 70.5 | 96.6 | 14.7 | 21.4 | 56.7 | 21.9 | 63.4 | 63.1 | 170.4 | 7.81 | 85.7 | 11.88 | 0.77 | 7.58 | 169.2 | 39.3 | 10.45 | 0.779 | 28.2 | 4.59 | 12 | 6.25 | 198.3 | 32.6 | 87.3 | Yok | 0 | 36.8 | 40.5 | 89.3 | 8.04 | 8 | 0.042 | P100 | 1.9 | 1.31 | 456.5 | 3673 | 1.45 | 53 | 3620 | 86.9 | 756.3 | 202.5 | 425.7 | 4167 | -13.13
2025-04-21 | Sabah (06:00-14:00) | MDF-16mm | OP-010 | Çam Yongası | 551.6 | 49.3 | 77.1 | 93.1 | 13.6 | 25.7 | 60.9 | 13.4 | 60.2 | 60.9 | 167.9 | 7.39 | 82.2 | 10.74 | 0.77 | 7.01 | 175.4 | 41.2 | 10.13 | 1.674 | 27.6 | 4.17 | 13.5 | 7.42 | 199.9 | 35 | 90.6 | Yok | 0 | 41.3 | 42.4 | 79.2 | 16.07 | 16 | 0.068 | P120 | 2.01 | -0.26 | 463.3 | 3394 | 0.59 | 20 | 3374 | 93.5 | 701.2 | 187.3 | 401.6 | 4167 | -19.03
2025-04-21 | Öğle (14:00-22:00) | MDF-18mm | OP-001 | Çam Yongası | 532.9 | 54.9 | 76.1 | 92 | 14.3 | 25.1 | 63.2 | 11.7 | 58.8 | 65.9 | 169.2 | 8.32 | 93.8 | 9.31 | 0.75 | 7.05 | 166.2 | 47.2 | 8.19 | 1.778 | 31.3 | 4.45 | 13.5 | 8.23 | 196.9 | 31.1 | 95.4 | Yok | 0 | 41.1 | 38.4 | 79.2 | 18.01 | 18 | 0.009 | P80 | 2.01 | -0.05 | 458.1 | 3186 | 0.3 | 9 | 3177 | 85.4 | 762.5 | 163 | 449.2 | 4167 | -23.76
2025-04-21 | Gece (22:00-06:00) | MDF-25mm | OP-010 | Çam Yongası | 608.8 | 56.4 | 63.1 | 93.9 | 15.5 | 22.8 | 56 | 21.2 | 62.9 | 67.9 | 165.4 | 7.79 | 76.4 | 10.02 | 0.79 | 7.09 | 167.5 | 49.1 | 10 | 2.658 | 29.4 | 4.64 | 13.2 | 9.07 | 206.1 | 31.1 | 87.6 | Yok | 0 | 31 | 46.1 | 64 | 25.66 | 25 | 0.66 | P100 | 1.8 | -0.19 | 453.3 | 2627 | 1.03 | 27 | 2600 | 80.3 | 819.5 | 203.4 | 458.7 | 4167 | -37.6
2025-04-22 | Sabah (06:00-14:00) | MDF-16mm | OP-018 | Karışık Atık | 496.6 | 49.7 | 91.7 | 91.6 | 13.4 | 22 | 63.9 | 14.2 | 60.5 | 60 | 169.6 | 7.55 | 88.1 | 10.7 | 0.82 | 7.05 | 158.3 | 39.5 | 10.01 | 1.529 | 27.4 | 4.26 | 10 | 7.59 | 188.8 | 32.2 | 95.9 | Yok | 0 | 42.3 | 35.5 | 85.4 | 16.1 | 16 | 0.095 | P80 | 1.72 | -0.03 | 446.7 | 3386 | 1.82 | 61 | 3325 | 81 | 730.9 | 188.8 | 365.9 | 4167 | -20.21
2025-04-22 | Öğle (14:00-22:00) | MDF-25mm | OP-008 | Çam Yongası | 524.4 | 51.8 | 85 | 92.1 | 17.2 | 23 | 61.7 | 15.3 | 60.6 | 66.5 | 171.6 | 7.78 | 82.4 | 11.1 | 0.84 | 7.54 | 149.2 | 31.8 | 10.09 | 2.482 | 28.2 | 3.88 | 12.1 | 10.02 | 198 | 32.4 | 95.5 | Yok | 0 | 39 | 41.5 | 61.1 | 25.01 | 25 | 0.009 | P100 | 1.97 | 0.49 | 464.9 | 2659 | 0.86 | 22 | 2637 | 81.7 | 725.7 | 191.9 | 404.9 | 4167 | -36.72
2025-04-22 | Gece (22:00-06:00) | MDF-12mm | OP-011 | Çam Yongası | 620 | 49.5 | 81.5 | 93.6 | 14.4 | 30.4 | 58.8 | 10.8 | 61.4 | 60 | 174.4 | 7.96 | 87.3 | 10.33 | 0.72 | 7.35 | 163.9 | 37.5 | 9.13 | 1.247 | 25.9 | 4.26 | 10.8 | 6.88 | 192.1 | 29.4 | 88.5 | Yok | 0 | 43.6 | 39 | 85.3 | 11.53 | 12 | -0.475 | P80 | 1.5 | 0.38 | 436.5 | 3369 | 0.93 | 31 | 3338 | 80.7 | 729.2 | 184.6 | 370 | 4167 | -19.89
2025-04-23 | Sabah (06:00-14:00) | MDF-16mm | OP-019 | Çam Yongası | 594.2 | 45.8 | 57.8 | 96.5 | 16.7 | 23.1 | 59.2 | 17.7 | 61.4 | 60.1 | 172.8 | 8.84 | 97.3 | 11.57 | 0.74 | 6.99 | 162.4 | 52.9 | 9.04 | 1.732 | 26.9 | 3.41 | 8.6 | 8.06 | 198.9 | 32.7 | 91.4 | Yok | 0 | 42.5 | 39.2 | 74.5 | 16.03 | 16 | 0.03 | P120 | 2.08 | 0.07 | 465 | 3164 | 1.87 | 59 | 3105 | 85 | 683.5 | 161 | 423.9 | 4167 | -25.49
2025-04-23 | Öğle (14:00-22:00) | MDF-16mm | OP-006 | Karışık Atık | 488.3 | 57.1 | 71 | 92.6 | 14.1 | 20.9 | 66.9 | 12.2 | 56.8 | 69.8 | 173.8 | 7.72 | 80.6 | 12.29 | 0.87 | 6.94 | 173.9 | 36.4 | 9.3 | 1.648 | 26.2 | 4.05 | 10.4 | 8 | 199.9 | 27.1 | 86.7 | Soğutucu Kapasitesi | 27.2 | 41.2 | 37 | 64.5 | 16.45 | 16 | 0.453 | P80 | 2.29 | 0.58 | 413.9 | 2691 | 0.68 | 18 | 2673 | 83 | 759.9 | 177.3 | 367.7 | 4167 | -35.85
2025-04-23 | Gece (22:00-06:00) | MDF-18mm | OP-004 | Çam Yongası | 570.3 | 52.1 | 70.1 | 95.4 | 16.4 | 24.1 | 63.1 | 12.7 | 61.8 | 60 | 168.1 | 7.38 | 79.7 | 10.35 | 0.9 | 7.81 | 156.5 | 41.8 | 9.24 | 1.865 | 29.3 | 4.22 | 12 | 7.58 | 200.6 | 33.3 | 88.3 | Pres Arızası | 20.6 | 41.5 | 45.7 | 69.7 | 18.32 | 18 | 0.324 | P80 | 1.88 | -0.48 | 431.1 | 3013 | 0.79 | 23 | 2990 | 77.8 | 708.4 | 213.8 | 506.7 | 4167 | -28.25
2025-04-24 | Sabah (06:00-14:00) | MDF-16mm | OP-021 | Çam Yongası | 590.9 | 46.4 | 66.8 | 97 | 18 | 22 | 57.9 | 20.1 | 65.5 | 60 | 174.4 | 7.43 | 92.7 | 11.04 | 0.89 | 6.94 | 177.7 | 38.2 | 9.19 | 1.55 | 31.4 | 4.45 | 12.4 | 7.75 | 208.1 | 33 | 95.4 | Yok | 0 | 43.6 | 43 | 80.4 | 16.09 | 16 | 0.087 | P100 | 1.57 | 0.01 | 447.8 | 3307 | 0.6 | 19 | 3288 | 89.3 | 740.6 | 175.1 | 470.6 | 4167 | -21.09
2025-04-24 | Öğle (14:00-22:00) | MDF-16mm | OP-024 | Kavak Yongası | 601.6 | 48.7 | 73.4 | 93.5 | 12.6 | 17.5 | 62.8 | 19.6 | 56.5 | 60 | 167.5 | 8.3 | 80.2 | 10.52 | 0.88 | 6.81 | 167 | 35.3 | 10.86 | 1.623 | 29.8 | 4.1 | 13.4 | 7.68 | 205.4 | 29.9 | 86.3 | Pres Arızası | 10.5 | 36.2 | 33.8 | 71.2 | 15.62 | 16 | -0.377 | P60 | 1.66 | -0.23 | 431.6 | 2910 | 0.86 | 25 | 2885 | 80.6 | 769.4 | 205.9 | 399.3 | 4167 | -30.77
2025-04-24 | Gece (22:00-06:00) | MDF-8mm | OP-006 | Çam Yongası | 489.8 | 54.8 | 84.3 | 93.1 | 16.7 | 26.1 | 58.2 | 15.7 | 63.9 | 68.4 | 169.2 | 7.7 | 95 | 10.45 | 0.68 | 7.33 | 163 | 38.4 | 8.62 | 0.808 | 23 | 4.01 | 13.3 | 6.28 | 202.3 | 32.3 | 91.8 | Yok | 0 | 40.8 | 39.7 | 100 | 8.2 | 8 | 0.202 | P80 | 1.57 | -0.27 | 449 | 3938 | 0.65 | 25 | 3913 | 82 | 756 | 185.9 | 413.3 | 4167 | -6.1
2025-04-25 | Sabah (06:00-14:00) | MDF-18mm | OP-027 | Çam Yongası | 564.3 | 54.1 | 68.5 | 92.9 | 14.4 | 26.2 | 58.4 | 15.5 | 58.8 | 62.1 | 171.5 | 7.22 | 81.7 | 11.37 | 1.05 | 7.56 | 167.3 | 37.5 | 8.56 | 1.89 | 25.2 | 4.36 | 13 | 8.89 | 185.8 | 33 | 94.5 | Yok | 0 | 37.4 | 42.4 | 63 | 18.48 | 18 | 0.475 | P80 | 1.65 | 0.37 | 446.3 | 2846 | 0.26 | 7 | 2839 | 99 | 740.1 | 204 | 453.8 | 4167 | -31.87
2025-04-25 | Öğle (14:00-22:00) | MDF-16mm | OP-024 | Ladin Yongası | 504.9 | 51.7 | 85.3 | 95.6 | 15.6 | 23.6 | 55.5 | 20.9 | 57 | 63.9 | 169.5 | 7.35 | 95.6 | 11.4 | 0.67 | 7.37 | 165.7 | 42.5 | 9.39 | 1.573 | 27.6 | 4.18 | 13.6 | 7.97 | 195.7 | 30.5 | 96.4 | Yok | 0 | 40.4 | 37 | 79.9 | 16.34 | 16 | 0.339 | P60 | 1.62 | 0.29 | 459.3 | 3333 | 0.3 | 9 | 3324 | 92 | 755.6 | 172 | 393.8 | 4167 | -20.23
2025-04-25 | Gece (22:00-06:00) | MDF-12mm | OP-017 | Kavak Yongası | 528.4 | 46.2 | 73.3 | 95.5 | 11.6 | 14.5 | 60.8 | 24.8 | 62.4 | 60 | 170.9 | 7.8 | 90.5 | 12.55 | 0.73 | 7.34 | 165.1 | 43.8 | 9.42 | 1.224 | 25 | 4.26 | 14 | 7.1 | 190.4 | 32 | 88.2 | Yok | 0 | 39.5 | 41.1 | 80.5 | 11.86 | 12 | -0.136 | P80 | 1.65 | -0.32 | 454.5 | 3388 | 1.11 | 37 | 3351 | 83.2 | 728.6 | 179 | 401.3 | 4167 | -19.58
2025-04-26 | Sabah (06:00-14:00) | MDF-12mm | OP-013 | Çam Yongası | 606 | 49.4 | 73.4 | 89.7 | 11.5 | 23.1 | 57.4 | 19.4 | 58.6 | 60 | 174 | 7.69 | 89.2 | 10.5 | 0.78 | 7.28 | 152.6 | 33.2 | 8.56 | 1.258 | 25.8 | 4.01 | 12 | 7.09 | 197.9 | 30.3 | 98.8 | Yok | 0 | 36.9 | 36.6 | 83.9 | 11.89 | 12 | -0.107 | P80 | 1.68 | -0.32 | 451.4 | 3623 | 1.3 | 47 | 3576 | 75.6 | 756.9 | 190.1 | 412 | 4167 | -14.18
2025-04-26 | Öğle (14:00-22:00) | MDF-25mm | OP-026 | Kavak Yongası | 514.2 | 57 | 82.2 | 92.5 | 15.4 | 24.8 | 58.8 | 16.4 | 61.7 | 66.3 | 166.2 | 7.55 | 80.9 | 11.42 | 0.8 | 7.11 | 160.1 | 45.4 | 8.89 | 2.467 | 27.8 | 4.16 | 12.3 | 9.94 | 193.6 | 33.3 | 91.5 | Tutkal Sistemi | 6.5 | 37.2 | 45 | 53.6 | 25.09 | 25 | 0.091 | P60 | 1.97 | -0.58 | 444.7 | 2358 | 0.37 | 8 | 2350 | 90.2 | 749.9 | 211.1 | 486.8 | 4167 | -43.6
2025-04-26 | Gece (22:00-06:00) | MDF-16mm | OP-014 | Kavak Yongası | 506.8 | 51.9 | 82.5 | 96.5 | 13.2 | 22.5 | 61.2 | 16.3 | 61.5 | 60 | 165.1 | 7.54 | 84.2 | 10.59 | 0.74 | 7.02 | 170.5 | 41 | 8.52 | 1.548 | 26.9 | 3.71 | 15.3 | 7.56 | 189.5 | 29.9 | 89.4 | Yok | 0 | 36.9 | 38.9 | 76.8 | 16.23 | 16 | 0.234 | P80 | 1.46 | -0.11 | 460.6 | 3137 | 0.85 | 26 | 3111 | 81.6 | 710 | 174.9 | 431.9 | 4167 | -25.34
2025-04-27 | Sabah (06:00-14:00) | MDF-12mm | OP-018 | Çam Yongası | 515.5 | 51.4 | 65.2 | 96.2 | 14.6 | 23 | 59.9 | 17.1 | 62 | 60.3 | 176.5 | 7.25 | 76.8 | 10.63 | 0.63 | 7.02 | 164.1 | 45.8 | 9.01 | 1.219 | 29.6 | 4.02 | 9.5 | 7.29 | 201.4 | 35 | 93.1 | Yok | 0 | 47.8 | 36.4 | 79 | 11.49 | 12 | -0.511 | P100 | 1.79 | 0.26 | 455.9 | 3354 | 0.97 | 32 | 3322 | 96.8 | 730.1 | 196 | 421.6 | 4167 | -20.28
2025-04-27 | Öğle (14:00-22:00) | MDF-12mm | OP-004 | Karışık Atık | 599 | 47.5 | 87.8 | 97.7 | 14.2 | 24.8 | 57.4 | 17.8 | 68.5 | 60 | 171.3 | 7.22 | 79.1 | 11.11 | 0.77 | 7.17 | 169.2 | 38.2 | 8.29 | 1.239 | 30.5 | 4.26 | 12.9 | 7.48 | 201 | 29.6 | 96.4 | Yok | 0 | 43.9 | 49.6 | 80.7 | 11.98 | 12 | -0.019 | P60 | 2.08 | 0.6 | 451.1 | 3349 | 0.74 | 24 | 3325 | 87.7 | 773 | 163.7 | 415 | 4167 | -20.21
2025-04-27 | Gece (22:00-06:00) | MDF-8mm | OP-025 | Kavak Yongası | 490.2 | 51.7 | 99 | 92.8 | 12.4 | 23.2 | 58.3 | 18.5 | 64.6 | 61.8 | 177.1 | 7.18 | 86.9 | 10.91 | 0.71 | 7.47 | 164 | 50.2 | 9.74 | 0.823 | 27.1 | 4.1 | 11.7 | 6.41 | 197.8 | 31.4 | 86 | Yok | 0 | 39.9 | 44.5 | 80.5 | 7.97 | 8 | -0.03 | P100 | 1.95 | 0.02 | 443.3 | 3426 | 0.69 | 23 | 3403 | 79.4 | 760.3 | 163.6 | 391.3 | 4167 | -18.33
2025-04-28 | Sabah (06:00-14:00) | MDF-25mm | OP-006 | Kavak Yongası | 614.8 | 53 | 64.6 | 94.3 | 17.4 | 24.6 | 56.6 | 18.8 | 60.2 | 67.7 | 174.8 | 8.06 | 92.1 | 11.66 | 0.84 | 7.35 | 166.1 | 43.3 | 9.41 | 2.454 | 24.6 | 4.17 | 11.7 | 10.21 | 196.8 | 33.1 | 89.8 | Soğutucu Kapasitesi | 5.2 | 42.9 | 43.5 | 60.2 | 25.14 | 25 | 0.137 | P80 | 1.99 | 1.38 | 454.9 | 2401 | 0.87 | 20 | 2381 | 97.1 | 710.5 | 171.3 | 459.7 | 4167 | -42.86
2025-04-28 | Öğle (14:00-22:00) | MDF-18mm | OP-006 | Çam Yongası | 524.6 | 55.9 | 81.8 | 95.1 | 16.7 | 22 | 58.1 | 19.8 | 63.9 | 66.6 | 168.9 | 7.99 | 91.2 | 10.75 | 0.7 | 7.18 | 163.2 | 32.6 | 8.78 | 1.808 | 26.6 | 3.95 | 12 | 8.1 | 196.1 | 32 | 94.8 | Yok | 0 | 35.4 | 47.2 | 76.1 | 18.3 | 18 | 0.299 | P80 | 2.21 | -0.27 | 443.3 | 3113 | 1.12 | 34 | 3079 | 96.2 | 736.7 | 161.1 | 469.1 | 4167 | -26.11
2025-04-28 | Gece (22:00-06:00) | MDF-12mm | OP-018 | Karışık Atık | 576.8 | 48.3 | 78.6 | 94.4 | 14.1 | 20.2 | 58.6 | 21.2 | 58.5 | 60 | 169.2 | 7.43 | 88.3 | 12.68 | 0.82 | 7.4 | 164.2 | 32.4 | 11.17 | 1.201 | 33.8 | 4.16 | 9.9 | 6.89 | 201.6 | 33.2 | 89.5 | Yok | 0 | 38.4 | 43.5 | 86 | 12.25 | 12 | 0.245 | P100 | 1.52 | -0.59 | 452.5 | 3527 | 0.74 | 26 | 3501 | 83.2 | 738.6 | 196.3 | 419.5 | 4167 | -15.98
2025-04-29 | Sabah (06:00-14:00) | MDF-12mm | OP-030 | Çam Yongası | 542.6 | 54 | 75.4 | 92.1 | 16.6 | 26.6 | 57.5 | 15.9 | 63.5 | 60.6 | 170.6 | 8.07 | 87.6 | 10.96 | 0.71 | 7.3 | 161.3 | 46.7 | 9.06 | 1.204 | 30.3 | 4.12 | 9.6 | 6.86 | 196.5 | 32.4 | 94 | Pres Arızası | 0.4 | 39.5 | 53.6 | 89.2 | 11.95 | 12 | -0.055 | P100 | 1.34 | -0.23 | 443.4 | 3645 | 0.72 | 26 | 3619 | 88.2 | 721.1 | 195.4 | 488.6 | 4167 | -13.15
2025-04-29 | Öğle (14:00-22:00) | MDF-16mm | OP-006 | Çam Yongası | 497.7 | 55.3 | 78.5 | 94.7 | 13.7 | 21.9 | 57.1 | 21 | 67.1 | 64.7 | 169.3 | 8.21 | 82.3 | 11.23 | 1.06 | 7.49 | 172.9 | 36.5 | 9.01 | 1.545 | 27.4 | 4.06 | 11.9 | 8.06 | 193.4 | 33.7 | 81.6 | Tutkal Sistemi | 31.4 | 43.5 | 34.8 | 63.4 | 15.95 | 16 | -0.048 | P100 | 2.36 | 0.16 | 416.6 | 2531 | 0.81 | 20 | 2511 | 82.7 | 744 | 199.2 | 439.9 | 4167 | -39.74
2025-04-29 | Gece (22:00-06:00) | MDF-18mm | OP-003 | Kavak Yongası | 529.4 | 48.2 | 83.1 | 95.6 | 16 | 21.5 | 60.1 | 18.3 | 61.3 | 60 | 173.4 | 7.76 | 91 | 10.5 | 0.71 | 6.96 | 174.3 | 45.7 | 7.61 | 1.814 | 29 | 3.99 | 11.2 | 7.54 | 187.6 | 31 | 94.4 | Yok | 0 | 38.8 | 40.8 | 79.6 | 18.24 | 18 | 0.237 | P80 | 1.75 | 0.16 | 450.8 | 3386 | 0.59 | 19 | 3367 | 86.7 | 729.9 | 161 | 344.6 | 4167 | -19.2
2025-04-30 | Sabah (06:00-14:00) | MDF-16mm | OP-029 | Kavak Yongası | 494.1 | 53.1 | 80.4 | 95 | 16.3 | 18.2 | 55.7 | 26.1 | 61.5 | 63.1 | 173.1 | 7.94 | 77.2 | 10.96 | 0.77 | 7.1 | 166.4 | 38.8 | 9.83 | 1.648 | 27.5 | 3.99 | 11.1 | 7.73 | 198 | 32.4 | 95.9 | Yok | 0 | 46.3 | 34.5 | 79.7 | 15.87 | 16 | -0.132 | P80 | 2.01 | 0.22 | 444.2 | 3307 | 0.58 | 19 | 3288 | 79.8 | 718.4 | 205.6 | 410.9 | 4167 | -21.09
2025-04-30 | Öğle (14:00-22:00) | MDF-25mm | OP-003 | Çam Yongası | 483.5 | 51.2 | 84.8 | 95 | 13.8 | 20.9 | 61.4 | 17.7 | 59.6 | 60.7 | 169.6 | 8 | 89.6 | 10.87 | 0.83 | 6.85 | 159.9 | 49.4 | 8.3 | 2.448 | 27.2 | 4.01 | 12.7 | 9.55 | 198.2 | 33.3 | 94.1 | Yok | 0 | 42.7 | 41.6 | 62.7 | 24.56 | 25 | -0.436 | P120 | 1.9 | -0.06 | 442.3 | 2615 | 1.26 | 32 | 2583 | 84 | 757.9 | 144.7 | 355.2 | 4167 | -38.01
2025-04-30 | Gece (22:00-06:00) | MDF-12mm | OP-024 | Çam Yongası | 494.4 | 49.4 | 72 | 93.4 | 15.5 | 24.1 | 54 | 21.9 | 59.4 | 61.6 | 175 | 7.49 | 80.7 | 11.03 | 0.72 | 7.83 | 168.6 | 43.4 | 9.07 | 1.231 | 28.6 | 4.05 | 8.7 | 6.8 | 193 | 33 | 92.4 | Yok | 0 | 39.9 | 39.8 | 86.8 | 12.25 | 12 | 0.253 | P80 | 2.01 | 0.59 | 466.6 | 3804 | 1.15 | 43 | 3761 | 93.1 | 717 | 159.1 | 452.1 | 4167 | -9.74
2025-05-01 | Sabah (06:00-14:00) | MDF-16mm | OP-014 | Karışık Atık | 552.5 | 53.5 | 79.5 | 95.7 | 16 | 26.1 | 56 | 17.9 | 61.2 | 64.7 | 174.1 | 7.96 | 92.8 | 11.62 | 0.85 | 7.41 | 160.7 | 46.8 | 8.75 | 1.59 | 26.9 | 3.97 | 13.9 | 7.91 | 197.8 | 33 | 90.2 | Yok | 0 | 36.2 | 40.3 | 70.1 | 15.96 | 16 | -0.038 | P100 | 1.86 | -0.15 | 436.2 | 2984 | 1.3 | 38 | 2946 | 85.1 | 773.7 | 196.6 | 445.9 | 4167 | -29.3
2025-05-01 | Öğle (14:00-22:00) | MDF-16mm | OP-014 | Çam Yongası | 480 | 54.9 | 81.5 | 92.7 | 10.5 | 20.2 | 56.8 | 23 | 61.6 | 68.4 | 173.4 | 8.48 | 91 | 11.09 | 0.69 | 6.6 | 148.4 | 41 | 9.4 | 1.64 | 28.5 | 3.98 | 13.3 | 7.43 | 188.4 | 33.2 | 88.8 | Yok | 0 | 37.5 | 43.6 | 77.8 | 15.69 | 16 | -0.313 | P100 | 1.96 | -0.07 | 454 | 3256 | 1.09 | 35 | 3221 | 81.7 | 717.2 | 173.5 | 398.7 | 4167 | -22.7
2025-05-01 | Gece (22:00-06:00) | MDF-18mm | OP-018 | Çam Yongası | 518.1 | 53.7 | 92.2 | 96 | 12.4 | 14.3 | 63.6 | 22.2 | 62.6 | 66.4 | 175.3 | 7.79 | 93.2 | 10.08 | 0.78 | 7.05 | 158.6 | 40.7 | 9.59 | 1.846 | 28.5 | 4.31 | 12.5 | 7.65 | 202.7 | 29.3 | 90.9 | Yok | 0 | 40.1 | 41.9 | 77.3 | 18.08 | 18 | 0.077 | P80 | 1.63 | -0.32 | 453.8 | 3235 | 0.62 | 20 | 3215 | 94 | 714.2 | 177.4 | 455.8 | 4167 | -22.85
2025-05-02 | Sabah (06:00-14:00) | MDF-18mm | OP-013 | Kavak Yongası | 600.3 | 52.5 | 72.5 | 95.9 | 14 | 17.8 | 49.9 | 32.2 | 62.9 | 62.5 | 172.8 | 7.44 | 91.1 | 11.53 | 0.82 | 6.95 | 161.3 | 43.8 | 9.1 | 1.823 | 29.6 | 4.13 | 8 | 7.8 | 185.8 | 29 | 89.5 | Tutkal Sistemi | 16.5 | 43.2 | 51.8 | 72.6 | 18.26 | 18 | 0.258 | P80 | 1.85 | -0.07 | 427.6 | 2944 | 0.39 | 11 | 2933 | 82.4 | 743.4 | 201 | 465.3 | 4167 | -29.61
2025-05-02 | Öğle (14:00-22:00) | MDF-18mm | OP-002 | Çam Yongası | 530.1 | 61.8 | 73.8 | 92.8 | 14.7 | 24 | 64.6 | 11.5 | 55.9 | 72.1 | 171.2 | 7.75 | 99 | 9.89 | 0.78 | 7.33 | 160.9 | 41.1 | 9.46 | 1.811 | 29.3 | 4.41 | 8.9 | 8.28 | 198.7 | 32.5 | 93.5 | Yok | 0 | 38.3 | 42.4 | 74.5 | 18.09 | 18 | 0.092 | P60 | 1.87 | 0.55 | 459.3 | 3112 | 1.14 | 35 | 3077 | 90.3 | 679 | 133.7 | 414.7 | 4167 | -26.16
2025-05-02 | Gece (22:00-06:00) | MDF-12mm | OP-015 | Çam Yongası | 522.8 | 52.6 | 74.5 | 95.2 | 16.6 | 20.7 | 62.2 | 17.1 | 66 | 62.7 | 167.7 | 7.97 | 84.4 | 10.91 | 0.58 | 7.35 | 174.4 | 37.8 | 9.59 | 1.178 | 25.3 | 4.02 | 11.6 | 6.6 | 203.1 | 28.9 | 88.1 | Yok | 0 | 39.7 | 42.6 | 85.6 | 11.79 | 12 | -0.208 | P80 | 1.64 | -0.14 | 452.3 | 3623 | 0.73 | 26 | 3597 | 88.4 | 723.9 | 196.4 | 421.7 | 4167 | -13.68
2025-05-03 | Sabah (06:00-14:00) | MDF-18mm | OP-008 | Kavak Yongası | 587 | 49.3 | 64.7 | 94.1 | 11.6 | 28 | 60.4 | 11.6 | 60.1 | 60 | 168 | 7.9 | 79.8 | 11.26 | 0.9 | 7.01 | 154 | 36.4 | 9.7 | 1.774 | 26.5 | 4.09 | 10.8 | 8.1 | 196.7 | 30 | 86.9 | Yok | 0 | 36.5 | 44.2 | 68.2 | 18.06 | 18 | 0.06 | P100 | 1.53 | -0.18 | 447.5 | 2765 | 0.88 | 24 | 2741 | 90.1 | 779.6 | 183.3 | 423.6 | 4167 | -34.22
2025-05-03 | Öğle (14:00-22:00) | MDF-16mm | OP-014 | Karışık Atık | 588.8 | 50.9 | 80.3 | 97 | 16.2 | 18.8 | 60.1 | 21.1 | 64.3 | 63.4 | 174.3 | 8.24 | 90.1 | 11.84 | 0.74 | 7.28 | 169.6 | 30.6 | 9.21 | 1.658 | 26.2 | 3.87 | 12.7 | 7.44 | 201.8 | 31 | 94.5 | Yok | 0 | 31.5 | 36.7 | 81.8 | 16.03 | 16 | 0.025 | P80 | 1.6 | 0.05 | 436.3 | 3192 | 0.76 | 24 | 3168 | 80.3 | 764.7 | 194.7 | 421.6 | 4167 | -23.97
2025-05-03 | Gece (22:00-06:00) | MDF-16mm | OP-018 | Kavak Yongası | 500.4 | 50.7 | 75.5 | 94.4 | 15.9 | 20.8 | 60.2 | 19 | 64.1 | 60 | 174.6 | 7.99 | 91.6 | 11.86 | 0.5 | 6.86 | 161.5 | 45.5 | 7.91 | 1.538 | 27.5 | 4.25 | 10.6 | 7.66 | 191.7 | 28.9 | 90.6 | Yok | 0 | 45.9 | 45.5 | 70.3 | 16.48 | 16 | 0.483 | P60 | 2.49 | -0.02 | 442.6 | 3015 | 0.14 | 4 | 3011 | 93.5 | 717.4 | 170.1 | 413.4 | 4167 | -27.74
2025-05-04 | Sabah (06:00-14:00) | MDF-16mm | OP-014 | Çam Yongası | 511 | 48.8 | 78.1 | 89.6 | 13.6 | 20.7 | 60.6 | 18.7 | 68.2 | 60 | 172.4 | 7.66 | 88.2 | 12.4 | 0.83 | 7.5 | 162.1 | 47.1 | 9.55 | 1.661 | 25.3 | 4.22 | 14.2 | 7.59 | 198.1 | 33.1 | 95.5 | Yok | 0 | 41.5 | 43.9 | 76.4 | 16.17 | 16 | 0.17 | P60 | 1.86 | -0.29 | 444.6 | 3222 | 0.94 | 30 | 3192 | 92.5 | 720.4 | 172.6 | 438.4 | 4167 | -23.4
2025-05-04 | Öğle (14:00-22:00) | MDF-25mm | OP-030 | Kavak Yongası | 516 | 48.1 | 72 | 94.4 | 11.4 | 20.8 | 62.7 | 16.5 | 61.1 | 60 | 167.1 | 7.31 | 93.4 | 10.76 | 0.92 | 7.04 | 164.3 | 41.9 | 9.41 | 2.468 | 27.1 | 4.8 | 11.4 | 8.61 | 190.4 | 32.2 | 93.4 | Yok | 0 | 42.6 | 39.9 | 61.8 | 25.34 | 25 | 0.335 | P80 | 2.21 | -0.68 | 441.9 | 2761 | 0.79 | 21 | 2740 | 85.5 | 761.8 | 165.6 | 406.9 | 4167 | -34.25
2025-05-04 | Gece (22:00-06:00) | MDF-16mm | OP-014 | Kavak Yongası | 542.2 | 51.8 | 77.2 | 93.6 | 17.3 | 21.7 | 55.4 | 22.9 | 61.8 | 60 | 180.1 | 8.06 | 86.9 | 13.24 | 0.74 | 7.1 | 159.7 | 38.2 | 9.45 | 1.581 | 26.6 | 4.32 | 13.1 | 7.35 | 201.5 | 35.3 | 91.8 | Yok | 0 | 40.9 | 48.8 | 78.2 | 16.01 | 16 | 0.007 | P80 | 2.07 | 0.32 | 464.3 | 3340 | 0.76 | 25 | 3315 | 88.2 | 708 | 195.3 | 411.2 | 4167 | -20.45
2025-05-05 | Sabah (06:00-14:00) | MDF-12mm | OP-007 | Çam Yongası | 545.7 | 54.5 | 79.9 | 94.8 | 14.4 | 20.4 | 50.4 | 29.2 | 62.1 | 64 | 171.6 | 8.33 | 85.3 | 10.15 | 0.77 | 7.23 | 175.7 | 49.7 | 9.39 | 1.197 | 30.4 | 4.49 | 12.8 | 7.51 | 192.7 | 29.2 | 96 | Yok | 0 | 37.5 | 33.8 | 83.6 | 12.28 | 12 | 0.278 | P80 | 1.69 | -0.56 | 449 | 3444 | 0.87 | 29 | 3415 | 87.4 | 785 | 194.5 | 381.6 | 4167 | -18.05
2025-05-05 | Öğle (14:00-22:00) | MDF-18mm | OP-005 | Kavak Yongası | 557.5 | 57.1 | 77.9 | 96.2 | 17.9 | 22.1 | 65.4 | 12.5 | 61.2 | 65.4 | 168 | 8.18 | 85.8 | 11.49 | 0.62 | 7.84 | 162.2 | 41.6 | 8.91 | 1.808 | 28.7 | 3.95 | 8 | 7.74 | 192.1 | 32.6 | 93.1 | Yok | 0 | 39.3 | 33.5 | 80.2 | 18.03 | 18 | 0.032 | P80 | 1.45 | -0.54 | 450.7 | 3253 | 1.24 | 40 | 3213 | 86.2 | 753.9 | 161.2 | 467.4 | 4167 | -22.89
2025-05-05 | Gece (22:00-06:00) | MDF-18mm | OP-018 | Karışık Atık | 502.8 | 42 | 72.3 | 90.7 | 14.2 | 16.9 | 58.3 | 24.8 | 61.7 | 60 | 174.3 | 8.25 | 84 | 11.52 | 0.91 | 6.89 | 157.4 | 39.3 | 8.85 | 1.856 | 27.4 | 4.34 | 10.2 | 8.17 | 189.1 | 30.8 | 88.3 | Yok | 0 | 42.3 | 47.2 | 71.3 | 18.28 | 18 | 0.283 | P100 | 2.16 | -0.46 | 457.7 | 2968 | 0.57 | 16 | 2952 | 91.1 | 755 | 187.4 | 426.3 | 4167 | -29.16
2025-05-06 | Sabah (06:00-14:00) | MDF-12mm | OP-017 | Çam Yongası | 486.6 | 52.3 | 65.2 | 93.6 | 17.1 | 26.4 | 59.1 | 14.5 | 66 | 60.8 | 178.8 | 7.51 | 83 | 11.93 | 0.73 | 7.86 | 184.8 | 43.8 | 8.33 | 1.154 | 28.9 | 4.13 | 10.5 | 7.28 | 187.2 | 36.8 | 95.2 | Yok | 0 | 42.9 | 42.9 | 90.9 | 12.49 | 12 | 0.491 | P80 | 1.55 | -0.17 | 458.9 | 3601 | 0.81 | 29 | 3572 | 82.7 | 773.4 | 141.5 | 433.9 | 4167 | -14.28
2025-05-06 | Öğle (14:00-22:00) | MDF-8mm | OP-016 | Çam Yongası | 618.4 | 47.7 | 66.3 | 97.8 | 14.3 | 20.4 | 55.9 | 23.7 | 57.1 | 60 | 177.8 | 7.11 | 85.3 | 11.52 | 0.68 | 6.92 | 160.1 | 47.2 | 9.5 | 0.785 | 27.7 | 4.43 | 8 | 6.58 | 199.5 | 30.2 | 94.5 | Yok | 0 | 40 | 42.4 | 86.7 | 7.83 | 8 | -0.169 | P100 | 1.52 | 0.45 | 439.3 | 3785 | 1.17 | 44 | 3741 | 85.7 | 733.2 | 129.5 | 397.3 | 4167 | -10.22
2025-05-06 | Gece (22:00-06:00) | MDF-16mm | OP-014 | Karışık Atık | 620 | 48.7 | 82.9 | 94.7 | 14 | 22 | 65.1 | 12.9 | 61.8 | 60 | 173.2 | 8.35 | 86.4 | 11.07 | 0.82 | 7.42 | 186.1 | 40.8 | 8.88 | 1.675 | 27.8 | 4.28 | 12.9 | 7.38 | 193.2 | 27.8 | 90.7 | Yok | 0 | 34.5 | 43.3 | 83.5 | 15.79 | 16 | -0.21 | P80 | 1.92 | 0.15 | 463.1 | 3415 | 1.41 | 48 | 3367 | 88.2 | 739 | 183.2 | 416.2 | 4167 | -19.2
2025-05-07 | Sabah (06:00-14:00) | MDF-12mm | OP-015 | Çam Yongası | 605.9 | 48.1 | 72 | 92.4 | 15.6 | 18.8 | 53.2 | 28 | 61.5 | 60 | 172.6 | 7.62 | 90.3 | 11.24 | 0.91 | 6.86 | 163.1 | 50.9 | 8.18 | 1.246 | 32.2 | 4.21 | 14.6 | 6.72 | 193.4 | 34.2 | 89.1 | Yok | 0 | 40.7 | 45.7 | 80.8 | 11.59 | 12 | -0.406 | P80 | 2.12 | 0.26 | 437.7 | 3482 | 0.84 | 29 | 3453 | 95.9 | 732.4 | 177.4 | 432.9 | 4167 | -17.13
2025-05-07 | Öğle (14:00-22:00) | MDF-18mm | OP-004 | Karışık Atık | 498.7 | 53.3 | 68.5 | 93.6 | 14.1 | 20.4 | 55.2 | 24.4 | 56.2 | 62.7 | 174 | 8.02 | 74.7 | 11.92 | 0.67 | 7.52 | 154.8 | 40.8 | 9.28 | 1.801 | 28.4 | 3.96 | 11.6 | 7.75 | 203.4 | 31.8 | 89.3 | Yok | 0 | 43.8 | 45.8 | 76.2 | 17.7 | 18 | -0.299 | P100 | 1.46 | -0.68 | 458.2 | 3168 | 0.63 | 19 | 3149 | 91 | 727.2 | 206 | 440.6 | 4167 | -24.43
2025-05-07 | Gece (22:00-06:00) | MDF-18mm | OP-001 | Çam Yongası | 567.3 | 56.5 | 72.3 | 91.7 | 10.7 | 22.4 | 55 | 22.5 | 59.5 | 70.1 | 175.1 | 8.08 | 86.8 | 11.15 | 0.9 | 7.21 | 163.2 | 42.8 | 9.9 | 1.822 | 28.1 | 4.55 | 11 | 6.82 | 197.7 | 32.9 | 87.9 | Yok | 0 | 38.4 | 34.2 | 82.5 | 18.05 | 18 | 0.055 | P100 | 1.94 | 0.18 | 437.9 | 3386 | 0.71 | 24 | 3362 | 81.4 | 726.6 | 194.4 | 442.7 | 4167 | -19.32
2025-05-08 | Sabah (06:00-14:00) | MDF-16mm | OP-030 | Karışık Atık | 585.7 | 49.5 | 87.6 | 94.4 | 16.7 | 20.6 | 57.1 | 22.3 | 62.3 | 60 | 170.5 | 7.27 | 84 | 10.57 | 0.78 | 6.71 | 174.1 | 49.1 | 8.69 | 1.644 | 26.8 | 3.87 | 13.6 | 8.31 | 193.9 | 33.5 | 84.4 | Yok | 0 | 36.5 | 42.6 | 62.5 | 16.04 | 16 | 0.043 | P80 | 1.85 | 0.07 | 445.2 | 2713 | 0.56 | 15 | 2698 | 76.2 | 728.4 | 191.7 | 414.6 | 4167 | -35.25
2025-05-08 | Öğle (14:00-22:00) | MDF-8mm | OP-013 | Çam Yongası | 480 | 52.4 | 75.3 | 98.5 | 13.1 | 19.3 | 56 | 24.7 | 70 | 60 | 177.2 | 7.18 | 89.2 | 10.03 | 0.83 | 7.11 | 177.9 | 45.1 | 8.24 | 0.807 | 27.1 | 4.6 | 11.6 | 6.42 | 189 | 29.7 | 90 | Kurutucu Tıkanması | 0.8 | 46.8 | 50.1 | 90.4 | 7.81 | 8 | -0.195 | P60 | 1.43 | 0.28 | 441.4 | 3713 | 0.86 | 31 | 3682 | 85.6 | 767.5 | 204.6 | 421.8 | 4167 | -11.64
2025-05-08 | Gece (22:00-06:00) | MDF-18mm | OP-001 | Çam Yongası | 483.9 | 51.7 | 81.4 | 96.3 | 14.5 | 24.2 | 62.5 | 13.3 | 61.5 | 63.8 | 170.5 | 7.27 | 83.2 | 11.35 | 0.52 | 7.12 | 154.3 | 42.7 | 10.04 | 1.973 | 29.5 | 4.31 | 11.1 | 7.37 | 190.2 | 30.7 | 92.6 | Yok | 0 | 38.2 | 32.6 | 82.5 | 17.99 | 18 | -0.011 | P100 | 1.79 | -0.03 | 437.9 | 3301 | 0.6 | 19 | 3282 | 79.7 | 774.2 | 206.8 | 443.8 | 4167 | -21.24
2025-05-09 | Sabah (06:00-14:00) | MDF-25mm | OP-007 | Çam Yongası | 591 | 53.1 | 77.6 | 95.4 | 11.9 | 23.3 | 58.7 | 18 | 63.4 | 60.7 | 172.3 | 7.61 | 92.2 | 10.57 | 0.79 | 7.24 | 162.7 | 45.8 | 8.31 | 2.418 | 28.4 | 4.01 | 11.7 | 9.11 | 193.1 | 31.4 | 86.2 | Pres Arızası | 25.5 | 35.8 | 49.1 | 57.9 | 24.84 | 25 | -0.164 | P80 | 0.9 | 0.48 | 421.4 | 2392 | 1.28 | 30 | 2362 | 87.7 | 772.2 | 191.4 | 442.7 | 4167 | -43.32
2025-05-09 | Öğle (14:00-22:00) | MDF-16mm | OP-008 | Çam Yongası | 578.5 | 50.6 | 79.7 | 94 | 14 | 16.6 | 59.2 | 24.2 | 61.6 | 61.3 | 179.3 | 7.48 | 80.4 | 11.61 | 0.71 | 6.89 | 163.3 | 50.1 | 9.14 | 1.642 | 25.6 | 4.21 | 12 | 7.12 | 199.5 | 30.2 | 95.8 | Yok | 0 | 38.2 | 31.2 | 91.1 | 15.97 | 16 | -0.027 | P100 | 2.02 | -0.6 | 443.2 | 3578 | 0.5 | 17 | 3561 | 84.5 | 759.4 | 183.8 | 434.3 | 4167 | -14.54
2025-05-09 | Gece (22:00-06:00) | MDF-8mm | OP-015 | Çam Yongası | 573 | 55.4 | 81.6 | 93 | 14.6 | 22.5 | 54 | 23.5 | 65.1 | 60.4 | 167.4 | 7.13 | 92.5 | 11.39 | 0.81 | 7.34 | 181.1 | 44 | 8.45 | 0.837 | 30.9 | 4.3 | 13.2 | 6.13 | 201.2 | 30.3 | 87.8 | Yok | 0 | 45.2 | 42.3 | 94.3 | 7.7 | 8 | -0.301 | P60 | 1.67 | 0.54 | 458.2 | 3938 | 0.23 | 9 | 3929 | 82.2 | 677.3 | 144.1 | 398.5 | 4167 | -5.71
2025-05-10 | Sabah (06:00-14:00) | MDF-8mm | OP-001 | Ladin Yongası | 531.2 | 53.8 | 71.3 | 96.8 | 15.5 | 21.8 | 58.2 | 19.9 | 60.7 | 62.5 | 178.4 | 7.29 | 92.3 | 10.79 | 0.88 | 7.03 | 160.5 | 35 | 9.09 | 0.827 | 29.1 | 4.81 | 14.2 | 6.86 | 206.5 | 33.3 | 89.9 | Yok | 0 | 34.8 | 43.1 | 85.4 | 8.14 | 8 | 0.143 | P80 | 1.79 | 0.54 | 463.2 | 3496 | 0.22 | 7 | 3489 | 100 | 747.2 | 199.1 | 456.5 | 4167 | -16.27
2025-05-10 | Öğle (14:00-22:00) | MDF-16mm | OP-021 | Kavak Yongası | 482.9 | 45.3 | 75.9 | 94.9 | 15.5 | 20.5 | 55.6 | 23.9 | 62.5 | 60 | 172.2 | 8.11 | 83.8 | 10.49 | 0.83 | 7.2 | 171.1 | 42.2 | 8.84 | 1.576 | 27 | 3.79 | 13 | 7.87 | 186.2 | 31.2 | 91.7 | Yok | 0 | 39.9 | 30.8 | 72.7 | 15.81 | 16 | -0.195 | P80 | 1.28 | 0.02 | 452.3 | 3036 | 1.47 | 44 | 2992 | 79.6 | 761.2 | 170 | 420.8 | 4167 | -28.2
2025-05-10 | Gece (22:00-06:00) | MDF-16mm | OP-020 | Kavak Yongası | 542.4 | 43.5 | 71.2 | 91.5 | 17.8 | 22.6 | 57.2 | 20.3 | 57.8 | 60 | 170.9 | 7.89 | 85.9 | 11.15 | 0.72 | 6.63 | 163.5 | 43.4 | 9.05 | 1.638 | 25.7 | 3.94 | 15.7 | 7.56 | 192.5 | 31.3 | 82.6 | Elektrik Kesintisi | 25.4 | 36 | 30 | 63.6 | 15.96 | 16 | -0.039 | P80 | 1.73 | 0.25 | 426.5 | 2684 | 1.2 | 32 | 2652 | 88.3 | 740.9 | 194.5 | 433.2 | 4167 | -36.36
2025-05-11 | Sabah (06:00-14:00) | MDF-16mm | OP-020 | Çam Yongası | 570.6 | 54.3 | 73.9 | 96.9 | 16.8 | 20.7 | 60.8 | 18.5 | 62.4 | 61.2 | 165.9 | 7.79 | 84.2 | 11.6 | 0.72 | 7.12 | 168.1 | 55.6 | 9.05 | 1.635 | 27.6 | 4.31 | 11.9 | 7.75 | 193.8 | 34.5 | 94.3 | Yok | 0 | 36.9 | 46.5 | 73.2 | 16.1 | 16 | 0.099 | P100 | 1.31 | 0.22 | 445.3 | 3121 | 0.6 | 18 | 3103 | 92 | 709 | 176.7 | 409.2 | 4167 | -25.53
2025-05-11 | Öğle (14:00-22:00) | MDF-25mm | OP-002 | Ladin Yongası | 549.2 | 59.8 | 77.2 | 93.7 | 15.3 | 22 | 57.2 | 20.8 | 64.1 | 70.8 | 176.2 | 7.75 | 95.5 | 10.54 | 0.78 | 7.32 | 169.6 | 42.1 | 8.45 | 2.435 | 31.4 | 4.23 | 14.2 | 10.35 | 187.6 | 30.1 | 92.6 | Yok | 0 | 42.8 | 41.1 | 54.9 | 24.81 | 25 | -0.186 | P100 | 1.81 | -0.15 | 450.1 | 2320 | 1.03 | 23 | 2297 | 85.9 | 755.1 | 192.9 | 384.2 | 4167 | -44.88
2025-05-11 | Gece (22:00-06:00) | MDF-12mm | OP-005 | Kavak Yongası | 486.8 | 48 | 97.5 | 96.1 | 13.8 | 22.2 | 61 | 16.7 | 64.7 | 60 | 173 | 7.91 | 85.2 | 11.32 | 0.79 | 7.43 | 151.2 | 38 | 9.03 | 1.173 | 25.2 | 3.85 | 12 | 7.06 | 208.8 | 34.2 | 86.5 | Yok | 0 | 40.7 | 42.2 | 70.1 | 12.02 | 12 | 0.019 | P60 | 1.79 | -0.52 | 448.6 | 3166 | 0.68 | 21 | 3145 | 92.5 | 765.7 | 180.6 | 455 | 4167 | -24.53
2025-05-12 | Sabah (06:00-14:00) | MDF-25mm | OP-014 | Karışık Atık | 546.1 | 51.9 | 67.7 | 98.2 | 19.7 | 20.5 | 59 | 20.5 | 62 | 63.7 | 179.2 | 7.26 | 76.3 | 11.76 | 0.77 | 7 | 152.7 | 42 | 8.99 | 2.474 | 29.9 | 4.1 | 13.6 | 9.11 | 200.9 | 34.6 | 93.6 | Yok | 0 | 40.5 | 44.2 | 70.6 | 25.34 | 25 | 0.343 | P80 | 1.81 | 0.2 | 462.1 | 2849 | 0.84 | 23 | 2826 | 93.4 | 782.2 | 212.6 | 449.7 | 4167 | -32.18
2025-05-12 | Öğle (14:00-22:00) | MDF-12mm | OP-003 | Kavak Yongası | 557 | 49.4 | 70.7 | 94.6 | 13.8 | 16.8 | 58.8 | 24.4 | 56.1 | 60 | 167.7 | 7.69 | 95.5 | 10.85 | 0.93 | 6.63 | 157.1 | 45.8 | 8.16 | 1.221 | 26.7 | 4.51 | 11.9 | 7.15 | 198.6 | 32 | 88.8 | Yok | 0 | 35.4 | 41.6 | 75.6 | 11.82 | 12 | -0.179 | P100 | 1.64 | 0.21 | 465.4 | 3468 | 1.11 | 38 | 3430 | 89.9 | 737.9 | 203.3 | 398.7 | 4167 | -17.69
2025-05-12 | Gece (22:00-06:00) | MDF-16mm | OP-006 | Kavak Yongası | 531.6 | 43.9 | 65.4 | 94.6 | 14.5 | 22.6 | 53.4 | 24.1 | 61 | 60 | 164.5 | 8.08 | 93.8 | 9.89 | 0.87 | 7.18 | 175 | 37.1 | 9.78 | 1.625 | 28.4 | 4.26 | 10.2 | 8.55 | 195.4 | 31.6 | 88.7 | Yok | 0 | 45.1 | 43.7 | 72 | 15.93 | 16 | -0.075 | P60 | 1.91 | 0.39 | 456.4 | 2841 | 0.41 | 11 | 2830 | 84.2 | 707.5 | 163.6 | 422.9 | 4167 | -32.09
2025-05-13 | Sabah (06:00-14:00) | MDF-12mm | OP-004 | Çam Yongası | 497.3 | 54.6 | 67.7 | 97.1 | 17.6 | 21.3 | 52.9 | 25.8 | 59.6 | 65.3 | 175.4 | 7.78 | 74.2 | 10.31 | 0.82 | 7.24 | 172.8 | 48.1 | 7.94 | 1.173 | 28.2 | 4.53 | 13.2 | 6.92 | 196.3 | 33.6 | 90.7 | Yok | 0 | 35.5 | 40 | 84.2 | 11.9 | 12 | -0.099 | P80 | 2.01 | 0.2 | 453.6 | 3567 | 0.5 | 17 | 3550 | 87.3 | 751.9 | 203.8 | 387.8 | 4167 | -14.81
2025-05-13 | Öğle (14:00-22:00) | MDF-16mm | OP-015 | Kavak Yongası | 480 | 50.4 | 71.9 | 93.4 | 14.5 | 13.4 | 59 | 27.6 | 65.8 | 60 | 172.7 | 8.26 | 84.1 | 10.33 | 0.6 | 7.07 | 158.8 | 46.9 | 8.47 | 1.623 | 26.7 | 3.97 | 12.9 | 7.4 | 202.1 | 32.5 | 90 | Yok | 0 | 42.1 | 35.4 | 84.4 | 15.8 | 16 | -0.202 | P80 | 1.67 | 0.48 | 449.5 | 3280 | 0.46 | 15 | 3265 | 84.2 | 733.5 | 143.2 | 448.6 | 4167 | -21.65
2025-05-13 | Gece (22:00-06:00) | MDF-18mm | OP-010 | Çam Yongası | 511.3 | 52.8 | 75.5 | 94.2 | 15.7 | 25.9 | 53 | 21.2 | 63.8 | 62.8 | 174.8 | 8.19 | 86 | 10.35 | 0.61 | 7.47 | 165.7 | 43.3 | 9.21 | 1.743 | 28.7 | 4.1 | 11.1 | 8.32 | 199.7 | 27.4 | 90.4 | Yok | 0 | 43.3 | 37.1 | 66.4 | 17.44 | 18 | -0.56 | P100 | 1.26 | 0.15 | 440.4 | 2871 | 0.78 | 22 | 2849 | 92.7 | 712.5 | 197 | 466.2 | 4167 | -31.63
2025-05-14 | Sabah (06:00-14:00) | MDF-12mm | OP-007 | Kavak Yongası | 584 | 51.9 | 90.2 | 89.5 | 14.7 | 18.6 | 53.4 | 28 | 60 | 64.4 | 172.2 | 7.69 | 85.7 | 11.79 | 0.87 | 6.75 | 155.7 | 41.4 | 8.82 | 1.192 | 26.5 | 4.73 | 9.7 | 7.5 | 202.7 | 30.2 | 97.7 | Yok | 0 | 41.8 | 42.4 | 85.6 | 11.9 | 12 | -0.096 | P80 | 1.45 | -0.39 | 456 | 3564 | 1.14 | 40 | 3524 | 89.3 | 743.3 | 201.8 | 352.5 | 4167 | -15.43
2025-05-14 | Öğle (14:00-22:00) | MDF-18mm | OP-001 | Çam Yongası | 514.7 | 48.4 | 82.2 | 99 | 14.5 | 21.3 | 50.6 | 28.1 | 59.2 | 60 | 175.3 | 8.57 | 81.6 | 11.43 | 0.67 | 7.18 | 170.6 | 34.9 | 9.65 | 1.822 | 30.5 | 4.44 | 8 | 7.78 | 199.1 | 29.6 | 90.2 | Yok | 0 | 31.5 | 46.4 | 73.4 | 17.89 | 18 | -0.11 | P80 | 1.48 | -0.26 | 445.5 | 3099 | 0.43 | 13 | 3086 | 85.8 | 756.6 | 177.9 | 442 | 4167 | -25.94
2025-05-14 | Gece (22:00-06:00) | MDF-12mm | OP-010 | Çam Yongası | 490.1 | 55.7 | 86.8 | 91.6 | 18.8 | 27.6 | 54.6 | 17.7 | 61.5 | 67.2 | 171.8 | 7.65 | 92.5 | 11.95 | 0.89 | 7.11 | 164.2 | 39.7 | 8.31 | 1.204 | 27.7 | 4.08 | 9.4 | 6.91 | 196.2 | 33.2 | 90.2 | Yok | 0 | 38.7 | 40.2 | 85.6 | 11.98 | 12 | -0.021 | P80 | 1.55 | -0.24 | 451.1 | 3533 | 1.24 | 43 | 3490 | 88.7 | 787.6 | 190.3 | 508.9 | 4167 | -16.25
2025-05-15 | Sabah (06:00-14:00) | MDF-8mm | OP-028 | Çam Yongası | 510.2 | 51.6 | 70.2 | 93.8 | 17.5 | 25.4 | 56.1 | 18.5 | 57.7 | 64.7 | 177.8 | 6.89 | 87.9 | 11.17 | 0.76 | 7.53 | 179.4 | 33.5 | 8.54 | 0.83 | 29.2 | 4.33 | 13.4 | 6.59 | 197.9 | 31.3 | 92.7 | Yok | 0 | 37.5 | 41.7 | 91.4 | 8.24 | 8 | 0.244 | P80 | 1.58 | -0.11 | 438.5 | 3701 | 0.84 | 31 | 3670 | 85.1 | 773.1 | 163.5 | 392.5 | 4167 | -11.93
2025-05-15 | Öğle (14:00-22:00) | MDF-12mm | OP-004 | Çam Yongası | 517.9 | 50.7 | 85.4 | 93.9 | 12.9 | 17.9 | 57.1 | 25.1 | 66.4 | 60 | 174.2 | 8.09 | 80.4 | 10.77 | 0.71 | 7.07 | 172.4 | 32 | 9.46 | 1.166 | 30.8 | 4.74 | 11.5 | 7.69 | 190.5 | 29.4 | 87.5 | Yok | 0 | 41.2 | 43.8 | 70.5 | 12.38 | 12 | 0.378 | P120 | 1.75 | -0.21 | 450 | 3072 | 0.5 | 15 | 3057 | 82.6 | 751.1 | 194.8 | 454.9 | 4167 | -26.64
2025-05-15 | Gece (22:00-06:00) | MDF-18mm | OP-010 | Kavak Yongası | 550.4 | 52.9 | 78.3 | 93.8 | 15.1 | 19.6 | 52.2 | 28.2 | 65.7 | 62.1 | 168.7 | 7.92 | 93.5 | 10.41 | 0.9 | 7.44 | 159.6 | 43.2 | 8.36 | 1.802 | 29.2 | 4.02 | 13.5 | 7.8 | 192 | 35.8 | 92.7 | Yok | 0 | 39.8 | 43.2 | 76.8 | 17.73 | 18 | -0.272 | P80 | 1.9 | 0.59 | 447.7 | 3192 | 0.7 | 22 | 3170 | 82.8 | 704 | 196.6 | 385.3 | 4167 | -23.93
2025-05-16 | Sabah (06:00-14:00) | MDF-12mm | OP-019 | Çam Yongası | 614.4 | 51.5 | 74.1 | 96.2 | 15.2 | 19.6 | 67.6 | 12.7 | 64.8 | 60.1 | 171.5 | 7.35 | 88.3 | 10.11 | 0.84 | 7.73 | 167.8 | 42.9 | 8.73 | 1.167 | 28 | 3.89 | 14.2 | 7.11 | 189.9 | 36.5 | 87 | Soğutucu Kapasitesi | 49.7 | 36.5 | 41 | 71.9 | 11.89 | 12 | -0.115 | P80 | 2.2 | -0.41 | 409.9 | 3009 | 0.56 | 16 | 2993 | 91.7 | 708.8 | 198.3 | 406.9 | 4167 | -28.17
2025-05-16 | Öğle (14:00-22:00) | MDF-12mm | OP-021 | Çam Yongası | 571.1 | 51.5 | 92.6 | 90.2 | 16 | 14.3 | 57.7 | 28 | 63.4 | 60.2 | 177.7 | 8.09 | 89.1 | 11.96 | 0.94 | 6.85 | 164.6 | 51 | 8.32 | 1.173 | 28.7 | 3.58 | 8.9 | 7.39 | 199 | 33.2 | 93.4 | Yok | 0 | 37.3 | 34.1 | 84.7 | 11.89 | 12 | -0.108 | P60 | 1.84 | 0.33 | 452.2 | 3429 | 0.54 | 18 | 3411 | 82.5 | 709.2 | 243.3 | 433.3 | 4167 | -18.14
2025-05-16 | Gece (22:00-06:00) | MDF-8mm | OP-023 | Çam Yongası | 527.5 | 55 | 76.9 | 92.1 | 13.2 | 20.1 | 63.2 | 16.8 | 64.2 | 60.9 | 173.2 | 8.81 | 88.6 | 12.89 | 0.68 | 7.16 | 156.5 | 46.4 | 8.88 | 0.734 | 27.2 | 4.17 | 12.8 | 6.35 | 198.9 | 31.8 | 87.3 | Pres Arızası | 13 | 43.4 | 41.8 | 84.4 | 7.73 | 8 | -0.271 | P80 | 1.91 | -0.79 | 432.5 | 3568 | 1.01 | 36 | 3532 | 73.2 | 744.1 | 168 | 418.7 | 4167 | -15.24
2025-05-17 | Sabah (06:00-14:00) | MDF-16mm | OP-004 | Çam Yongası | 513.1 | 49.9 | 74.9 | 90.8 | 11.4 | 19.5 | 58.5 | 21.9 | 62.6 | 60 | 172.5 | 7.66 | 84 | 11.18 | 0.88 | 7 | 182.1 | 47.2 | 9.49 | 1.593 | 23.1 | 4.46 | 10.8 | 7.65 | 192.9 | 29.3 | 90.4 | Yok | 0 | 42.8 | 42.1 | 74.2 | 16.11 | 16 | 0.114 | P100 | 1.44 | -0.66 | 454.2 | 3092 | 1.12 | 34 | 3058 | 82 | 753.7 | 154.8 | 401.4 | 4167 | -26.61
2025-05-17 | Öğle (14:00-22:00) | MDF-18mm | OP-014 | Kavak Yongası | 486.3 | 55.1 | 78.4 | 92.5 | 11 | 22.6 | 60.8 | 16.6 | 61 | 64.4 | 174.2 | 7.54 | 90.4 | 11.48 | 0.75 | 6.9 | 166.2 | 35.9 | 9.37 | 1.787 | 25.3 | 4.29 | 12.6 | 7.34 | 194.7 | 32 | 92.8 | Yok | 0 | 37.9 | 36.6 | 83.2 | 17.79 | 18 | -0.214 | P80 | 1.65 | -0.54 | 456.8 | 3327 | 1.64 | 54 | 3273 | 84.7 | 732.2 | 172.9 | 405.2 | 4167 | -21.45
2025-05-17 | Gece (22:00-06:00) | MDF-18mm | OP-028 | Kavak Yongası | 579.7 | 47.6 | 66.7 | 91.8 | 14.6 | 21.7 | 58.1 | 20.3 | 62.1 | 60 | 172.7 | 8.37 | 93.7 | 10.95 | 0.66 | 6.89 | 172.4 | 43.6 | 8.97 | 1.772 | 25.1 | 4.47 | 10.9 | 7.78 | 200 | 30.5 | 90.2 | Yok | 0 | 39.7 | 45.2 | 72.4 | 17.65 | 18 | -0.351 | P80 | 1.82 | 0.67 | 449.2 | 3000 | 0.66 | 19 | 2981 | 86.8 | 745.6 | 178.2 | 463.1 | 4167 | -28.46
2025-05-18 | Sabah (06:00-14:00) | MDF-8mm | OP-005 | Karışık Atık | 536.9 | 56.7 | 63.7 | 95.6 | 15.1 | 19.4 | 59.8 | 20.8 | 61.8 | 69.9 | 174.3 | 7.97 | 83.6 | 12.08 | 0.84 | 6.75 | 164.3 | 48 | 8.98 | 0.818 | 31.1 | 4.46 | 13 | 6.62 | 193.7 | 31.8 | 97.6 | Yok | 0 | 44.4 | 38.8 | 89.8 | 7.94 | 8 | -0.06 | P120 | 1.76 | -0.17 | 446.2 | 3789 | 0.54 | 20 | 3769 | 91.4 | 763.7 | 198.1 | 428.1 | 4167 | -9.55
2025-05-18 | Öğle (14:00-22:00) | MDF-12mm | OP-030 | Çam Yongası | 537.8 | 42 | 79.4 | 93 | 13 | 18.4 | 55.7 | 25.9 | 58.5 | 60 | 162.9 | 8.01 | 90.8 | 10.66 | 0.84 | 7.07 | 155.1 | 46.3 | 8.88 | 1.234 | 31.6 | 4.43 | 14 | 7.42 | 192 | 33.5 | 92.4 | Yok | 0 | 38.8 | 40.6 | 77.6 | 12.09 | 12 | 0.093 | P80 | 2.17 | 0.12 | 445.3 | 3194 | 1.22 | 38 | 3156 | 83.5 | 736.1 | 166.4 | 479.6 | 4167 | -24.26
2025-05-18 | Gece (22:00-06:00) | MDF-25mm | OP-023 | Karışık Atık | 570.2 | 52.9 | 73.6 | 94.8 | 16.2 | 28.3 | 64.8 | 6.9 | 65.9 | 62 | 167.7 | 7.98 | 78.1 | 12.59 | 0.65 | 7.16 | 155.9 | 49.7 | 9.26 | 2.501 | 27.7 | 3.94 | 14.4 | 9.28 | 196.5 | 33.2 | 87.2 | Yok | 0 | 40.2 | 49.2 | 58.2 | 25.21 | 25 | 0.205 | P100 | 2.36 | 0.05 | 452.1 | 2447 | 0.85 | 20 | 2427 | 74.8 | 729.2 | 191.5 | 341 | 4167 | -41.76
2025-05-19 | Sabah (06:00-14:00) | MDF-16mm | OP-020 | Çam Yongası | 564.6 | 48.2 | 86.1 | 93.9 | 16.9 | 23.7 | 57.4 | 18.9 | 62.5 | 60 | 173.1 | 7.49 | 83.3 | 10.67 | 0.9 | 6.71 | 169.7 | 53 | 10.4 | 1.597 | 28.4 | 4.68 | 10.3 | 8.37 | 194.8 | 35.4 | 91 | Yok | 0 | 42.2 | 44.6 | 71.9 | 16.08 | 16 | 0.078 | P100 | 1.62 | -0.29 | 459.3 | 2996 | 0.93 | 27 | 2969 | 83.9 | 719.9 | 167.5 | 364.4 | 4167 | -28.75
2025-05-19 | Öğle (14:00-22:00) | MDF-25mm | OP-021 | Çam Yongası | 526.1 | 46.9 | 69 | 88.4 | 12.9 | 17.6 | 58.8 | 23.6 | 62.9 | 60 | 175.3 | 7.56 | 81.7 | 11.07 | 0.88 | 7.42 | 162.3 | 39.3 | 9.06 | 2.585 | 24.8 | 4.17 | 13.3 | 9.27 | 186.8 | 29.9 | 93.6 | Yok | 0 | 39.8 | 44.4 | 63.5 | 25.2 | 25 | 0.204 | P80 | 1.77 | 0.24 | 438.3 | 2655 | 0.81 | 21 | 2634 | 80.5 | 751 | 160.1 | 437.3 | 4167 | -36.79
2025-05-19 | Gece (22:00-06:00) | MDF-8mm | OP-017 | Karışık Atık | 569 | 57.7 | 70.4 | 90.4 | 14 | 17 | 58.8 | 24.3 | 61.6 | 65 | 160.9 | 7.81 | 99 | 10.81 | 0.78 | 7.14 | 167.1 | 49.6 | 9.98 | 0.778 | 26.1 | 3.83 | 9.3 | 6 | 203.6 | 33.7 | 86.1 | Soğutucu Kapasitesi | 10.2 | 43.2 | 43.9 | 90.4 | 8.42 | 8 | 0.415 | P120 | 2.22 | -0.17 | 449.4 | 3869 | 1.14 | 44 | 3825 | 80.7 | 736.3 | 216.7 | 426.1 | 4167 | -8.21
2025-05-20 | Sabah (06:00-14:00) | MDF-12mm | OP-009 | Ladin Yongası | 616.8 | 57.3 | 90.5 | 93.8 | 13.4 | 18.5 | 54.1 | 27.4 | 64 | 73.1 | 178 | 7.73 | 90.8 | 10.76 | 0.71 | 7.49 | 158.3 | 50.4 | 9.62 | 1.188 | 32.6 | 4.09 | 9.2 | 7.56 | 189.8 | 34.5 | 89.2 | Yok | 0 | 41.6 | 39.7 | 72.6 | 12.13 | 12 | 0.125 | P80 | 2.07 | -0.06 | 446.9 | 3164 | 0.97 | 30 | 3134 | 82 | 730.4 | 176.5 | 449.2 | 4167 | -24.79
2025-05-20 | Öğle (14:00-22:00) | MDF-12mm | OP-006 | Çam Yongası | 517.6 | 55.7 | 76.7 | 94.5 | 15.2 | 20.3 | 59 | 20.7 | 61.7 | 67.6 | 174.8 | 7.99 | 87.3 | 11.2 | 0.55 | 7.65 | 167.3 | 37.2 | 9.64 | 1.153 | 23.6 | 4.53 | 14.3 | 7.54 | 192.3 | 31.4 | 91.1 | Yok | 0 | 40 | 40.2 | 80.7 | 12.18 | 12 | 0.185 | P100 | 2.23 | 0.09 | 449.6 | 3259 | 0.25 | 8 | 3251 | 90.4 | 790.9 | 173.3 | 435.5 | 4167 | -21.98
2025-05-20 | Gece (22:00-06:00) | MDF-16mm | OP-008 | Çam Yongası | 541.9 | 50.6 | 68.1 | 96.2 | 14 | 19.2 | 57.3 | 23.5 | 64.7 | 61.2 | 171.4 | 7.63 | 98.3 | 10.38 | 0.71 | 6.94 | 176.4 | 30 | 9.39 | 1.526 | 28.1 | 4.28 | 13.8 | 7.48 | 194 | 27.9 | 96.4 | Yok | 0 | 38.8 | 41.3 | 86.8 | 15.86 | 16 | -0.139 | P80 | 1.89 | -0.59 | 446.6 | 3453 | 1.01 | 34 | 3419 | 98.1 | 783.7 | 212.6 | 486.9 | 4167 | -17.95
2025-05-21 | Sabah (06:00-14:00) | MDF-16mm | OP-026 | Kavak Yongası | 572.2 | 50.7 | 79 | 95.1 | 15.8 | 18.6 | 58 | 23.4 | 64.8 | 60 | 176.9 | 8.14 | 89 | 11.13 | 0.84 | 7.58 | 167.6 | 34.7 | 9.18 | 1.634 | 28.6 | 4.04 | 9.8 | 7.66 | 199.4 | 32.3 | 93.4 | Yok | 0 | 41.5 | 47.3 | 81.2 | 16.13 | 16 | 0.128 | P100 | 2.43 | -0.56 | 451.4 | 3302 | 1.97 | 65 | 3237 | 94.6 | 785.7 | 177.4 | 428.2 | 4167 | -22.32
2025-05-21 | Öğle (14:00-22:00) | MDF-12mm | OP-020 | Ladin Yongası | 541.2 | 56 | 82 | 94.6 | 16.5 | 23.9 | 65.9 | 10.2 | 61.4 | 64.6 | 172.8 | 7.42 | 85.2 | 10.92 | 0.83 | 7.06 | 161.5 | 49.2 | 8.52 | 1.248 | 29.7 | 4.54 | 14.3 | 7.17 | 190.9 | 31.4 | 92.1 | Soğutucu Kapasitesi | 1.6 | 41.6 | 39.9 | 85.1 | 11.95 | 12 | -0.048 | P80 | 2.08 | -0.26 | 457.8 | 3528 | 1.27 | 44 | 3484 | 94.9 | 741.1 | 192.3 | 368.4 | 4167 | -16.39
2025-05-21 | Gece (22:00-06:00) | MDF-18mm | OP-013 | Çam Yongası | 605.3 | 53.4 | 77.8 | 97.4 | 16 | 28.1 | 56.6 | 15.2 | 62.1 | 65.1 | 163.7 | 7.88 | 99 | 10.42 | 0.76 | 7.22 | 161.3 | 34 | 9.09 | 1.822 | 25.2 | 4.35 | 11.4 | 8.02 | 205.7 | 29.7 | 77.5 | Tutkal Sistemi | 33.1 | 37.3 | 45.9 | 56 | 17.98 | 18 | -0.017 | P100 | 1.95 | 0.88 | 412.4 | 2391 | 0.72 | 17 | 2374 | 87 | 780.3 | 194 | 451.4 | 4167 | -43.03
2025-05-22 | Sabah (06:00-14:00) | MDF-12mm | OP-003 | Ladin Yongası | 546.1 | 51.6 | 61 | 93.9 | 16.6 | 20.4 | 55 | 24.6 | 65.2 | 61.3 | 171.7 | 7.87 | 89.9 | 11.93 | 0.86 | 7.65 | 179.2 | 37 | 8.86 | 1.228 | 22.5 | 4.12 | 13.9 | 7.17 | 199.4 | 28 | 94.3 | Yok | 0 | 37.8 | 44.7 | 84.5 | 11.88 | 12 | -0.118 | P100 | 2.33 | 0.06 | 448.1 | 3536 | 0.53 | 18 | 3518 | 82.1 | 747.7 | 179.9 | 489.2 | 4167 | -15.57
2025-05-22 | Öğle (14:00-22:00) | MDF-12mm | OP-018 | Çam Yongası | 554 | 49.3 | 79.5 | 92 | 14.8 | 23.2 | 59.6 | 17.2 | 62.7 | 60 | 176.3 | 7.78 | 79.3 | 10.39 | 0.61 | 7.25 | 154 | 50.4 | 8.49 | 1.235 | 30.9 | 4.38 | 9.4 | 7.77 | 200.5 | 33.6 | 80.7 | Soğutucu Kapasitesi | 44.8 | 34.1 | 35.4 | 63.6 | 12.18 | 12 | 0.183 | P100 | 1.6 | -0.76 | 407.7 | 2541 | 0.71 | 18 | 2523 | 88.8 | 747.4 | 189.9 | 467.5 | 4167 | -39.45
2025-05-22 | Gece (22:00-06:00) | MDF-16mm | OP-024 | Çam Yongası | 583.8 | 53.7 | 86.3 | 93.4 | 18.6 | 20 | 61.7 | 18.3 | 62.5 | 65.6 | 169.1 | 8.16 | 89.4 | 10.7 | 0.79 | 6.75 | 162.8 | 37.7 | 9.3 | 1.647 | 29.1 | 4.43 | 12.2 | 7.52 | 188 | 28.2 | 85.3 | Yok | 0 | 41.8 | 37.2 | 70.2 | 16.2 | 16 | 0.203 | P80 | 1.6 | -0.02 | 446.9 | 3042 | 0.85 | 25 | 3017 | 87.9 | 774.9 | 186.5 | 358.2 | 4167 | -27.6
2025-05-23 | Sabah (06:00-14:00) | MDF-16mm | OP-017 | Çam Yongası | 502.5 | 55.5 | 88.1 | 94.2 | 14.1 | 19.7 | 59.4 | 20.9 | 57.8 | 62 | 168.5 | 7.61 | 76.1 | 12.03 | 0.91 | 7.08 | 153.6 | 40 | 8.93 | 1.628 | 28.2 | 4.64 | 9.9 | 7.47 | 193.8 | 31.8 | 93.6 | Pres Arızası | 11 | 33.8 | 53.2 | 78 | 15.52 | 16 | -0.479 | P80 | 1.71 | 0.63 | 428.3 | 3220 | 0.2 | 6 | 3214 | 80.9 | 737.7 | 184.4 | 417.9 | 4167 | -22.87
2025-05-23 | Öğle (14:00-22:00) | MDF-8mm | OP-027 | Çam Yongası | 560.8 | 61.9 | 81.7 | 92.6 | 16.9 | 19.9 | 56.4 | 23.7 | 61.8 | 73.7 | 172.9 | 7.89 | 82.1 | 9.61 | 0.79 | 7.22 | 174.7 | 34.4 | 8.93 | 0.835 | 31.2 | 3.95 | 10.6 | 6.06 | 182.3 | 31.2 | 81.9 | Soğutucu Kapasitesi | 41.7 | 41.4 | 41 | 77.7 | 8.26 | 8 | 0.257 | P120 | 2.16 | -0.02 | 391.8 | 3177 | 0.56 | 17 | 3160 | 85 | 738.9 | 173.5 | 406.9 | 4167 | -24.17
2025-05-23 | Gece (22:00-06:00) | MDF-12mm | OP-012 | Kavak Yongası | 529.1 | 53.9 | 75.2 | 94 | 15.3 | 19.3 | 60.6 | 20.1 | 60.7 | 66 | 172.1 | 7.88 | 90.1 | 12.87 | 0.72 | 7.03 | 166.5 | 44.3 | 7.82 | 1.231 | 24.4 | 4.44 | 8.2 | 6.78 | 200.7 | 30.6 | 92.8 | Yok | 0 | 41.5 | 42.8 | 84.7 | 12.16 | 12 | 0.163 | P80 | 2.28 | -0.6 | 458.8 | 3768 | 0.75 | 28 | 3740 | 76 | 716.9 | 187.7 | 427.3 | 4167 | -10.25
2025-05-24 | Sabah (06:00-14:00) | MDF-8mm | OP-027 | Ladin Yongası | 523.9 | 54.8 | 67.8 | 93.7 | 16.3 | 24.5 | 63.3 | 12.3 | 63.2 | 64.9 | 178.4 | 7.47 | 90.9 | 10.44 | 0.76 | 7.08 | 157.6 | 30 | 9.24 | 0.801 | 31.8 | 4.76 | 13.4 | 6.71 | 190 | 32.4 | 89.8 | Konveyör Durması | 15.6 | 34.5 | 57.2 | 83.2 | 8.33 | 8 | 0.332 | P80 | 1.42 | 0.33 | 431 | 3322 | 0.39 | 12 | 3310 | 74.2 | 681.7 | 185.9 | 441.9 | 4167 | -20.57
2025-05-24 | Öğle (14:00-22:00) | MDF-16mm | OP-007 | Çam Yongası | 480 | 55.6 | 74.8 | 96.8 | 16.3 | 19.3 | 53.2 | 27.5 | 66.5 | 69.2 | 175.4 | 7.75 | 83.7 | 10.58 | 0.95 | 7.17 | 176 | 45.4 | 8.74 | 1.625 | 30.2 | 4.09 | 10.6 | 7.47 | 200.2 | 33.8 | 89.9 | Yok | 0 | 39.6 | 45.4 | 74.1 | 15.98 | 16 | -0.024 | P100 | 1.94 | 0.66 | 448.9 | 3112 | 0.36 | 11 | 3101 | 90.2 | 771.3 | 166.8 | 381.2 | 4167 | -25.58
2025-05-24 | Gece (22:00-06:00) | MDF-12mm | OP-029 | Çam Yongası | 552.2 | 48.7 | 68.8 | 93.6 | 17 | 24.9 | 60.6 | 14.5 | 63.8 | 60 | 173.1 | 7.81 | 87.6 | 11.39 | 0.93 | 6.84 | 159.3 | 51.7 | 9.21 | 1.209 | 29.9 | 4.74 | 9.7 | 7.61 | 194.7 | 32.5 | 89.9 | Yok | 0 | 41.3 | 45.4 | 72.5 | 11.57 | 12 | -0.429 | P100 | 1.67 | -0.04 | 444.7 | 3026 | 1.27 | 38 | 2988 | 90.5 | 749.6 | 170.7 | 437 | 4167 | -28.29
2025-05-25 | Sabah (06:00-14:00) | MDF-16mm | OP-028 | Karışık Atık | 576.3 | 55 | 55.3 | 93.6 | 15.3 | 19.3 | 51.7 | 29 | 61.1 | 66.2 | 175.6 | 7.26 | 88.5 | 11.73 | 0.72 | 7.36 | 159.1 | 44.1 | 9.12 | 1.524 | 27.6 | 4.28 | 14.3 | 7.58 | 195.5 | 32.3 | 88.9 | Yok | 0 | 40.8 | 46.3 | 69.1 | 16.32 | 16 | 0.325 | P80 | 1.86 | -0.16 | 441.5 | 2983 | 1.04 | 31 | 2952 | 87.9 | 701.2 | 175.5 | 391 | 4167 | -29.16
2025-05-25 | Öğle (14:00-22:00) | MDF-16mm | OP-012 | Çam Yongası | 491.5 | 51 | 73.6 | 92.8 | 20.1 | 25.9 | 58.8 | 15.3 | 63.3 | 61.2 | 174.5 | 8.42 | 91.6 | 10.12 | 0.71 | 7.06 | 156.5 | 51.1 | 10.06 | 1.636 | 28.7 | 3.89 | 13 | 7.84 | 200.2 | 31.1 | 94.2 | Yok | 0 | 42.4 | 49.2 | 74 | 16.08 | 16 | 0.077 | P60 | 1.52 | 0.23 | 443.5 | 3069 | 0.8 | 24 | 3045 | 88.7 | 765.9 | 152.8 | 474.2 | 4167 | -26.93
2025-05-25 | Gece (22:00-06:00) | MDF-8mm | OP-005 | Çam Yongası | 524.2 | 53.8 | 74.1 | 94.5 | 13.6 | 28.1 | 57 | 14.8 | 57.5 | 65.6 | 166 | 7.47 | 87.5 | 10.87 | 0.75 | 7.23 | 170.3 | 47.4 | 8.71 | 0.825 | 27 | 4.68 | 13.9 | 6.09 | 195.7 | 31.1 | 89.9 | Soğutucu Kapasitesi | 7.5 | 41.4 | 35.6 | 93.1 | 8.23 | 8 | 0.226 | P120 | 2.03 | -0.77 | 438.2 | 3726 | 0.49 | 18 | 3708 | 89.4 | 775.5 | 186.4 | 388.1 | 4167 | -11.02
2025-05-26 | Sabah (06:00-14:00) | MDF-18mm | OP-029 | Kavak Yongası | 538.1 | 53.6 | 59.5 | 94.4 | 16.7 | 15.8 | 60.8 | 23.4 | 67.7 | 62.7 | 175 | 7.4 | 91.6 | 11.28 | 0.81 | 7.24 | 165.4 | 31.3 | 8.88 | 1.798 | 27.1 | 3.74 | 11.4 | 8.39 | 204.2 | 31.8 | 92.8 | Yok | 0 | 36.2 | 44.6 | 72.8 | 17.69 | 18 | -0.31 | P60 | 2.18 | -0.09 | 463.3 | 3075 | 0.26 | 7 | 3068 | 89.2 | 725.1 | 177.3 | 431.9 | 4167 | -26.37
2025-05-26 | Öğle (14:00-22:00) | MDF-16mm | OP-028 | Ladin Yongası | 518.1 | 47.8 | 76.7 | 93.8 | 20.4 | 24.2 | 61.2 | 14.7 | 61.2 | 60 | 166.6 | 7.98 | 79.9 | 11.3 | 0.79 | 7.17 | 164.1 | 46.1 | 8.74 | 1.57 | 26.7 | 4.51 | 12.9 | 7.91 | 206.2 | 33.3 | 98.7 | Yok | 0 | 44.5 | 49 | 82.5 | 16.01 | 16 | 0.005 | P80 | 1.86 | 0.45 | 441.1 | 3302 | 0.45 | 14 | 3288 | 90 | 702.7 | 191.3 | 432.9 | 4167 | -21.09
2025-05-26 | Gece (22:00-06:00) | MDF-18mm | OP-012 | Ladin Yongası | 572 | 51.3 | 84.6 | 91.4 | 14.1 | 25.5 | 58.7 | 15.8 | 61.6 | 60 | 168.8 | 8.35 | 87.9 | 13.38 | 0.84 | 7.17 | 174.3 | 40.3 | 9.13 | 1.805 | 29.2 | 3.92 | 13.7 | 7.69 | 207.4 | 29 | 87.5 | Yok | 0 | 39.4 | 38 | 69.4 | 17.72 | 18 | -0.28 | P80 | 2.11 | 0.27 | 432.8 | 2955 | 0.1 | 2 | 2953 | 88.7 | 736.9 | 216.4 | 421.1 | 4167 | -29.13
2025-05-27 | Sabah (06:00-14:00) | MDF-18mm | OP-024 | Kavak Yongası | 527.7 | 52.3 | 80.3 | 91.3 | 15.8 | 18 | 54.1 | 27.9 | 65.9 | 63.8 | 177.5 | 7.43 | 82.8 | 11.02 | 0.77 | 7.2 | 162.9 | 42.3 | 10 | 1.843 | 27 | 4.79 | 11.7 | 8.21 | 195.1 | 31.5 | 78.7 | Pres Arızası | 69.3 | 37.9 | 54.2 | 54.9 | 17.96 | 18 | -0.038 | P100 | 2.1 | 0.13 | 394.4 | 2268 | 0.14 | 3 | 2265 | 84 | 776.5 | 200.3 | 398.7 | 4167 | -45.64
2025-05-27 | Öğle (14:00-22:00) | MDF-12mm | OP-024 | Kavak Yongası | 480 | 61.4 | 66 | 93.7 | 14.6 | 26.1 | 58.3 | 15.5 | 62.9 | 73.9 | 175.4 | 8.17 | 93.8 | 11.71 | 0.77 | 7.1 | 162.4 | 37.6 | 8.27 | 1.277 | 30.2 | 4.21 | 9.1 | 7.36 | 192.8 | 31.7 | 91.9 | Pres Arızası | 35.2 | 30.5 | 43.8 | 72.2 | 12.09 | 12 | 0.089 | P60 | 1.63 | 0.75 | 399.6 | 2994 | 0.8 | 23 | 2971 | 80.9 | 780 | 189.2 | 423.6 | 4167 | -28.7
2025-05-27 | Gece (22:00-06:00) | MDF-25mm | OP-025 | Karışık Atık | 547.2 | 52.7 | 87 | 93.7 | 15 | 25.3 | 57.9 | 16.8 | 60.8 | 61.7 | 171.3 | 7.37 | 78.9 | 11.6 | 0.8 | 6.93 | 171.8 | 38.1 | 10.07 | 2.548 | 33.2 | 3.96 | 11.8 | 9.12 | 194.1 | 31.7 | 90.9 | Yok | 0 | 41.7 | 40.3 | 63.3 | 24.54 | 25 | -0.463 | P100 | 2.32 | 0.41 | 454.8 | 2720 | 0.84 | 22 | 2698 | 94.3 | 781 | 204.2 | 477.9 | 4167 | -35.25
2025-05-28 | Sabah (06:00-14:00) | MDF-16mm | OP-019 | Kavak Yongası | 564.1 | 55.2 | 78.8 | 95.4 | 17.1 | 19.6 | 56.7 | 23.7 | 62.2 | 65.9 | 173.2 | 6.96 | 99 | 10.47 | 0.87 | 6.98 | 172.8 | 45.9 | 8.74 | 1.611 | 27.6 | 4.23 | 13.5 | 7.78 | 185.1 | 33.2 | 96.7 | Yok | 0 | 36.2 | 36.4 | 76.4 | 16.09 | 16 | 0.095 | P80 | 2.28 | -0.44 | 443 | 3304 | 1.14 | 37 | 3267 | 84 | 780.1 | 214.7 | 474.3 | 4167 | -21.6
2025-05-28 | Öğle (14:00-22:00) | MDF-16mm | OP-027 | Kavak Yongası | 481.6 | 54.4 | 80.4 | 94.5 | 12.3 | 19.6 | 58.3 | 22.1 | 60.2 | 62.6 | 168.1 | 7.75 | 86 | 10.75 | 0.93 | 6.61 | 177.9 | 39.1 | 8.75 | 1.605 | 30.9 | 3.8 | 10.9 | 8.03 | 199.6 | 35.6 | 89.2 | Yok | 0 | 36.5 | 39.8 | 69.2 | 16.26 | 16 | 0.258 | P100 | 2.5 | -0.23 | 443 | 2953 | 0.84 | 24 | 2929 | 87 | 746.4 | 200.8 | 400.2 | 4167 | -29.71
2025-05-28 | Gece (22:00-06:00) | MDF-16mm | OP-030 | Çam Yongası | 563 | 53.9 | 72.9 | 94.6 | 17.3 | 27 | 55.2 | 17.8 | 65.3 | 63 | 168.4 | 8.07 | 82.7 | 11.76 | 0.68 | 6.85 | 183.9 | 43.5 | 8.13 | 1.563 | 24.9 | 4.16 | 12.3 | 7.97 | 187.4 | 30.8 | 90.7 | Yok | 0 | 42.9 | 43.4 | 77.3 | 16.2 | 16 | 0.2 | P100 | 1.65 | -0.02 | 443.9 | 3031 | 1 | 30 | 3001 | 92.7 | 736.3 | 187.6 | 417.7 | 4167 | -27.98
2025-05-29 | Sabah (06:00-14:00) | MDF-18mm | OP-013 | Çam Yongası | 533.1 | 54.8 | 80.2 | 93.9 | 15 | 16.7 | 62.4 | 20.9 | 56 | 62 | 172 | 8.03 | 94.5 | 11.23 | 0.81 | 7.09 | 176.5 | 48.6 | 9.13 | 1.83 | 32.3 | 4.35 | 9.3 | 8.41 | 185.2 | 30.1 | 93.2 | Yok | 0 | 40.7 | 42.2 | 72.4 | 18.17 | 18 | 0.172 | P100 | 1.89 | -0.33 | 443.1 | 2946 | 0.46 | 13 | 2933 | 83.1 | 737.8 | 167.2 | 407.5 | 4167 | -29.61
2025-05-29 | Öğle (14:00-22:00) | MDF-18mm | OP-013 | Çam Yongası | 560.1 | 48 | 77.8 | 93.6 | 12.7 | 21.8 | 53.8 | 24.4 | 60.1 | 60 | 170.8 | 8.14 | 86.2 | 10.84 | 0.71 | 7.26 | 165.4 | 47.4 | 9.86 | 1.852 | 32.2 | 4.22 | 13.3 | 8.5 | 200 | 34 | 90.8 | Pres Arızası | 9.1 | 40.2 | 38.7 | 65.8 | 17.71 | 18 | -0.288 | P100 | 2.18 | 0.29 | 442.5 | 2836 | 0.57 | 16 | 2820 | 70.9 | 695.7 | 164.7 | 399.3 | 4167 | -32.33
2025-05-29 | Gece (22:00-06:00) | MDF-12mm | OP-007 | Çam Yongası | 494.3 | 44.7 | 78 | 97.6 | 18 | 19.4 | 58 | 22.6 | 58.7 | 60 | 174.6 | 7.65 | 88.2 | 10.71 | 0.72 | 7.33 | 152.1 | 44.1 | 10.18 | 1.238 | 25.8 | 4.82 | 13.5 | 6.67 | 186.2 | 30.7 | 83.6 | Tutkal Sistemi | 30.2 | 41.4 | 38.6 | 76.7 | 12.2 | 12 | 0.197 | P80 | 1.78 | 0.21 | 423.2 | 3183 | 1.26 | 40 | 3143 | 92.7 | 688.4 | 173.2 | 421.5 | 4167 | -24.57
2025-05-30 | Sabah (06:00-14:00) | MDF-12mm | OP-022 | Ladin Yongası | 521.8 | 49.6 | 86.4 | 98.9 | 16.9 | 14.4 | 55 | 30.6 | 61.8 | 60 | 171.4 | 7.23 | 96.6 | 11.85 | 0.86 | 7.4 | 157.9 | 41.1 | 9.18 | 1.198 | 29.1 | 4.67 | 12.4 | 7.1 | 186.3 | 32.4 | 91.4 | Yok | 0 | 44.7 | 39.1 | 84.3 | 12.13 | 12 | 0.128 | P80 | 1.45 | 0.48 | 449 | 3468 | 0.67 | 23 | 3445 | 74.2 | 774 | 206.4 | 415.9 | 4167 | -17.33
2025-05-30 | Öğle (14:00-22:00) | MDF-12mm | OP-009 | Ladin Yongası | 587.7 | 50.9 | 82.3 | 92.1 | 15.3 | 23.2 | 55.3 | 21.6 | 61.4 | 61.4 | 168.6 | 8.1 | 89.7 | 10.16 | 0.75 | 7.32 | 164.4 | 37 | 8.98 | 1.182 | 26.7 | 4.66 | 10.6 | 6.89 | 188.7 | 31.1 | 92.9 | Yok | 0 | 46.3 | 35.3 | 89.4 | 12 | 12 | 0 | P80 | 1.31 | 0.77 | 467.5 | 3782 | 1.15 | 43 | 3739 | 79.8 | 737.4 | 182.6 | 436 | 4167 | -10.27
2025-05-30 | Gece (22:00-06:00) | MDF-16mm | OP-028 | Ladin Yongası | 495.6 | 52.7 | 85 | 95.7 | 13.7 | 28.9 | 49.9 | 21.2 | 62.1 | 62.4 | 171.2 | 8.01 | 86 | 11.4 | 0.78 | 6.62 | 173.5 | 39.6 | 10.14 | 1.558 | 29.4 | 4.16 | 9.6 | 7.86 | 185.3 | 32.3 | 90.1 | Yok | 0 | 36.5 | 46.5 | 72.8 | 15.8 | 16 | -0.196 | P60 | 1.94 | -0.85 | 439.9 | 3026 | 1.08 | 32 | 2994 | 85.8 | 727.4 | 171.9 | 412.3 | 4167 | -28.15
2025-05-31 | Sabah (06:00-14:00) | MDF-25mm | OP-028 | Karışık Atık | 620 | 56.9 | 67.4 | 91.8 | 15.4 | 21.4 | 54.3 | 24.4 | 61.9 | 63.2 | 169.3 | 7.42 | 89.9 | 10.79 | 0.93 | 7.37 | 159.6 | 36.9 | 9.47 | 2.399 | 30.7 | 4.27 | 10.4 | 9.81 | 207.6 | 33.3 | 92.7 | Yok | 0 | 51.1 | 38.9 | 59.9 | 25.55 | 25 | 0.554 | P100 | 1.76 | 0.44 | 457.7 | 2491 | 0.33 | 8 | 2483 | 84.5 | 729.8 | 175.7 | 411.2 | 4167 | -40.41
2025-05-31 | Öğle (14:00-22:00) | MDF-12mm | OP-017 | Kavak Yongası | 480 | 52 | 73.2 | 94.7 | 12 | 25.4 | 59.7 | 14.9 | 65.4 | 60.4 | 176.1 | 7.57 | 91.9 | 9.83 | 0.76 | 7.02 | 173.1 | 36.8 | 10.42 | 1.164 | 26.2 | 3.76 | 12 | 7.11 | 194.4 | 32.8 | 95.4 | Yok | 0 | 37.4 | 42.6 | 89.1 | 11.72 | 12 | -0.278 | P80 | 1.81 | -0.39 | 453.5 | 3505 | 0.89 | 31 | 3474 | 87.6 | 693.9 | 168 | 425 | 4167 | -16.63
2025-05-31 | Gece (22:00-06:00) | MDF-8mm | OP-014 | Çam Yongası | 585.9 | 48.9 | 72.9 | 95.4 | 13 | 18.9 | 55.6 | 25.5 | 62.1 | 60 | 172.6 | 6.79 | 86.1 | 10.32 | 0.81 | 6.63 | 161.9 | 40.3 | 9.26 | 0.828 | 25.9 | 4.23 | 14.6 | 6.24 | 199.6 | 31.3 | 89.5 | Yok | 0 | 39.1 | 39.7 | 91.5 | 8.56 | 8 | 0.557 | P120 | 2.06 | 0.01 | 452.9 | 3742 | 0.1 | 3 | 3739 | 85 | 693 | 200.8 | 467.4 | 4167 | -10.27
2025-06-01 | Sabah (06:00-14:00) | MDF-18mm | OP-027 | Kavak Yongası | 559 | 48.6 | 70.8 | 96 | 14.6 | 24.5 | 64.5 | 11 | 60.8 | 60 | 173.7 | 7.47 | 87 | 10.36 | 0.81 | 7.41 | 169.8 | 37.6 | 9.82 | 1.831 | 31.3 | 4.82 | 13.2 | 8.57 | 198.1 | 28.9 | 85.7 | Pres Arızası | 3.1 | 41.6 | 34.5 | 65.5 | 18.2 | 18 | 0.204 | P80 | 1.33 | 1.02 | 451.3 | 2729 | 0.77 | 21 | 2708 | 85.1 | 759.3 | 162 | 385.8 | 4167 | -35.01
2025-06-01 | Öğle (14:00-22:00) | MDF-18mm | OP-007 | Karışık Atık | 483.3 | 57.3 | 95.9 | 95.9 | 15 | 20 | 57.8 | 22.3 | 61.1 | 69.3 | 174.8 | 7.92 | 89.1 | 9.89 | 0.72 | 7.03 | 156.4 | 39.9 | 9.24 | 1.789 | 27.5 | 4.47 | 12.9 | 7.97 | 191.8 | 30.6 | 98.9 | Yok | 0 | 35.1 | 38.2 | 76.5 | 17.81 | 18 | -0.193 | P100 | 1.67 | -0.48 | 451.1 | 3385 | 1.14 | 38 | 3347 | 88.5 | 742.1 | 150.2 | 433.5 | 4167 | -19.68
2025-06-01 | Gece (22:00-06:00) | MDF-12mm | OP-022 | Karışık Atık | 535.4 | 53.7 | 72.7 | 95.7 | 15 | 15.6 | 48.6 | 35.8 | 59.9 | 64.3 | 170 | 8 | 83.7 | 11.18 | 0.74 | 6.96 | 167.9 | 47.5 | 9.3 | 1.188 | 25.2 | 4.59 | 12 | 7.19 | 199.4 | 34 | 94.2 | Yok | 0 | 30.8 | 43.1 | 88.1 | 11.66 | 12 | -0.344 | P80 | 1.72 | 0.22 | 448.1 | 3551 | 1 | 35 | 3516 | 85.1 | 680.9 | 178.5 | 379.6 | 4167 | -15.62
2025-06-02 | Sabah (06:00-14:00) | MDF-18mm | OP-017 | Çam Yongası | 602.9 | 55 | 76.3 | 91.2 | 17.1 | 20.7 | 60.1 | 19.2 | 63.6 | 67.7 | 172.5 | 7.87 | 95.6 | 12.23 | 0.74 | 7.49 | 167.7 | 40.8 | 9.62 | 1.745 | 26.1 | 4.09 | 11.7 | 8.17 | 201.3 | 31.3 | 97.1 | Yok | 0 | 40.8 | 33.8 | 79.3 | 18.61 | 18 | 0.608 | P100 | 1.89 | -0.18 | 450.6 | 3374 | 0.41 | 13 | 3361 | 78.1 | 726.2 | 180.2 | 357.4 | 4167 | -19.34
2025-06-02 | Öğle (14:00-22:00) | MDF-18mm | OP-008 | Çam Yongası | 586.7 | 53.2 | 84.9 | 94.9 | 12.6 | 22 | 55.1 | 22.9 | 55.8 | 64.2 | 174.3 | 7.73 | 95.5 | 11.62 | 0.72 | 7.06 | 158.9 | 46.2 | 9.65 | 1.82 | 26.4 | 4 | 10.6 | 8.22 | 185.5 | 31.2 | 84.4 | Tutkal Sistemi | 19.8 | 44.2 | 41.6 | 65.1 | 18.12 | 18 | 0.117 | P80 | 1.51 | 0.2 | 414.5 | 2681 | 1.09 | 29 | 2652 | 87.1 | 715.2 | 174.8 | 403.1 | 4167 | -36.36
2025-06-02 | Gece (22:00-06:00) | MDF-16mm | OP-023 | Kavak Yongası | 588.6 | 58.5 | 82.5 | 93 | 14.7 | 20.4 | 61.3 | 18.4 | 58.6 | 72.3 | 173.4 | 7.08 | 85.7 | 10.19 | 0.7 | 7.84 | 157.1 | 37.4 | 9.21 | 1.672 | 27.3 | 4 | 14.7 | 7.59 | 196.3 | 33.7 | 90.1 | Yok | 0 | 43.6 | 44.3 | 83.7 | 15.94 | 16 | -0.061 | P100 | 1.54 | -0.24 | 455.4 | 3406 | 1.48 | 50 | 3356 | 89 | 744 | 159.9 | 437.5 | 4167 | -19.46
2025-06-03 | Sabah (06:00-14:00) | MDF-16mm | OP-029 | Kavak Yongası | 518.7 | 44.2 | 72.8 | 94.7 | 15.8 | 21.4 | 56.5 | 22.1 | 62.5 | 60 | 168 | 8.04 | 90 | 11.86 | 0.73 | 7.18 | 170.3 | 43.5 | 8.5 | 1.608 | 26.6 | 4.22 | 9.4 | 7.6 | 207.6 | 31.1 | 94.5 | Soğutucu Kapasitesi | 11.2 | 36.8 | 52.7 | 83.5 | 16.05 | 16 | 0.045 | P100 | 2 | -0.25 | 447.4 | 3505 | 0.92 | 32 | 3473 | 83.5 | 744.5 | 203.8 | 405.7 | 4167 | -16.65
2025-06-03 | Öğle (14:00-22:00) | MDF-16mm | OP-008 | Çam Yongası | 562.5 | 42.4 | 88.3 | 94 | 13.8 | 24.8 | 63.1 | 12.1 | 57.4 | 60 | 173.1 | 7.35 | 84.1 | 11.43 | 0.68 | 6.5 | 158.5 | 36.9 | 10.18 | 1.68 | 25.8 | 4.17 | 10.7 | 8.37 | 184.1 | 32.9 | 96.3 | Yok | 0 | 43.7 | 50.3 | 83.4 | 16.16 | 16 | 0.162 | P60 | 1.27 | -0.47 | 458.8 | 3326 | 0.91 | 30 | 3296 | 73.2 | 772.4 | 199.6 | 399 | 4167 | -20.9
2025-06-03 | Gece (22:00-06:00) | MDF-18mm | OP-010 | Çam Yongası | 568.1 | 42 | 75.1 | 90.7 | 13.3 | 17.9 | 57.2 | 24.8 | 57.1 | 60 | 177.2 | 7.84 | 85.1 | 11.05 | 0.78 | 7.08 | 150.4 | 39 | 10.16 | 1.877 | 25.9 | 3.91 | 15.7 | 7.49 | 185.8 | 30.4 | 85.2 | Tutkal Sistemi | 19.2 | 37.3 | 40.9 | 76.2 | 18.45 | 18 | 0.452 | P80 | 2 | 0.38 | 424.4 | 3041 | 1.97 | 59 | 2982 | 77.3 | 758.9 | 181.5 | 445.2 | 4167 | -28.44
2025-06-04 | Sabah (06:00-14:00) | MDF-8mm | OP-001 | Çam Yongası | 593.8 | 57.2 | 91.2 | 92.6 | 17.4 | 24.4 | 62.9 | 12.8 | 68 | 70.5 | 167.1 | 7.83 | 83 | 11.78 | 0.92 | 8 | 171.2 | 38.9 | 9.76 | 0.792 | 26.6 | 4.39 | 14.8 | 6.41 | 196.9 | 32.9 | 90.6 | Yok | 0 | 33.6 | 45.2 | 100 | 7.93 | 8 | -0.075 | P100 | 1.57 | -0.76 | 460.6 | 4101 | 1.39 | 57 | 4044 | 87.3 | 713.2 | 177.1 | 384.9 | 4167 | -2.95
2025-06-04 | Öğle (14:00-22:00) | MDF-18mm | OP-014 | Çam Yongası | 620 | 43.7 | 81.7 | 93.9 | 15.6 | 27 | 53.3 | 19.7 | 63.5 | 60 | 181 | 7.74 | 80.3 | 11 | 0.65 | 7.47 | 170.9 | 34.6 | 9.73 | 1.76 | 28.1 | 4.68 | 9.3 | 8.08 | 189.9 | 28.4 | 90.7 | Yok | 0 | 41.8 | 41.3 | 73.3 | 17.89 | 18 | -0.106 | P80 | 2.09 | 0.19 | 450.1 | 3183 | 1.27 | 40 | 3143 | 87.1 | 677.1 | 164.4 | 431.2 | 4167 | -24.57
2025-06-04 | Gece (22:00-06:00) | MDF-16mm | OP-015 | Çam Yongası | 568 | 54.5 | 63.6 | 92.8 | 14.9 | 19.1 | 58.6 | 22.4 | 61.2 | 65.3 | 173.2 | 7.06 | 94.4 | 11.53 | 0.79 | 6.96 | 163.1 | 33 | 8.68 | 1.667 | 29.6 | 4.46 | 11.3 | 7.76 | 203.9 | 34 | 91.9 | Yok | 0 | 38.9 | 47.8 | 76.6 | 15.8 | 16 | -0.199 | P120 | 2.04 | -0.56 | 457.8 | 3416 | 1.59 | 54 | 3362 | 77.3 | 725.5 | 200.9 | 468.7 | 4167 | -19.32
2025-06-05 | Sabah (06:00-14:00) | MDF-18mm | OP-026 | Çam Yongası | 556.5 | 57.4 | 73 | 93.9 | 20.4 | 21.6 | 58.3 | 20.2 | 65.1 | 68 | 171 | 7.64 | 82.5 | 11.42 | 0.79 | 7.11 | 160.2 | 45.2 | 9.74 | 1.827 | 28.7 | 4.24 | 10.1 | 8.65 | 194.6 | 31.7 | 94.2 | Pres Arızası | 7.7 | 36.7 | 41.1 | 77 | 17.72 | 18 | -0.276 | P120 | 1.47 | -0.18 | 450.8 | 3093 | 0.85 | 26 | 3067 | 87.2 | 754.1 | 179.5 | 412 | 4167 | -26.4
2025-06-05 | Öğle (14:00-22:00) | MDF-16mm | OP-010 | Çam Yongası | 536.3 | 54.2 | 92.8 | 94.8 | 17.3 | 24.2 | 52.1 | 23.7 | 62 | 61.7 | 165.9 | 8.2 | 94.4 | 10.63 | 0.8 | 7.49 | 169.9 | 35.8 | 9.65 | 1.586 | 29.5 | 3.75 | 16.1 | 7.7 | 198.1 | 30.1 | 87.4 | Yok | 0 | 36 | 39.6 | 81.8 | 16.2 | 16 | 0.204 | P80 | 1.91 | -0.44 | 459.3 | 3284 | 0.1 | 3 | 3281 | 91 | 743.3 | 186.5 | 384.1 | 4167 | -21.26
2025-06-05 | Gece (22:00-06:00) | MDF-18mm | OP-027 | Kavak Yongası | 573.6 | 50.5 | 80.5 | 93.7 | 16.7 | 25 | 65.8 | 9.2 | 64.6 | 60.6 | 179.3 | 8.25 | 87.5 | 12.13 | 0.77 | 7.16 | 154.1 | 39.7 | 8.9 | 1.785 | 29.6 | 3.9 | 15 | 7.19 | 198.6 | 33.6 | 91.7 | Yok | 0 | 43.7 | 45.5 | 90.6 | 18.25 | 18 | 0.246 | P80 | 1.77 | 0.2 | 453 | 3640 | 1.09 | 39 | 3601 | 73.8 | 749.4 | 185.3 | 454.1 | 4167 | -13.58
2025-06-06 | Sabah (06:00-14:00) | MDF-16mm | OP-004 | Çam Yongası | 501.1 | 51.5 | 70.2 | 94 | 15.1 | 20.3 | 57.7 | 22 | 61.9 | 60 | 180.4 | 7.74 | 95.7 | 11.25 | 0.81 | 7.16 | 158.2 | 37.3 | 8.98 | 1.577 | 29.5 | 4.25 | 11.9 | 8.19 | 198.6 | 32.2 | 90.5 | Yok | 0 | 40.4 | 43.1 | 74.1 | 15.95 | 16 | -0.051 | P80 | 1.55 | 0.29 | 448.9 | 3125 | 0.63 | 19 | 3106 | 80.2 | 746.4 | 172.7 | 412.8 | 4167 | -25.46
2025-06-06 | Öğle (14:00-22:00) | MDF-12mm | OP-008 | Karışık Atık | 614.3 | 54.1 | 70 | 97.5 | 17.4 | 19.4 | 56.6 | 24 | 61.5 | 65.5 | 168.8 | 7.53 | 91.4 | 9.87 | 0.83 | 6.74 | 171 | 38.6 | 8.79 | 1.189 | 25.5 | 4.47 | 9.7 | 7.12 | 201.1 | 28.1 | 88.4 | Yok | 0 | 38.2 | 40.1 | 85.6 | 12.22 | 12 | 0.218 | P60 | 1.87 | -0.21 | 449.3 | 3514 | 0.74 | 26 | 3488 | 86.9 | 732.4 | 180.5 | 402.4 | 4167 | -16.29
2025-06-06 | Gece (22:00-06:00) | MDF-25mm | OP-002 | Çam Yongası | 568.8 | 51.3 | 74.5 | 93.1 | 11.7 | 19.9 | 59.6 | 20.5 | 56.1 | 60 | 176.8 | 7.85 | 87.7 | 11.05 | 0.74 | 7.16 | 162.6 | 44.4 | 8.95 | 2.51 | 28.6 | 4.2 | 16.1 | 9.01 | 192 | 29.9 | 90.2 | Yok | 0 | 42.5 | 34.8 | 70 | 25 | 25 | -0.004 | P80 | 1.84 | -0.63 | 450.3 | 2840 | 0.99 | 28 | 2812 | 77.7 | 732.3 | 170.8 | 412.3 | 4167 | -32.52
2025-06-07 | Sabah (06:00-14:00) | MDF-8mm | OP-027 | Çam Yongası | 558.8 | 50.6 | 92 | 92.6 | 13 | 25.6 | 51.6 | 22.7 | 62.8 | 60 | 170.6 | 7.46 | 81.7 | 10.3 | 0.95 | 7.22 | 171.3 | 43.9 | 8.55 | 0.761 | 27.6 | 4.53 | 8.1 | 7.07 | 200 | 32.4 | 93.1 | Yok | 0 | 42.9 | 41.4 | 86.8 | 7.88 | 8 | -0.119 | P100 | 1.87 | -0.21 | 440.7 | 3510 | 1.39 | 48 | 3462 | 78.7 | 702.1 | 189.4 | 394.6 | 4167 | -16.92
2025-06-07 | Öğle (14:00-22:00) | MDF-16mm | OP-012 | Kavak Yongası | 620 | 58.5 | 86.2 | 92 | 16.8 | 21.6 | 63.4 | 15 | 55.8 | 69.5 | 166.7 | 8.04 | 84 | 12.71 | 0.7 | 7.12 | 160.4 | 42.4 | 8.16 | 1.519 | 29.4 | 3.82 | 10.6 | 7.52 | 189.1 | 30 | 89.9 | Yok | 0 | 38.3 | 34.4 | 82.4 | 15.88 | 16 | -0.117 | P100 | 2.05 | 0.9 | 444.8 | 3216 | 0.63 | 20 | 3196 | 80.7 | 743 | 206.6 | 431.4 | 4167 | -23.3
2025-06-07 | Gece (22:00-06:00) | MDF-25mm | OP-021 | Karışık Atık | 614.1 | 52.7 | 66.4 | 93.7 | 14.9 | 20.1 | 51.6 | 28.3 | 60.8 | 60 | 174.2 | 8.02 | 80.6 | 10.76 | 0.75 | 6.89 | 165.4 | 44.5 | 9.59 | 2.628 | 29.1 | 3.89 | 13.1 | 8.68 | 194.1 | 32.2 | 92 | Yok | 0 | 40.2 | 36.2 | 64.6 | 25.3 | 25 | 0.295 | P80 | 1.85 | 0.81 | 434.1 | 2783 | 0.6 | 16 | 2767 | 89.1 | 754.9 | 195.7 | 413.8 | 4167 | -33.6
2025-06-08 | Sabah (06:00-14:00) | MDF-8mm | OP-004 | Çam Yongası | 501.5 | 51 | 64.9 | 93.6 | 15.6 | 17.4 | 54.6 | 28 | 60.5 | 62.4 | 173.6 | 7.96 | 88.9 | 10.45 | 0.89 | 6.92 | 186.4 | 50.8 | 8.91 | 0.811 | 28 | 4.15 | 10.9 | 6.54 | 195 | 30.7 | 92.4 | Yok | 0 | 35.9 | 33.7 | 92.1 | 7.64 | 8 | -0.359 | P120 | 1.77 | -0.72 | 433.7 | 3706 | 0.38 | 14 | 3692 | 85.4 | 726.2 | 207.6 | 430.8 | 4167 | -11.4
2025-06-08 | Öğle (14:00-22:00) | MDF-18mm | OP-010 | Çam Yongası | 566.3 | 48.9 | 71.4 | 95.8 | 17.5 | 26.3 | 56.4 | 17.2 | 61.5 | 60 | 167.4 | 7.9 | 86.2 | 11.15 | 0.85 | 7.48 | 172.2 | 44.3 | 9.1 | 1.824 | 30.4 | 4.15 | 11.5 | 8.26 | 199.4 | 31.8 | 93.9 | Yok | 0 | 32.9 | 42.8 | 72.6 | 17.78 | 18 | -0.223 | P80 | 2.04 | -0.5 | 450.3 | 3096 | 1.45 | 44 | 3052 | 79.2 | 676.8 | 159.7 | 421.9 | 4167 | -26.76
2025-06-08 | Gece (22:00-06:00) | MDF-16mm | OP-017 | Kavak Yongası | 541.4 | 48.4 | 62.7 | 95.4 | 10 | 14 | 59 | 27 | 62.6 | 60 | 174.1 | 8.07 | 91.7 | 11.51 | 0.77 | 7.08 | 151.5 | 42 | 9.18 | 1.634 | 29.3 | 4.1 | 13.6 | 8.02 | 205 | 31 | 85.8 | Elektrik Kesintisi | 20.1 | 38.4 | 45.6 | 65.8 | 15.96 | 16 | -0.038 | P80 | 1.58 | -0.7 | 429.2 | 2777 | 0.38 | 10 | 2767 | 95.6 | 765 | 186.1 | 422.8 | 4167 | -33.6
2025-06-09 | Sabah (06:00-14:00) | MDF-8mm | OP-026 | Kavak Yongası | 573.9 | 59 | 69 | 94.2 | 15.4 | 23.6 | 56.2 | 20.3 | 60.1 | 71.9 | 167.4 | 8.29 | 86.6 | 11.75 | 0.84 | 6.7 | 160 | 49.2 | 8.94 | 0.853 | 28.9 | 4.15 | 11.4 | 6.55 | 186.3 | 33.9 | 94.8 | Yok | 0 | 44.6 | 49.3 | 100 | 7.82 | 8 | -0.185 | P80 | 2.09 | 0.05 | 445.6 | 4063 | 0.49 | 19 | 4044 | 87.2 | 747.3 | 197.9 | 379 | 4167 | -2.95
2025-06-09 | Öğle (14:00-22:00) | MDF-18mm | OP-026 | Karışık Atık | 595.8 | 51.5 | 62.4 | 90.3 | 15.5 | 22.6 | 61.9 | 15.4 | 57.8 | 60 | 172.8 | 7.55 | 85.4 | 11.44 | 0.87 | 7.2 | 165.6 | 43.3 | 8.98 | 1.764 | 26.3 | 3.94 | 12.7 | 7.6 | 200.2 | 34.4 | 94 | Yok | 0 | 35.1 | 48 | 84.4 | 18.43 | 18 | 0.425 | P100 | 1.63 | -0.96 | 459.7 | 3582 | 1.5 | 53 | 3529 | 94.3 | 710.2 | 151.4 | 424.5 | 4167 | -15.31
2025-06-09 | Gece (22:00-06:00) | MDF-18mm | OP-016 | Çam Yongası | 566 | 56.9 | 77.4 | 93.4 | 13.5 | 25.4 | 54.8 | 19.8 | 62.6 | 66.8 | 173.9 | 8.43 | 90.5 | 13.11 | 0.76 | 6.98 | 167.3 | 42.8 | 10.43 | 1.724 | 26.6 | 3.88 | 12.9 | 7.71 | 197.6 | 33.3 | 91.3 | Yok | 0 | 39.8 | 36.1 | 83.9 | 18.01 | 18 | 0.005 | P100 | 1.46 | 0.04 | 455.8 | 3400 | 0.77 | 26 | 3374 | 77.7 | 699 | 191.4 | 388.5 | 4167 | -19.03
2025-06-10 | Sabah (06:00-14:00) | MDF-16mm | OP-027 | Çam Yongası | 552.2 | 48.7 | 64.4 | 92.6 | 18.7 | 26.4 | 58.5 | 15.1 | 60.8 | 62.3 | 165.3 | 7.64 | 74.3 | 10.56 | 0.84 | 6.96 | 170.7 | 43.6 | 8.28 | 1.646 | 29.8 | 4.23 | 11.5 | 7.26 | 194.8 | 29.8 | 95.9 | Yok | 0 | 46.9 | 33.3 | 88.3 | 15.88 | 16 | -0.121 | P120 | 1.43 | -0.21 | 438.8 | 3652 | 1.31 | 47 | 3605 | 77.7 | 764 | 192.3 | 371.6 | 4167 | -13.49
2025-06-10 | Öğle (14:00-22:00) | MDF-18mm | OP-004 | Çam Yongası | 562.2 | 49.1 | 75.7 | 94 | 14.2 | 22 | 55.7 | 22.3 | 58.5 | 61.9 | 170 | 7.91 | 99 | 11.09 | 0.92 | 7.57 | 166.5 | 42.4 | 9.49 | 1.81 | 30.7 | 4.37 | 13.4 | 8.32 | 194.5 | 35.6 | 91.3 | Soğutucu Kapasitesi | 4.4 | 33.3 | 39 | 73.1 | 18.09 | 18 | 0.089 | P100 | 1.88 | 0.47 | 431.2 | 2981 | 0.99 | 29 | 2952 | 86.4 | 765.7 | 179.1 | 465.3 | 4167 | -29.16
2025-06-10 | Gece (22:00-06:00) | MDF-12mm | OP-005 | Ladin Yongası | 584.1 | 55.8 | 64.3 | 93.3 | 13.4 | 19.9 | 62.7 | 17.4 | 58.9 | 66.2 | 167.9 | 7.89 | 86.5 | 11.49 | 0.75 | 6.87 | 158.2 | 38.6 | 8.62 | 1.199 | 28.5 | 4.3 | 10.4 | 7.09 | 185.2 | 27.9 | 92 | Yok | 0 | 38.2 | 36.9 | 87.9 | 12.01 | 12 | 0.006 | P80 | 1.7 | 0.07 | 450.6 | 3684 | 0.95 | 34 | 3650 | 86.3 | 723.3 | 174.1 | 355.9 | 4167 | -12.41
2025-06-11 | Sabah (06:00-14:00) | MDF-18mm | OP-011 | Ladin Yongası | 529.8 | 58.2 | 62.5 | 94.6 | 10.6 | 18.4 | 50.6 | 31 | 64.4 | 73.4 | 167.5 | 7.47 | 99 | 12.24 | 0.75 | 7.33 | 167.6 | 42.7 | 8.54 | 1.833 | 28.5 | 4.09 | 14.3 | 7.82 | 188.8 | 30.3 | 90.1 | Yok | 0 | 37.8 | 44.4 | 75.1 | 18.4 | 18 | 0.399 | P80 | 2.3 | 0.16 | 447.3 | 3247 | 0.61 | 19 | 3228 | 84.4 | 737 | 202.7 | 450.2 | 4167 | -22.53
2025-06-11 | Öğle (14:00-22:00) | MDF-18mm | OP-010 | Ladin Yongası | 594.1 | 54.1 | 58.6 | 94 | 14.1 | 22.8 | 63.3 | 13.8 | 65.5 | 65.9 | 172.6 | 7.69 | 76.7 | 11.6 | 0.97 | 6.92 | 156.7 | 35.8 | 9.55 | 1.745 | 29.1 | 4.61 | 10.7 | 7.85 | 199 | 32.1 | 85.4 | Yok | 0 | 36.8 | 37.1 | 75.3 | 18.09 | 18 | 0.088 | P120 | 1.64 | -0.08 | 450.4 | 3087 | 0.5 | 15 | 3072 | 87.4 | 752.1 | 215.4 | 393.4 | 4167 | -26.28
2025-06-11 | Gece (22:00-06:00) | MDF-18mm | OP-023 | Karışık Atık | 527.2 | 50.4 | 98.4 | 95.2 | 15.4 | 21.2 | 58.2 | 20.6 | 61.7 | 60 | 175.4 | 8.29 | 81.6 | 11.36 | 0.89 | 7.71 | 175.8 | 58 | 9.6 | 1.798 | 26.6 | 4.32 | 14.8 | 7.9 | 189.6 | 32.5 | 92 | Yok | 0 | 38.5 | 44.2 | 81 | 17.78 | 18 | -0.218 | P80 | 1.97 | 0.22 | 465.4 | 3415 | 1.49 | 50 | 3365 | 88.9 | 777.2 | 169.8 | 488.3 | 4167 | -19.25
2025-06-12 | Sabah (06:00-14:00) | MDF-16mm | OP-003 | Çam Yongası | 591.1 | 56.1 | 61 | 91.1 | 17.8 | 16.9 | 61.7 | 21.4 | 66 | 67.8 | 168 | 7.44 | 86.7 | 10.79 | 0.81 | 6.78 | 160.1 | 40.9 | 9.11 | 1.57 | 29.5 | 3.74 | 12 | 8.06 | 213.2 | 29.3 | 87.4 | Yok | 0 | 43.6 | 47.8 | 74.6 | 15.82 | 16 | -0.177 | P80 | 2.2 | -0.27 | 453.8 | 3100 | 0.83 | 25 | 3075 | 81.6 | 714.5 | 223.2 | 440.5 | 4167 | -26.21
2025-06-12 | Öğle (14:00-22:00) | MDF-8mm | OP-022 | Çam Yongası | 594.6 | 56.7 | 76.9 | 95.3 | 17.7 | 21.8 | 58.2 | 20 | 66.4 | 66.6 | 170.4 | 7.38 | 83 | 11.14 | 0.89 | 7.21 | 163.7 | 39.4 | 9.22 | 0.799 | 27.1 | 4.53 | 9.4 | 6.03 | 200.9 | 32.5 | 91.4 | Kurutucu Tıkanması | 5.1 | 43.9 | 45 | 100 | 8 | 8 | -0.002 | P100 | 2.1 | 0.09 | 442.7 | 4227 | 0.62 | 26 | 4201 | 93.6 | 741.6 | 174.7 | 383.4 | 4167 | 0.82
2025-06-12 | Gece (22:00-06:00) | MDF-18mm | OP-009 | Ladin Yongası | 576.6 | 53.8 | 75.9 | 94.6 | 16.5 | 18 | 58.3 | 23.7 | 62.7 | 62.5 | 163.5 | 7.39 | 84.5 | 11.32 | 0.5 | 7.59 | 184.8 | 47 | 8.88 | 1.869 | 28.9 | 4.8 | 12.7 | 7.86 | 194.7 | 31.4 | 90 | Yok | 0 | 46.7 | 46 | 77.5 | 17.58 | 18 | -0.419 | P80 | 2.08 | -0.04 | 448.6 | 3236 | 0.23 | 7 | 3229 | 77 | 757.9 | 162.1 | 449.9 | 4167 | -22.51
2025-06-13 | Sabah (06:00-14:00) | MDF-18mm | OP-008 | Kavak Yongası | 580.3 | 54.9 | 82.6 | 96 | 14.4 | 25.4 | 58.2 | 16.3 | 66.1 | 63.8 | 170.9 | 7.99 | 83.1 | 10.49 | 0.88 | 6.7 | 161.6 | 46.2 | 10.32 | 1.866 | 27.8 | 4.53 | 12.1 | 8.54 | 200.9 | 36.7 | 91.5 | Yok | 0 | 36.7 | 50 | 67.7 | 17.87 | 18 | -0.131 | P100 | 2.02 | 0.62 | 434.5 | 2933 | 0.63 | 18 | 2915 | 82.2 | 759.7 | 180 | 391 | 4167 | -30.05
2025-06-13 | Öğle (14:00-22:00) | MDF-8mm | OP-019 | Karışık Atık | 560.7 | 56.8 | 73.1 | 92.8 | 15.8 | 25.3 | 55.2 | 19.5 | 62.8 | 67.9 | 172.1 | 7.94 | 90.5 | 11.39 | 0.97 | 6.63 | 165.6 | 46.1 | 9.33 | 0.812 | 27.2 | 4.56 | 8.8 | 6.46 | 195.7 | 30.9 | 94.2 | Yok | 0 | 41 | 38.7 | 97 | 7.93 | 8 | -0.071 | P100 | 2.09 | 0.55 | 450 | 4134 | 1.52 | 62 | 4072 | 73.7 | 774.6 | 164.1 | 430.6 | 4167 | -2.28
2025-06-13 | Gece (22:00-06:00) | MDF-25mm | OP-001 | Çam Yongası | 603.3 | 49.7 | 71.4 | 92.2 | 16.5 | 17.3 | 55.9 | 26.8 | 60.1 | 60 | 166.8 | 7.7 | 84.4 | 10.52 | 0.67 | 7.06 | 162.9 | 31.8 | 8.98 | 2.466 | 27.5 | 4.35 | 13.3 | 8.85 | 198.5 | 31.2 | 84.6 | Yok | 0 | 40.3 | 36 | 66 | 24.56 | 25 | -0.436 | P60 | 1.5 | 0.14 | 452.3 | 2724 | 1.01 | 27 | 2697 | 88.2 | 745.9 | 143.9 | 422.7 | 4167 | -35.28
2025-06-14 | Sabah (06:00-14:00) | MDF-16mm | OP-029 | Çam Yongası | 543.5 | 55.1 | 86.1 | 94.4 | 16.3 | 21.6 | 63.8 | 14.6 | 66.4 | 63.4 | 173.5 | 7.4 | 91.1 | 10.88 | 0.84 | 7.19 | 167.6 | 34.8 | 8.85 | 1.639 | 25.3 | 4.38 | 13.7 | 7.68 | 203 | 33.6 | 95.1 | Yok | 0 | 43.3 | 40.8 | 77.1 | 16 | 16 | 0.005 | P80 | 1.58 | 0.57 | 445.9 | 3339 | 1.06 | 35 | 3304 | 76.4 | 732.3 | 189 | 473 | 4167 | -20.71
2025-06-14 | Öğle (14:00-22:00) | MDF-18mm | OP-029 | Çam Yongası | 563 | 49.8 | 75.9 | 92.9 | 12.3 | 22.9 | 56.1 | 21 | 62.2 | 60 | 173.7 | 7.44 | 86.8 | 10.63 | 0.76 | 7.43 | 170.7 | 36.8 | 9.81 | 1.757 | 26.1 | 4.53 | 14.2 | 7.98 | 197.7 | 30.3 | 92.3 | Elektrik Kesintisi | 15.1 | 35.4 | 41.8 | 70.2 | 18.08 | 18 | 0.076 | P120 | 1.41 | 0.27 | 437.2 | 3058 | 1.12 | 34 | 3024 | 83.4 | 720.7 | 168.7 | 362.8 | 4167 | -27.43
2025-06-14 | Gece (22:00-06:00) | MDF-18mm | OP-006 | Kavak Yongası | 547.6 | 50.4 | 89.7 | 95.9 | 12.1 | 20.4 | 57.3 | 22.3 | 63.5 | 61.2 | 178.5 | 7.42 | 88.1 | 9.79 | 0.62 | 7.23 | 175.5 | 35.1 | 8.87 | 1.75 | 29.1 | 4.69 | 12 | 7.62 | 206.3 | 32.5 | 84.4 | Pres Arızası | 10.1 | 43.6 | 40.7 | 71.3 | 17.47 | 18 | -0.528 | P60 | 1.54 | -0.17 | 434.4 | 2910 | 0.19 | 5 | 2905 | 100 | 747.7 | 179.1 | 465.2 | 4167 | -30.29
2025-06-15 | Sabah (06:00-14:00) | MDF-12mm | OP-026 | Kavak Yongası | 571.7 | 57.9 | 65.9 | 94 | 17.6 | 18.8 | 57 | 24.3 | 61.1 | 69.3 | 175.2 | 8.26 | 87.4 | 10.37 | 0.93 | 7.04 | 161.7 | 35.7 | 9.58 | 1.166 | 26.7 | 4.42 | 12.9 | 6.79 | 198.2 | 31.5 | 92.9 | Tutkal Sistemi | 0.8 | 43.4 | 48.1 | 84.4 | 12.37 | 12 | 0.368 | P80 | 1.67 | -1.06 | 437.5 | 3620 | 0.83 | 30 | 3590 | 89 | 788.8 | 195.7 | 384.1 | 4167 | -13.85
2025-06-15 | Öğle (14:00-22:00) | MDF-18mm | OP-006 | Kavak Yongası | 555.4 | 51.4 | 62.2 | 94.4 | 14 | 24.1 | 58.8 | 17.1 | 67.1 | 60.8 | 172.8 | 8.03 | 99 | 11.86 | 0.79 | 7.09 | 163.5 | 45.9 | 9.11 | 1.789 | 28.4 | 4.18 | 11.6 | 8.53 | 192.1 | 29.5 | 88.3 | Konveyör Durması | 17.5 | 42.9 | 41.8 | 62.5 | 17.92 | 18 | -0.076 | P60 | 1.58 | 0.28 | 423.9 | 2654 | 0.81 | 21 | 2633 | 93.3 | 759.1 | 185.2 | 415.6 | 4167 | -36.81
2025-06-15 | Gece (22:00-06:00) | MDF-16mm | OP-027 | Karışık Atık | 490.5 | 54.1 | 76.3 | 95.3 | 14.6 | 26.2 | 65.4 | 8.5 | 65.8 | 65.3 | 173.4 | 7.78 | 90.4 | 11.41 | 0.84 | 7.54 | 161 | 46.8 | 7.64 | 1.57 | 25.3 | 4.3 | 13.9 | 7.56 | 203.1 | 30.5 | 90.4 | Yok | 0 | 40.7 | 47.7 | 82.9 | 16.18 | 16 | 0.182 | P60 | 1.92 | -0.17 | 463.6 | 3353 | 0.28 | 9 | 3344 | 82.4 | 779.5 | 188.4 | 406.3 | 4167 | -19.75
2025-06-16 | Sabah (06:00-14:00) | MDF-18mm | OP-007 | Çam Yongası | 535 | 53.1 | 79.4 | 93.7 | 18.1 | 24.5 | 62.7 | 12.8 | 63.4 | 62.8 | 175 | 8.13 | 84.2 | 10.99 | 0.86 | 7.17 | 169.4 | 48.7 | 8.64 | 1.85 | 28 | 4.18 | 14.1 | 8.32 | 190 | 32.9 | 90.1 | Yok | 0 | 32.9 | 41.2 | 75 | 18.32 | 18 | 0.32 | P60 | 2.23 | -0.68 | 459.7 | 3136 | 0.52 | 16 | 3120 | 87.7 | 669.9 | 183 | 404.9 | 4167 | -25.13
2025-06-16 | Öğle (14:00-22:00) | MDF-18mm | OP-005 | Çam Yongası | 556.1 | 55 | 77.7 | 95.2 | 18 | 12.7 | 58.9 | 28.5 | 55 | 64.8 | 177.2 | 7.75 | 82.3 | 11.86 | 0.78 | 7.63 | 178.3 | 44.7 | 8.74 | 1.89 | 28.9 | 4.26 | 10.6 | 8.05 | 208.7 | 28.2 | 91.6 | Soğutucu Kapasitesi | 45 | 45.9 | 44.1 | 66.4 | 17.87 | 18 | -0.126 | P60 | 1.78 | -0.14 | 391.6 | 2807 | 0.59 | 16 | 2791 | 81.7 | 711.4 | 161.7 | 442.9 | 4167 | -33.02
2025-06-16 | Gece (22:00-06:00) | MDF-16mm | OP-012 | Çam Yongası | 559.7 | 50.5 | 69.2 | 91.8 | 16.4 | 21.2 | 54.5 | 24.3 | 62.5 | 61.4 | 168.6 | 8.19 | 87.7 | 11.96 | 0.7 | 7.72 | 172.4 | 38.1 | 9.29 | 1.564 | 31.2 | 5.09 | 9.5 | 7.29 | 200.8 | 33.2 | 85.3 | Yok | 0 | 45.5 | 31.5 | 77.6 | 16.41 | 16 | 0.41 | P100 | 1.73 | 0.18 | 446.1 | 3288 | 0.37 | 12 | 3276 | 92.8 | 720.1 | 193.3 | 420.3 | 4167 | -21.38
2025-06-17 | Sabah (06:00-14:00) | MDF-18mm | OP-003 | Kavak Yongası | 580.8 | 46.7 | 76.2 | 94.4 | 13.7 | 21.5 | 45.9 | 32.6 | 64.3 | 60 | 172.6 | 7.48 | 87.7 | 11.4 | 0.89 | 6.62 | 165.4 | 51.7 | 9.54 | 1.741 | 24.7 | 4.23 | 8 | 8.3 | 194.7 | 30.5 | 92.3 | Yok | 0 | 37.2 | 40.4 | 77.4 | 18.4 | 18 | 0.405 | P80 | 1.52 | 0.29 | 462.7 | 3242 | 0.21 | 6 | 3236 | 93.4 | 769.7 | 181.9 | 447.4 | 4167 | -22.34
2025-06-17 | Öğle (14:00-22:00) | MDF-18mm | OP-019 | Kavak Yongası | 620 | 50.6 | 67.2 | 91.3 | 16 | 18.2 | 60.6 | 21.2 | 61.1 | 60 | 175.3 | 7.56 | 83.3 | 11.18 | 0.85 | 6.71 | 168.7 | 42.2 | 8.72 | 1.776 | 29 | 3.73 | 10.7 | 7.73 | 190.2 | 32.7 | 88.1 | Yok | 0 | 34.8 | 38.5 | 68.6 | 17.32 | 18 | -0.683 | P60 | 1.9 | 0.14 | 426.9 | 3065 | 0.1 | 3 | 3062 | 83 | 701.8 | 184.9 | 404.9 | 4167 | -26.52
2025-06-17 | Gece (22:00-06:00) | MDF-16mm | OP-026 | Kavak Yongası | 547.6 | 55.2 | 84.7 | 93.7 | 15 | 22.4 | 53.9 | 23.8 | 61 | 64.2 | 175.7 | 7.34 | 90.9 | 11.5 | 0.71 | 6.96 | 146.6 | 30 | 10.03 | 1.599 | 29.7 | 4.29 | 13.9 | 7.8 | 185 | 34.2 | 84.4 | Yok | 0 | 48 | 47.6 | 72.7 | 16.03 | 16 | 0.032 | P60 | 1.85 | 0.11 | 447.5 | 3051 | 0.23 | 7 | 3044 | 88.3 | 732.8 | 169.8 | 396.3 | 4167 | -26.95
2025-06-18 | Sabah (06:00-14:00) | MDF-25mm | OP-028 | Çam Yongası | 514.8 | 49.6 | 69.7 | 96.8 | 12.8 | 16.6 | 55.3 | 28 | 60.2 | 60 | 165.1 | 7.94 | 96.5 | 11.44 | 0.92 | 7.04 | 155.6 | 37.7 | 10.18 | 2.35 | 30.2 | 4.53 | 12.5 | 9.25 | 198.2 | 30.4 | 95.7 | Yok | 0 | 42.3 | 41.1 | 71.2 | 24.86 | 25 | -0.138 | P60 | 2.14 | 0.27 | 441.7 | 2879 | 1.42 | 40 | 2839 | 84.7 | 735.4 | 217 | 406.7 | 4167 | -31.87
2025-06-18 | Öğle (14:00-22:00) | MDF-18mm | OP-001 | Kavak Yongası | 615.1 | 52.2 | 66.2 | 91.7 | 13.3 | 16.6 | 61.3 | 22.2 | 61.2 | 63.8 | 173.1 | 7.78 | 82.7 | 10.9 | 0.79 | 7.23 | 164.9 | 47.2 | 9.14 | 1.769 | 27.4 | 4.52 | 9.8 | 8.15 | 196.2 | 34 | 90.1 | Soğutucu Kapasitesi | 14.2 | 40.6 | 47.5 | 69.1 | 17.96 | 18 | -0.039 | P100 | 2.91 | 0.45 | 430 | 2995 | 0.9 | 26 | 2969 | 89.1 | 736.5 | 193.4 | 440.8 | 4167 | -28.75
2025-06-18 | Gece (22:00-06:00) | MDF-18mm | OP-030 | Karışık Atık | 540.2 | 57.7 | 87.7 | 98.7 | 14.2 | 18.9 | 55.5 | 25.6 | 59 | 66.4 | 178.1 | 7.63 | 81.3 | 10.1 | 0.78 | 7.31 | 170.9 | 49 | 8.87 | 1.801 | 25.5 | 4.05 | 11.1 | 7.63 | 198.1 | 36.2 | 90.9 | Yok | 0 | 48.8 | 40.6 | 76.4 | 18.06 | 18 | 0.065 | P100 | 1.63 | 0.25 | 454 | 3407 | 1.33 | 45 | 3362 | 75.7 | 730.4 | 184.9 | 351.5 | 4167 | -19.32
2025-06-19 | Sabah (06:00-14:00) | MDF-12mm | OP-017 | Çam Yongası | 551.7 | 52.5 | 74.2 | 96.4 | 13 | 21.9 | 53.6 | 24.5 | 66.9 | 61.2 | 166.5 | 7.82 | 87.9 | 10.69 | 0.66 | 7.19 | 165.9 | 34.9 | 9.07 | 1.2 | 32.2 | 4.2 | 13.8 | 7.4 | 196.5 | 33.7 | 92.4 | Yok | 0 | 42.3 | 42.7 | 84 | 11.93 | 12 | -0.072 | P80 | 1.57 | -0.13 | 452.2 | 3557 | 0.95 | 33 | 3524 | 86.9 | 745 | 180.8 | 390.6 | 4167 | -15.43
2025-06-19 | Öğle (14:00-22:00) | MDF-18mm | OP-012 | Çam Yongası | 561.9 | 47.9 | 75.4 | 97.2 | 16.7 | 22.5 | 60 | 17.5 | 56.1 | 60 | 164.9 | 7.59 | 83.6 | 11.25 | 0.83 | 6.68 | 175.8 | 41.8 | 9.19 | 1.743 | 28.5 | 4.37 | 11.6 | 8.07 | 189 | 27.1 | 89.2 | Soğutucu Kapasitesi | 11.8 | 41 | 37.5 | 68.6 | 18.23 | 18 | 0.232 | P80 | 2.39 | -0.34 | 422.1 | 2939 | 0.25 | 7 | 2932 | 87 | 733 | 199.7 | 463.2 | 4167 | -29.64
2025-06-19 | Gece (22:00-06:00) | MDF-16mm | OP-016 | Kavak Yongası | 554 | 52.2 | 73.1 | 94.2 | 16.3 | 28.1 | 59.3 | 12.6 | 62.5 | 63.7 | 170.1 | 7.76 | 88.5 | 10.56 | 0.88 | 6.92 | 157.3 | 36.5 | 9.15 | 1.566 | 29.7 | 4.03 | 11.3 | 7.65 | 192.1 | 30.2 | 86.1 | Yok | 0 | 38.4 | 37.6 | 79.2 | 15.99 | 16 | -0.005 | P100 | 1.89 | 0.56 | 460.6 | 3266 | 1.18 | 38 | 3228 | 83.4 | 766.4 | 153.8 | 449.1 | 4167 | -22.53
2025-06-20 | Sabah (06:00-14:00) | MDF-12mm | OP-011 | Kavak Yongası | 542.9 | 52 | 79.8 | 94 | 15.4 | 17.2 | 47.8 | 35 | 60.7 | 63.5 | 173.6 | 7.72 | 89.4 | 10.84 | 0.67 | 6.79 | 164.9 | 35.3 | 9.46 | 1.221 | 24.1 | 4.09 | 13.6 | 6.99 | 195.6 | 30.3 | 93.2 | Yok | 0 | 37.3 | 39.4 | 96 | 12.21 | 12 | 0.209 | P80 | 1.23 | 0.44 | 458 | 3847 | 0.16 | 6 | 3841 | 88.4 | 737 | 179.3 | 437.5 | 4167 | -7.82
2025-06-20 | Öğle (14:00-22:00) | MDF-16mm | OP-005 | Çam Yongası | 543.2 | 52.1 | 75.5 | 94 | 12.9 | 19.5 | 51.7 | 28.8 | 65.4 | 61.5 | 176 | 7.62 | 92.7 | 9.91 | 0.79 | 7.39 | 175.4 | 41.6 | 9.31 | 1.606 | 32.3 | 4.71 | 10.7 | 7.49 | 198.5 | 32.3 | 91.2 | Yok | 0 | 35.3 | 42.4 | 80.7 | 15.87 | 16 | -0.129 | P80 | 1.69 | 0.02 | 448 | 3437 | 1.04 | 35 | 3402 | 91.5 | 760.1 | 159.7 | 377.6 | 4167 | -18.36
2025-06-20 | Gece (22:00-06:00) | MDF-12mm | OP-027 | Karışık Atık | 560.5 | 52.5 | 71.2 | 95.5 | 16.3 | 25 | 64.5 | 10.5 | 59.6 | 64.3 | 175 | 8.09 | 91.8 | 10.4 | 0.72 | 7.38 | 166.3 | 38.2 | 9.11 | 1.2 | 28.7 | 3.87 | 12.8 | 7.17 | 202.9 | 29.3 | 86.8 | Kurutucu Tıkanması | 32.1 | 39.7 | 47.3 | 75.8 | 11.67 | 12 | -0.33 | P80 | 1.76 | -0.01 | 421.1 | 3212 | 0.76 | 24 | 3188 | 80.8 | 763.9 | 182.2 | 355.3 | 4167 | -23.49
2025-06-21 | Sabah (06:00-14:00) | MDF-18mm | OP-028 | Ladin Yongası | 525.2 | 52.4 | 72.2 | 94 | 16.4 | 19.9 | 59.6 | 20.5 | 61.7 | 65.3 | 173.2 | 7.93 | 82.7 | 12.37 | 0.79 | 7.95 | 150.6 | 37.7 | 9.75 | 1.806 | 29.2 | 3.8 | 11.6 | 8.14 | 195.1 | 32.2 | 91.5 | Yok | 0 | 40.1 | 42.1 | 75.3 | 17.84 | 18 | -0.155 | P80 | 2.16 | -1.01 | 465.9 | 3167 | 1.06 | 33 | 3134 | 87.2 | 719.9 | 239.3 | 453.2 | 4167 | -24.79
2025-06-21 | Öğle (14:00-22:00) | MDF-18mm | OP-007 | Çam Yongası | 584.1 | 56.1 | 58.8 | 95.5 | 15.4 | 26.9 | 60 | 13.1 | 69.9 | 62.1 | 174.5 | 8.81 | 79.3 | 12.15 | 0.78 | 7.23 | 161.3 | 45.3 | 8.47 | 1.823 | 30 | 4.44 | 11.9 | 8.48 | 186.3 | 32.5 | 96.6 | Yok | 0 | 44 | 47.4 | 74.3 | 17.88 | 18 | -0.118 | P120 | 2 | 0.2 | 448.9 | 3093 | 1.31 | 40 | 3053 | 84 | 743.2 | 209.1 | 398.3 | 4167 | -26.73
2025-06-21 | Gece (22:00-06:00) | MDF-16mm | OP-016 | Çam Yongası | 580 | 60.8 | 72.7 | 94.9 | 12.7 | 20 | 58.1 | 21.8 | 63.7 | 67.4 | 168.9 | 6.93 | 78.8 | 12.44 | 1.01 | 7.06 | 159.1 | 39.3 | 9.12 | 1.593 | 27.9 | 4.29 | 12.5 | 7.57 | 192.3 | 32.9 | 88.4 | Yok | 0 | 43.8 | 52.3 | 74.6 | 15.44 | 16 | -0.559 | P120 | 1.96 | -0.3 | 450 | 3178 | 1.34 | 42 | 3136 | 92.7 | 710.9 | 173.6 | 443.6 | 4167 | -24.74
2025-06-22 | Sabah (06:00-14:00) | MDF-16mm | OP-018 | Kavak Yongası | 586.9 | 51 | 91.4 | 97.2 | 17.9 | 22.6 | 62.5 | 14.9 | 68 | 63.1 | 171.8 | 8.42 | 85 | 10.09 | 0.75 | 7.42 | 155.5 | 36.2 | 7.4 | 1.676 | 28 | 4.5 | 13.1 | 7.65 | 196.8 | 34 | 94.3 | Yok | 0 | 37.1 | 40.8 | 83.9 | 15.85 | 16 | -0.149 | P80 | 2.36 | 0.42 | 451.6 | 3367 | 1.65 | 55 | 3312 | 87.6 | 709.1 | 172.1 | 495.2 | 4167 | -20.52
2025-06-22 | Öğle (14:00-22:00) | MDF-16mm | OP-006 | Çam Yongası | 532.6 | 56.5 | 80.4 | 96.8 | 12.6 | 24.9 | 60.3 | 14.8 | 58.2 | 65.2 | 171.4 | 7.73 | 86.8 | 10.7 | 0.67 | 7.55 | 171.9 | 39 | 8.83 | 1.529 | 26.3 | 4.36 | 14.5 | 7.76 | 195.4 | 32.2 | 89.5 | Yok | 0 | 43.3 | 41.9 | 76.1 | 16.15 | 16 | 0.148 | P60 | 1.52 | -0.43 | 455.4 | 3177 | 0.64 | 20 | 3157 | 88.4 | 750.1 | 164.3 | 419.5 | 4167 | -24.24
2025-06-22 | Gece (22:00-06:00) | MDF-12mm | OP-020 | Karışık Atık | 526.2 | 49.4 | 75.6 | 91.1 | 18.8 | 18.6 | 60.7 | 20.7 | 62.5 | 60 | 173.9 | 7.54 | 90.2 | 10.48 | 0.92 | 6.78 | 161.6 | 46.1 | 8.63 | 1.218 | 26.5 | 4.4 | 12.7 | 7.26 | 196.8 | 33.8 | 89.5 | Yok | 0 | 34 | 41.9 | 78.8 | 12.07 | 12 | 0.075 | P120 | 2.01 | 0.34 | 441.3 | 3290 | 0.77 | 25 | 3265 | 76 | 752.4 | 192.4 | 398.4 | 4167 | -21.65
2025-06-23 | Sabah (06:00-14:00) | MDF-12mm | OP-004 | Çam Yongası | 531.3 | 42.7 | 79.1 | 93.6 | 17.2 | 25.8 | 50.8 | 23.5 | 62.1 | 60 | 167.9 | 8.26 | 88.7 | 11.42 | 0.9 | 7.18 | 164.5 | 43.6 | 9.63 | 1.149 | 28.5 | 3.8 | 14.6 | 7.37 | 202.4 | 28.7 | 98.5 | Yok | 0 | 37.3 | 45.9 | 94.8 | 11.83 | 12 | -0.168 | P80 | 2 | -0.07 | 464.7 | 3913 | 1.02 | 39 | 3874 | 83.8 | 732.5 | 171.4 | 394.2 | 4167 | -7.03
2025-06-23 | Öğle (14:00-22:00) | MDF-8mm | OP-018 | Kavak Yongası | 592.9 | 50.2 | 77 | 93.1 | 13.2 | 18.3 | 58 | 23.7 | 61 | 60 | 169.9 | 7.94 | 79.8 | 11.91 | 0.8 | 6.77 | 155.7 | 40 | 9.79 | 0.788 | 23.2 | 4.38 | 12.4 | 6.34 | 195.7 | 34.7 | 88.8 | Konveyör Durması | 8.5 | 37 | 42 | 98.7 | 7.88 | 8 | -0.116 | P80 | 1.53 | -0.76 | 445.1 | 3928 | 1.02 | 40 | 3888 | 74 | 742.6 | 171.2 | 468.7 | 4167 | -6.7
2025-06-23 | Gece (22:00-06:00) | MDF-25mm | OP-015 | Çam Yongası | 616.9 | 52.9 | 90.5 | 92.1 | 17.6 | 24.2 | 57.5 | 18.4 | 67.6 | 62.2 | 173 | 7.65 | 90.3 | 11.2 | 0.77 | 6.88 | 157.5 | 46.9 | 9.3 | 2.522 | 26.6 | 4.56 | 11.5 | 9.26 | 202 | 30.6 | 90.3 | Yok | 0 | 43.5 | 35.7 | 66.7 | 25.26 | 25 | 0.257 | P80 | 1.62 | -0.23 | 450.6 | 2768 | 0.72 | 19 | 2749 | 78.4 | 770.5 | 188.1 | 444.5 | 4167 | -34.03
2025-06-24 | Sabah (06:00-14:00) | MDF-18mm | OP-022 | Çam Yongası | 540.9 | 58.4 | 78.9 | 95.6 | 15.3 | 21.3 | 62.3 | 16.3 | 67.7 | 70.8 | 170.9 | 8.51 | 90.9 | 10.4 | 0.76 | 7.34 | 178.1 | 47.2 | 9.01 | 1.779 | 27.6 | 3.93 | 13.7 | 8.38 | 190.3 | 33.8 | 88.3 | Soğutucu Kapasitesi | 37.1 | 42.1 | 33.8 | 67 | 17.52 | 18 | -0.482 | P100 | 1.62 | -0.58 | 406.4 | 2698 | 0.9 | 24 | 2674 | 88 | 712.1 | 157.9 | 418.2 | 4167 | -35.83
2025-06-24 | Öğle (14:00-22:00) | MDF-18mm | OP-025 | Çam Yongası | 543.6 | 54.8 | 73.4 | 92.6 | 17.7 | 23.7 | 57.1 | 19.3 | 62.7 | 66.5 | 176.7 | 7.57 | 90.8 | 12.72 | 0.79 | 7.26 | 159.8 | 38 | 8.85 | 1.787 | 24.7 | 3.83 | 9.5 | 7.67 | 198.8 | 31.3 | 95.5 | Yok | 0 | 40.1 | 48 | 86.7 | 18.56 | 18 | 0.563 | P80 | 2.06 | -0.3 | 458.8 | 3599 | 0.6 | 21 | 3578 | 92.2 | 738.8 | 168.4 | 386.5 | 4167 | -14.13
2025-06-24 | Gece (22:00-06:00) | MDF-16mm | OP-012 | Kavak Yongası | 605.3 | 51.3 | 73.9 | 99 | 14.9 | 22 | 61.1 | 17 | 62.6 | 61.7 | 170.9 | 7.76 | 87.9 | 10.76 | 0.89 | 7.42 | 156.8 | 45 | 9.9 | 1.673 | 25.4 | 4.34 | 12.5 | 8.22 | 193.6 | 31.6 | 88.4 | Yok | 0 | 44.8 | 44.4 | 73.7 | 16.23 | 16 | 0.233 | P80 | 1.59 | -0.14 | 440.9 | 2987 | 0.82 | 24 | 2963 | 91.2 | 763.9 | 174.5 | 413.1 | 4167 | -28.89
2025-06-25 | Sabah (06:00-14:00) | MDF-16mm | OP-017 | Karışık Atık | 589.4 | 56.2 | 76.6 | 96.9 | 16.9 | 20.6 | 62.2 | 17.2 | 60.1 | 67.6 | 174.1 | 7.59 | 77 | 12.38 | 1.1 | 7.35 | 175.2 | 44.5 | 8.33 | 1.629 | 25.8 | 4.32 | 13.1 | 8.21 | 193.1 | 27.3 | 98.7 | Yok | 0 | 39 | 30.7 | 85.5 | 16.21 | 16 | 0.21 | P100 | 1.58 | -0.32 | 459.8 | 3482 | 1.27 | 44 | 3438 | 80.5 | 735.1 | 193.2 | 390 | 4167 | -17.49
2025-06-25 | Öğle (14:00-22:00) | MDF-18mm | OP-020 | Karışık Atık | 571.4 | 45.7 | 63.9 | 94.5 | 14.4 | 22.6 | 56.4 | 21 | 59.1 | 60 | 167.9 | 8.13 | 91.9 | 10.72 | 0.76 | 7.28 | 161.8 | 38.2 | 9.13 | 1.748 | 23.8 | 4.33 | 10.3 | 8.04 | 188.1 | 33.8 | 93.9 | Yok | 0 | 34.4 | 40.5 | 78.1 | 18.04 | 18 | 0.04 | P100 | 1.36 | 0.04 | 438.7 | 3228 | 0.79 | 25 | 3203 | 77.2 | 723.5 | 213 | 395.1 | 4167 | -23.13
2025-06-25 | Gece (22:00-06:00) | MDF-12mm | OP-022 | Karışık Atık | 568.5 | 52.6 | 90.5 | 92.6 | 15.5 | 25.6 | 61.7 | 12.8 | 64 | 64.3 | 175.6 | 8.06 | 81 | 11.26 | 0.82 | 7.65 | 163.8 | 40.2 | 8.62 | 1.241 | 29.8 | 4.16 | 10.4 | 6.75 | 189.9 | 31 | 91.9 | Tutkal Sistemi | 5.3 | 35.6 | 39.1 | 86.4 | 12.08 | 12 | 0.08 | P60 | 2.14 | -0.79 | 432 | 3705 | 1.17 | 43 | 3662 | 91.7 | 778 | 163.5 | 418.9 | 4167 | -12.12
2025-06-26 | Sabah (06:00-14:00) | MDF-12mm | OP-017 | Çam Yongası | 509.1 | 49.1 | 72.6 | 91.8 | 14.7 | 23.8 | 60 | 16.2 | 62.6 | 60 | 170 | 7.82 | 93 | 10.64 | 0.83 | 6.91 | 171.9 | 34.3 | 9.74 | 1.174 | 28.5 | 4.19 | 10 | 7.17 | 203.2 | 33.6 | 91 | Yok | 0 | 41.4 | 41.9 | 90 | 12.55 | 12 | 0.546 | P100 | 1.92 | -0.32 | 440.2 | 3520 | 0.16 | 5 | 3515 | 92.4 | 742.6 | 202.1 | 406.3 | 4167 | -15.65
2025-06-26 | Öğle (14:00-22:00) | MDF-16mm | OP-007 | Çam Yongası | 523.8 | 55.9 | 80.9 | 94.4 | 16.2 | 22.7 | 53.3 | 24 | 63.7 | 65.6 | 178.6 | 7.48 | 80.2 | 11.85 | 0.62 | 6.82 | 170.8 | 35 | 8.96 | 1.58 | 28.7 | 4.41 | 12.2 | 8.05 | 188.4 | 34 | 86.9 | Yok | 0 | 30.7 | 37.1 | 72.7 | 15.83 | 16 | -0.166 | P100 | 2.69 | 0.51 | 443.1 | 3013 | 0.7 | 21 | 2992 | 76.7 | 718.2 | 168.1 | 401.8 | 4167 | -28.2
2025-06-26 | Gece (22:00-06:00) | MDF-8mm | OP-005 | Kavak Yongası | 570.1 | 49.1 | 89.8 | 92.8 | 16.7 | 22.1 | 59.4 | 18.6 | 63.2 | 60 | 174.4 | 7.75 | 87.5 | 11.3 | 0.65 | 7.34 | 167.9 | 45.4 | 9.53 | 0.806 | 26.8 | 4.1 | 10.1 | 6.16 | 197.5 | 28.8 | 89.6 | Yok | 0 | 37.8 | 40.4 | 94.8 | 8.2 | 8 | 0.201 | P60 | 1.63 | 0.08 | 447.5 | 4101 | 1.35 | 55 | 4046 | 83.4 | 741 | 162.3 | 412.2 | 4167 | -2.9
2025-06-27 | Sabah (06:00-14:00) | MDF-16mm | OP-005 | Çam Yongası | 533.1 | 54.4 | 74.9 | 92.4 | 14 | 18.3 | 61.7 | 20 | 63.2 | 63.3 | 169.1 | 7.89 | 79.9 | 10.35 | 1 | 7.2 | 159.6 | 34.2 | 8.39 | 1.609 | 27.1 | 3.79 | 9.4 | 7.67 | 192.2 | 33.5 | 95.9 | Yok | 0 | 34.1 | 47.6 | 81.5 | 16.27 | 16 | 0.269 | P60 | 2.14 | -0.02 | 450.3 | 3547 | 0.84 | 29 | 3518 | 90.5 | 761.5 | 212.9 | 368.3 | 4167 | -15.57
2025-06-27 | Öğle (14:00-22:00) | MDF-25mm | OP-025 | Karışık Atık | 549.2 | 57 | 72.7 | 94.3 | 17.7 | 20 | 59.6 | 20.4 | 59.8 | 68.5 | 171.6 | 7.87 | 93.7 | 11.07 | 0.84 | 7.3 | 155.7 | 43.8 | 9.02 | 2.409 | 26.9 | 3.87 | 11.6 | 9.56 | 190 | 28.8 | 89.9 | Kurutucu Tıkanması | 22.2 | 42.3 | 40.9 | 63.3 | 25.59 | 25 | 0.592 | P80 | 1.76 | 0.14 | 428.2 | 2537 | 1.08 | 27 | 2510 | 86.3 | 728.7 | 200 | 440.9 | 4167 | -39.76
2025-06-27 | Gece (22:00-06:00) | MDF-12mm | OP-027 | Çam Yongası | 620 | 54.5 | 67 | 94.2 | 15 | 23.3 | 59.6 | 17.1 | 59.4 | 66.9 | 171.8 | 8.09 | 80.7 | 10.87 | 0.65 | 7.69 | 159.9 | 35.2 | 10.83 | 1.236 | 26.1 | 3.95 | 9.4 | 6.56 | 190.3 | 33 | 88.3 | Yok | 0 | 39.4 | 35.2 | 92.7 | 12.19 | 12 | 0.185 | P100 | 1.81 | 0.48 | 448.5 | 3803 | 1.08 | 41 | 3762 | 83.5 | 720.7 | 208.6 | 375.5 | 4167 | -9.72
2025-06-28 | Sabah (06:00-14:00) | MDF-12mm | OP-011 | Çam Yongası | 511.5 | 55.6 | 78.7 | 93.5 | 14.3 | 19.7 | 58.7 | 21.6 | 61.1 | 61.3 | 172.5 | 8.36 | 81.9 | 10.92 | 0.94 | 7.23 | 153.9 | 39.4 | 8.77 | 1.195 | 26.4 | 4.22 | 12.9 | 7.44 | 196.6 | 32.2 | 88.9 | Yok | 0 | 36.4 | 38.9 | 74.6 | 12.21 | 12 | 0.215 | P80 | 2.08 | 0.28 | 434.1 | 3137 | 0.32 | 10 | 3127 | 98 | 744 | 173.7 | 375.6 | 4167 | -24.96
2025-06-28 | Öğle (14:00-22:00) | MDF-16mm | OP-024 | Çam Yongası | 542.6 | 53 | 77.5 | 95.3 | 14.1 | 23.3 | 54.8 | 21.9 | 62.6 | 61.8 | 173.9 | 7.52 | 81.6 | 11.06 | 0.74 | 7.5 | 157.7 | 32 | 9.49 | 1.65 | 23.6 | 4.73 | 11.4 | 7.29 | 193.3 | 35 | 91.9 | Yok | 0 | 40.6 | 42.5 | 82.4 | 16 | 16 | -0.003 | P100 | 2.03 | 0.45 | 466.9 | 3560 | 0.1 | 3 | 3557 | 91.6 | 708.9 | 183 | 394.2 | 4167 | -14.64
2025-06-28 | Gece (22:00-06:00) | MDF-18mm | OP-002 | Kavak Yongası | 538.2 | 52.6 | 76.6 | 96.8 | 15.5 | 23.3 | 58.6 | 18.1 | 60.8 | 63 | 178.8 | 7.27 | 84.7 | 10.52 | 0.86 | 7.14 | 154 | 39.7 | 9.5 | 1.745 | 25.4 | 4 | 10.6 | 8.42 | 196 | 34.4 | 85.5 | Yok | 0 | 45.4 | 46.7 | 65.2 | 18.05 | 18 | 0.052 | P60 | 1.55 | -0.05 | 456.6 | 2804 | 1.36 | 38 | 2766 | 81.3 | 761.7 | 191.9 | 392.3 | 4167 | -33.62
2025-06-29 | Sabah (06:00-14:00) | MDF-8mm | OP-013 | Çam Yongası | 620 | 56.2 | 65.5 | 93.7 | 13.8 | 21.3 | 47.3 | 31.4 | 55 | 66.2 | 174.8 | 8.1 | 83 | 12.13 | 0.7 | 7.26 | 166.2 | 41.3 | 8.38 | 0.818 | 26.8 | 3.93 | 13.9 | 6.42 | 193.4 | 32.9 | 85.9 | Tutkal Sistemi | 14.5 | 40.5 | 41 | 80.5 | 8 | 8 | 0.002 | P80 | 2.59 | 0.08 | 432.6 | 3501 | 1.7 | 59 | 3442 | 84.9 | 745.4 | 205.6 | 425.2 | 4167 | -17.4
2025-06-29 | Öğle (14:00-22:00) | MDF-25mm | OP-013 | Kavak Yongası | 584.8 | 49.5 | 58.2 | 90.6 | 19.6 | 24 | 60.8 | 15.3 | 66.3 | 60 | 169.1 | 7.36 | 98.8 | 10.4 | 0.75 | 7.54 | 169.9 | 44.5 | 7.97 | 2.515 | 29.4 | 4 | 10.9 | 8.7 | 182 | 33.7 | 89.4 | Soğutucu Kapasitesi | 7.6 | 46.8 | 46.3 | 64.6 | 25.44 | 25 | 0.437 | P60 | 1.72 | 0.18 | 434.3 | 2699 | 1.26 | 34 | 2665 | 78.7 | 749.2 | 189.4 | 424.4 | 4167 | -36.05
2025-06-29 | Gece (22:00-06:00) | MDF-25mm | OP-027 | Kavak Yongası | 620 | 63.1 | 75 | 97.5 | 16.3 | 25.8 | 53.3 | 20.9 | 64.3 | 73.2 | 172.4 | 8.07 | 87.9 | 10.9 | 0.88 | 7.24 | 159.6 | 39.8 | 8.8 | 2.498 | 28.3 | 3.98 | 10.5 | 9.38 | 201.5 | 30.9 | 87.4 | Kurutucu Tıkanması | 39.8 | 37 | 40.7 | 53.9 | 24.82 | 25 | -0.183 | P100 | 1.79 | -0.73 | 399.4 | 2251 | 1.35 | 30 | 2221 | 79.5 | 700.8 | 201.2 | 458.6 | 4167 | -46.7
2025-06-30 | Sabah (06:00-14:00) | MDF-25mm | OP-001 | Karışık Atık | 605.9 | 57.3 | 65.1 | 91.2 | 11.9 | 18.9 | 64.2 | 16.9 | 59 | 67.9 | 178.7 | 7.91 | 85 | 9.13 | 0.73 | 7.05 | 164.2 | 41.5 | 9.29 | 2.572 | 30.1 | 4.13 | 12.9 | 9.52 | 202.3 | 31.7 | 91.7 | Yok | 0 | 41.2 | 38 | 63.3 | 25.11 | 25 | 0.105 | P100 | 1.73 | 0.4 | 446.8 | 2711 | 0.9 | 24 | 2687 | 100 | 738.4 | 212.4 | 473.6 | 4167 | -35.52
2025-06-30 | Öğle (14:00-22:00) | MDF-12mm | OP-008 | Çam Yongası | 620 | 51.4 | 86.8 | 93.1 | 13.8 | 24.1 | 52.7 | 23.2 | 64.3 | 60 | 170.4 | 8.26 | 84.2 | 11.45 | 0.85 | 7.26 | 152.6 | 48.6 | 8.55 | 1.143 | 25.4 | 4.55 | 15.2 | 7.15 | 199.7 | 30.1 | 92.4 | Yok | 0 | 41.7 | 39.8 | 85.3 | 12.01 | 12 | 0.007 | P100 | 2.04 | 0.69 | 458.6 | 3734 | 1 | 37 | 3697 | 90.3 | 761.2 | 200.8 | 406.9 | 4167 | -11.28
2025-06-30 | Gece (22:00-06:00) | MDF-16mm | OP-021 | Çam Yongası | 595.6 | 48.4 | 60 | 95.1 | 15.8 | 21.8 | 58.2 | 20 | 64.7 | 60 | 174.9 | 7.82 | 92.5 | 11.85 | 0.77 | 7.53 | 175.3 | 34.1 | 9.18 | 1.546 | 27.5 | 4.56 | 9.5 | 7.59 | 197.6 | 35.3 | 89.9 | Yok | 0 | 41.2 | 41.5 | 82.4 | 15.93 | 16 | -0.071 | P80 | 2.11 | -0.22 | 450.3 | 3360 | 0.18 | 6 | 3354 | 89.5 | 730.1 | 175.3 | 439.2 | 4167 | -19.51
2025-07-01 | Sabah (06:00-14:00) | MDF-8mm | OP-008 | Karışık Atık | 620 | 48.2 | 68.9 | 95 | 16.4 | 24.9 | 56.7 | 18.4 | 67.3 | 60 | 171.8 | 7.82 | 90.3 | 10.58 | 0.84 | 6.58 | 167.8 | 40.6 | 9.95 | 0.807 | 26 | 3.96 | 8 | 7.2 | 180 | 30.9 | 92.6 | Yok | 0 | 36.1 | 46.5 | 83.1 | 8.22 | 8 | 0.215 | P80 | 1.29 | 0.13 | 430.7 | 3490 | 0.66 | 23 | 3467 | 82.5 | 756.8 | 189.5 | 443.2 | 4167 | -16.8
2025-07-01 | Öğle (14:00-22:00) | MDF-18mm | OP-020 | Kavak Yongası | 620 | 62.8 | 82.2 | 93.2 | 13.6 | 22.9 | 57.7 | 19.4 | 60.2 | 72.3 | 170.2 | 8.22 | 92.1 | 12.64 | 0.74 | 7.47 | 170.7 | 51.3 | 8.28 | 1.768 | 26.2 | 4.08 | 9 | 7.63 | 195.6 | 29.9 | 88.8 | Soğutucu Kapasitesi | 4.1 | 35.3 | 45 | 74.7 | 18.02 | 18 | 0.017 | P60 | 2.25 | 0.11 | 437.2 | 3206 | 1.2 | 38 | 3168 | 89.1 | 788.1 | 182.3 | 449.1 | 4167 | -23.97
2025-07-01 | Gece (22:00-06:00) | MDF-16mm | OP-003 | Çam Yongası | 559.6 | 57.3 | 72.2 | 92.6 | 13.9 | 18.6 | 56.3 | 25.1 | 58.8 | 68.2 | 174.4 | 8.44 | 89.6 | 10.91 | 0.84 | 7 | 173.5 | 38.4 | 8.67 | 1.592 | 25.1 | 4.5 | 11.7 | 7.55 | 207.7 | 33.1 | 87 | Yok | 0 | 37.6 | 56.2 | 78.9 | 16.01 | 16 | 0.012 | P80 | 1.95 | -0.88 | 453.1 | 3289 | 0.77 | 25 | 3264 | 92.4 | 728.7 | 192.1 | 433.4 | 4167 | -21.67
2025-07-02 | Sabah (06:00-14:00) | MDF-18mm | OP-019 | Kavak Yongası | 480 | 51.9 | 78.8 | 98.8 | 14.3 | 22.2 | 59.7 | 18.2 | 62.3 | 60 | 177.9 | 7.62 | 89.3 | 11.03 | 0.68 | 6.8 | 157.5 | 42.2 | 9.64 | 1.885 | 30.1 | 3.78 | 11.6 | 8.02 | 194.5 | 32.8 | 94.2 | Yok | 0 | 44.4 | 41.1 | 82.2 | 18.38 | 18 | 0.376 | P80 | 2 | -0.12 | 455.4 | 3370 | 0.94 | 31 | 3339 | 87.8 | 744.8 | 180.1 | 375.9 | 4167 | -19.87
2025-07-02 | Öğle (14:00-22:00) | MDF-18mm | OP-007 | Kavak Yongası | 620 | 50 | 74.2 | 95.8 | 12.5 | 21.5 | 63.6 | 14.9 | 60.2 | 60 | 172 | 8.04 | 87.1 | 11.47 | 0.86 | 7.38 | 159.9 | 44.1 | 9.73 | 1.676 | 26.4 | 4.67 | 8 | 8.6 | 192.4 | 32.4 | 87.6 | Yok | 0 | 46.3 | 39.8 | 68 | 18.34 | 18 | 0.345 | P60 | 1.35 | 0.3 | 448.2 | 2876 | 0.66 | 18 | 2858 | 81 | 761 | 188 | 444 | 4167 | -31.41
2025-07-02 | Gece (22:00-06:00) | MDF-8mm | OP-028 | Kavak Yongası | 542.5 | 54.2 | 91.7 | 95.2 | 17.6 | 20 | 56.5 | 23.4 | 58.4 | 65.1 | 176.1 | 7.55 | 88 | 10 | 0.83 | 7.18 | 152.1 | 45.7 | 8.4 | 0.786 | 27.1 | 4.19 | 12.2 | 6.48 | 193.1 | 29.6 | 94.7 | Yok | 0 | 34.1 | 35.5 | 100 | 7.82 | 8 | -0.182 | P60 | 1.51 | -0.63 | 454.5 | 4185 | 0.31 | 12 | 4173 | 83.6 | 715 | 225 | 489.4 | 4167 | 0.14
2025-07-03 | Sabah (06:00-14:00) | MDF-16mm | OP-022 | Çam Yongası | 620 | 47.7 | 80.5 | 92.6 | 19.3 | 22.9 | 53.5 | 23.6 | 61.8 | 60 | 171 | 7.89 | 80.9 | 11.04 | 0.73 | 6.99 | 165.3 | 46.2 | 8.53 | 1.679 | 29 | 3.96 | 14.4 | 7.82 | 193.8 | 30.6 | 86.2 | Soğutucu Kapasitesi | 21.3 | 44 | 39.8 | 77.7 | 16.13 | 16 | 0.133 | P100 | 1.88 | 0.05 | 443 | 3076 | 1.32 | 40 | 3036 | 92.9 | 731 | 179 | 372.1 | 4167 | -27.14
2025-07-03 | Öğle (14:00-22:00) | MDF-18mm | OP-008 | Karışık Atık | 586.4 | 61 | 68.2 | 93.9 | 14.5 | 20 | 55.9 | 24.1 | 60.1 | 70.5 | 174.2 | 8.14 | 83.8 | 10.8 | 0.87 | 7.39 | 174.8 | 46.2 | 8.9 | 1.759 | 32 | 4.05 | 8.3 | 7.71 | 182.8 | 34.4 | 84.9 | Konveyör Durması | 62.8 | 33.6 | 48 | 65 | 18.31 | 18 | 0.308 | P80 | 1.35 | 0.29 | 385.2 | 2672 | 1.37 | 36 | 2636 | 87.6 | 713 | 167.4 | 422.3 | 4167 | -36.74
2025-07-03 | Gece (22:00-06:00) | MDF-18mm | OP-025 | Kavak Yongası | 620 | 54.4 | 88.3 | 94.4 | 18.6 | 23.7 | 60.2 | 16.1 | 60.2 | 62.2 | 178.9 | 7.73 | 92 | 10.14 | 1 | 7 | 168.8 | 45.6 | 8.96 | 1.777 | 27.9 | 4.07 | 16.4 | 7.83 | 198.2 | 31.3 | 86.6 | Yok | 0 | 42.3 | 34.1 | 74.2 | 18.14 | 18 | 0.141 | P100 | 1.73 | 0 | 439.5 | 3062 | 0.67 | 20 | 3042 | 89.5 | 705.3 | 182.9 | 405.9 | 4167 | -27
2025-07-04 | Sabah (06:00-14:00) | MDF-12mm | OP-022 | Çam Yongası | 582 | 50.8 | 78.8 | 96.5 | 17.8 | 21.1 | 62.3 | 16.6 | 55 | 61.1 | 166.8 | 8.23 | 93.5 | 11.77 | 0.76 | 7.17 | 152.3 | 47.5 | 9.13 | 1.256 | 30.7 | 3.95 | 12.2 | 7.42 | 196 | 31 | 92.6 | Soğutucu Kapasitesi | 12.7 | 34.6 | 54.2 | 82.4 | 11.85 | 12 | -0.154 | P100 | 2.04 | -0.91 | 433.2 | 3406 | 0.54 | 18 | 3388 | 78.3 | 776.3 | 194.5 | 419.6 | 4167 | -18.69
2025-07-04 | Öğle (14:00-22:00) | MDF-16mm | OP-004 | Kavak Yongası | 543.7 | 54 | 69.7 | 93.2 | 15.3 | 18.8 | 53.9 | 27.3 | 69.2 | 63.7 | 175.7 | 7.54 | 86.1 | 10.61 | 0.83 | 7.28 | 158.6 | 38 | 8.47 | 1.508 | 25.9 | 4.41 | 11.3 | 8.03 | 183 | 32.9 | 97.5 | Yok | 0 | 38.7 | 37.8 | 85.2 | 16.44 | 16 | 0.444 | P100 | 1.5 | 0.4 | 448.8 | 3433 | 1.72 | 59 | 3374 | 81.1 | 729.5 | 167.9 | 484.3 | 4167 | -19.03
2025-07-04 | Gece (22:00-06:00) | MDF-12mm | OP-011 | Kavak Yongası | 542.9 | 51.2 | 79.3 | 95.5 | 16.8 | 25.5 | 47.6 | 26.9 | 64.2 | 60.3 | 172.9 | 7.43 | 83 | 11.02 | 0.94 | 7.39 | 182 | 57.7 | 8.52 | 1.214 | 28 | 4.2 | 10.5 | 6.37 | 193.9 | 33 | 88.3 | Yok | 0 | 36.8 | 52.2 | 96.1 | 12.2 | 12 | 0.204 | P80 | 1.93 | -0.37 | 451.1 | 3939 | 0.82 | 32 | 3907 | 91.7 | 769.4 | 188.6 | 422.2 | 4167 | -6.24
2025-07-05 | Sabah (06:00-14:00) | MDF-18mm | OP-013 | Çam Yongası | 605.7 | 48.4 | 66.7 | 94.3 | 14.5 | 17.5 | 59.4 | 23.1 | 63.5 | 60 | 173.2 | 7.96 | 87.8 | 11.48 | 0.86 | 7.69 | 163.7 | 52.9 | 9.27 | 1.676 | 32.5 | 3.85 | 11.8 | 8.04 | 193.3 | 32 | 91.8 | Yok | 0 | 36.4 | 41.4 | 77.6 | 18.24 | 18 | 0.241 | P80 | 1.55 | -0.73 | 450.1 | 3108 | 0.82 | 25 | 3083 | 89.7 | 779.2 | 171 | 412.7 | 4167 | -26.01
2025-07-05 | Öğle (14:00-22:00) | MDF-16mm | OP-007 | Kavak Yongası | 556.7 | 57.7 | 79.5 | 91.5 | 14.4 | 22.5 | 55.1 | 22.4 | 59.8 | 66.7 | 169.2 | 6.95 | 91.5 | 12.22 | 0.73 | 7.05 | 161 | 36.8 | 10.09 | 1.489 | 25.6 | 4.34 | 10.5 | 7.79 | 194.8 | 33 | 89.5 | Pres Arızası | 16.5 | 46.8 | 39.1 | 73.7 | 16.23 | 16 | 0.228 | P120 | 1.73 | 0.26 | 434.9 | 3022 | 0.56 | 16 | 3006 | 73.7 | 730.3 | 185.5 | 391.1 | 4167 | -27.86
2025-07-05 | Gece (22:00-06:00) | MDF-12mm | OP-006 | Çam Yongası | 571.4 | 52.1 | 61.3 | 94.7 | 13.6 | 19 | 55 | 26 | 60.8 | 60 | 173.3 | 8.08 | 89.6 | 10.41 | 0.76 | 6.61 | 161.1 | 53 | 10.14 | 1.229 | 31.4 | 4.21 | 13 | 6.97 | 189.7 | 30.1 | 92.3 | Yok | 0 | 43 | 33.7 | 88.1 | 12.48 | 12 | 0.483 | P60 | 1.58 | -0.01 | 448.1 | 3589 | 1.22 | 43 | 3546 | 76.5 | 734.5 | 141.7 | 404.8 | 4167 | -14.9
2025-07-06 | Sabah (06:00-14:00) | MDF-25mm | OP-023 | Çam Yongası | 579.9 | 61.4 | 71.9 | 95.6 | 15 | 18.2 | 57.7 | 24.2 | 62.2 | 75.5 | 171.6 | 7.39 | 81.3 | 12.03 | 0.82 | 7.54 | 165.9 | 38.9 | 10.06 | 2.455 | 29.4 | 3.75 | 14.6 | 10.58 | 194.8 | 29.9 | 93.2 | Yok | 0 | 43.8 | 51.7 | 55.8 | 24.87 | 25 | -0.126 | P100 | 2.09 | 0.02 | 443.8 | 2364 | 0.69 | 16 | 2348 | 88.1 | 732.8 | 171.8 | 363.5 | 4167 | -43.65
2025-07-06 | Öğle (14:00-22:00) | MDF-12mm | OP-011 | Çam Yongası | 548 | 51.6 | 85.9 | 93.2 | 14.7 | 25.2 | 57.8 | 17 | 61.7 | 60.9 | 170.6 | 7.91 | 84.6 | 10.71 | 0.82 | 7.24 | 162.9 | 37.4 | 8.71 | 1.287 | 25.6 | 4 | 12.9 | 8.05 | 194.9 | 32.5 | 92 | Yok | 0 | 41.2 | 41.3 | 71.2 | 12.08 | 12 | 0.082 | P80 | 1.35 | 0.39 | 446.7 | 3088 | 0.97 | 29 | 3059 | 91.8 | 741.1 | 199.7 | 406.1 | 4167 | -26.59
2025-07-06 | Gece (22:00-06:00) | MDF-16mm | OP-007 | Çam Yongası | 549.4 | 51.9 | 93 | 90.1 | 16.8 | 23.3 | 61.1 | 15.6 | 60.7 | 61.9 | 172.6 | 9.21 | 85.5 | 10.57 | 0.9 | 7.37 | 162.9 | 42.4 | 8.61 | 1.608 | 24 | 4.51 | 11.7 | 6.99 | 201.7 | 31.2 | 87.7 | Kurutucu Tıkanması | 2.6 | 39.6 | 40.1 | 79.9 | 16.32 | 16 | 0.32 | P80 | 1.81 | -0.02 | 442.2 | 3355 | 1.31 | 43 | 3312 | 79.4 | 758.8 | 140.3 | 374.5 | 4167 | -20.52
2025-07-07 | Sabah (06:00-14:00) | MDF-16mm | OP-011 | Karışık Atık | 593 | 53.1 | 73.6 | 97.5 | 15.8 | 24 | 56.1 | 19.9 | 66.7 | 64 | 168.4 | 7.87 | 95.3 | 12.37 | 0.67 | 6.99 | 166 | 49.3 | 8.26 | 1.558 | 24.2 | 4.08 | 9.8 | 8.21 | 186.1 | 34.8 | 93.7 | Yok | 0 | 33.2 | 37.3 | 78.3 | 16.37 | 16 | 0.37 | P60 | 1.64 | 0.78 | 438 | 3149 | 0.79 | 24 | 3125 | 87.2 | 763 | 153.6 | 430 | 4167 | -25.01
2025-07-07 | Öğle (14:00-22:00) | MDF-8mm | OP-030 | Karışık Atık | 551.2 | 51.4 | 73.1 | 93.3 | 17.3 | 29.1 | 55.9 | 14.9 | 60.6 | 60.5 | 166.5 | 8.01 | 87.9 | 11.32 | 0.79 | 7.4 | 173.3 | 41.5 | 9.49 | 0.76 | 26.5 | 4.1 | 9.9 | 6.38 | 210.9 | 35.7 | 92.4 | Yok | 0 | 37.7 | 38.1 | 98.8 | 7.97 | 8 | -0.028 | P80 | 1.6 | 0.46 | 455.8 | 4159 | 0.84 | 34 | 4125 | 84.3 | 766.9 | 159.5 | 441.2 | 4167 | -1.01
2025-07-07 | Gece (22:00-06:00) | MDF-16mm | OP-027 | Kavak Yongası | 531.8 | 46.2 | 65.7 | 93.9 | 15.5 | 22.8 | 56.7 | 20.6 | 61.4 | 60 | 170.9 | 8.08 | 86 | 12.66 | 0.65 | 7.28 | 161.9 | 44.3 | 9.14 | 1.541 | 27.2 | 4.29 | 11.5 | 7 | 192.9 | 33.4 | 92.2 | Yok | 0 | 34.9 | 43.4 | 91.1 | 15.94 | 16 | -0.06 | P80 | 1.71 | -0.39 | 451.2 | 3744 | 1.04 | 38 | 3706 | 84.5 | 714.6 | 170.4 | 433.9 | 4167 | -11.06
2025-07-08 | Sabah (06:00-14:00) | MDF-18mm | OP-021 | Karışık Atık | 582.2 | 52.9 | 73.2 | 95.4 | 12.6 | 18.2 | 62.4 | 19.4 | 56.7 | 61.9 | 166.9 | 7.72 | 84.1 | 9.84 | 0.88 | 6.95 | 155.6 | 41.5 | 8.99 | 1.753 | 29.1 | 3.97 | 10.4 | 7.58 | 180.3 | 32.5 | 89.4 | Yok | 0 | 39.8 | 42.1 | 79.4 | 18.02 | 18 | 0.015 | P80 | 1.86 | -0.75 | 442.3 | 3286 | 0.75 | 24 | 3262 | 94.2 | 747.7 | 206.7 | 398.1 | 4167 | -21.72
2025-07-08 | Öğle (14:00-22:00) | MDF-8mm | OP-009 | Çam Yongası | 480 | 50.2 | 77.6 | 93.5 | 17.3 | 22.3 | 58.8 | 18.9 | 63.1 | 60 | 173.9 | 8.49 | 77.4 | 11.53 | 0.7 | 7.07 | 157.7 | 52.2 | 9.57 | 0.794 | 27.2 | 4.68 | 10.2 | 6.48 | 190.3 | 30.7 | 93.8 | Yok | 0 | 35.5 | 41.2 | 100 | 7.82 | 8 | -0.176 | P80 | 1.77 | -0.11 | 466.6 | 4255 | 0.81 | 34 | 4221 | 90.1 | 757.6 | 190.9 | 467 | 4167 | 1.3
2025-07-08 | Gece (22:00-06:00) | MDF-16mm | OP-028 | Kavak Yongası | 571.3 | 49.5 | 71.3 | 94.8 | 13.7 | 26 | 55.9 | 18.2 | 58.9 | 60 | 171.9 | 8.14 | 87.9 | 11.44 | 0.66 | 7.08 | 157.2 | 30 | 9.72 | 1.738 | 26.7 | 4.26 | 10.2 | 7.64 | 202.3 | 33 | 92.7 | Yok | 0 | 40.9 | 36 | 88.2 | 16.04 | 16 | 0.043 | P80 | 1.79 | -0.36 | 457.7 | 3499 | 0.78 | 27 | 3472 | 77.6 | 746.1 | 170.2 | 431.4 | 4167 | -16.68
2025-07-09 | Sabah (06:00-14:00) | MDF-18mm | OP-011 | Kavak Yongası | 620 | 56.7 | 76 | 97.9 | 16.6 | 20.2 | 60.8 | 19.1 | 58.6 | 65.7 | 178.1 | 7.77 | 86.2 | 11.06 | 1 | 6.92 | 170.6 | 42.2 | 9.02 | 1.798 | 24.4 | 4.39 | 10.4 | 8.2 | 191.5 | 31.3 | 89.3 | Tutkal Sistemi | 10.2 | 39 | 50.6 | 68.8 | 17.94 | 18 | -0.059 | P80 | 1.51 | 0.05 | 422.8 | 2901 | 1.51 | 43 | 2858 | 72.2 | 740.3 | 155.4 | 426.1 | 4167 | -31.41
2025-07-09 | Öğle (14:00-22:00) | MDF-12mm | OP-019 | Çam Yongası | 620 | 50.4 | 69.8 | 93.5 | 15 | 20.9 | 53.2 | 25.9 | 66 | 61.6 | 173.3 | 7.91 | 88.1 | 11.56 | 0.66 | 7.03 | 167.5 | 41.6 | 8.89 | 1.224 | 26.6 | 4.08 | 13.1 | 7.53 | 196.8 | 35.2 | 97.2 | Yok | 0 | 40.4 | 37.2 | 85.6 | 11.91 | 12 | -0.094 | P60 | 1.37 | -0.28 | 447.4 | 3638 | 0.1 | 3 | 3635 | 81.1 | 740.7 | 215.6 | 374.2 | 4167 | -12.77
2025-07-09 | Gece (22:00-06:00) | MDF-16mm | OP-013 | Çam Yongası | 589.5 | 48.4 | 68.1 | 89.8 | 14.5 | 24 | 56 | 20 | 63.8 | 60 | 172.2 | 7.81 | 90 | 11.09 | 0.81 | 7.47 | 157.7 | 36.6 | 9.32 | 1.616 | 27.5 | 4.23 | 13.2 | 6.89 | 192.4 | 31.8 | 82.3 | Kurutucu Tıkanması | 2.5 | 48.7 | 41.6 | 88.3 | 15.59 | 16 | -0.405 | P80 | 1.47 | 0.33 | 460.8 | 3468 | 0.57 | 19 | 3449 | 89.7 | 769.3 | 211.1 | 363.3 | 4167 | -17.23
2025-07-10 | Sabah (06:00-14:00) | MDF-8mm | OP-020 | Çam Yongası | 481.3 | 51.6 | 79 | 93 | 13.4 | 21.5 | 55.7 | 22.8 | 61.3 | 60 | 178.2 | 7.34 | 91.2 | 11.69 | 0.89 | 7.3 | 160.7 | 36.1 | 9.31 | 0.813 | 29.8 | 3.8 | 12.1 | 6.24 | 195.9 | 30.9 | 91.3 | Yok | 0 | 40.9 | 40.6 | 100 | 8.04 | 8 | 0.037 | P100 | 1.86 | -0.01 | 454.1 | 4186 | 1.12 | 46 | 4140 | 85.7 | 726.6 | 190.4 | 381 | 4167 | -0.65
2025-07-10 | Öğle (14:00-22:00) | MDF-18mm | OP-022 | Kavak Yongası | 581.4 | 45.8 | 64.9 | 95.8 | 17.7 | 21.6 | 52.1 | 26.3 | 62.6 | 60 | 168.2 | 7.2 | 88.3 | 10.22 | 0.83 | 7.14 | 165.5 | 49.4 | 9.46 | 1.736 | 27.9 | 4.08 | 11.3 | 7.71 | 192.9 | 30.5 | 81 | Tutkal Sistemi | 49 | 38.7 | 33.6 | 62.7 | 17.85 | 18 | -0.153 | P100 | 2 | 0.45 | 400.9 | 2653 | 1.3 | 34 | 2619 | 100 | 729 | 172.8 | 442.2 | 4167 | -37.15
2025-07-10 | Gece (22:00-06:00) | MDF-16mm | OP-027 | Kavak Yongası | 480 | 52.7 | 74.4 | 94.3 | 15.1 | 25.8 | 55.2 | 19 | 61.7 | 61.3 | 174.7 | 8.11 | 88.9 | 10.09 | 0.92 | 7.46 | 175.2 | 52.3 | 8.59 | 1.64 | 25.5 | 4.02 | 15.8 | 7.8 | 191.3 | 30.2 | 89.7 | Yok | 0 | 38.8 | 51.2 | 79.3 | 15.62 | 16 | -0.378 | P80 | 1.69 | 0.26 | 459.9 | 3332 | 0.86 | 28 | 3304 | 91.6 | 740 | 185.7 | 430.8 | 4167 | -20.71
2025-07-11 | Sabah (06:00-14:00) | MDF-16mm | OP-011 | Kavak Yongası | 620 | 52.2 | 79.7 | 90.8 | 15.8 | 18.9 | 59.6 | 21.5 | 58.8 | 62.5 | 174 | 7.77 | 86.7 | 10.91 | 0.89 | 6.92 | 161.9 | 46.4 | 9.69 | 1.608 | 26.5 | 4.35 | 8.5 | 7.54 | 203 | 34.5 | 91.1 | Yok | 0 | 33.3 | 41 | 79.2 | 15.9 | 16 | -0.096 | P60 | 1.19 | 0.86 | 440.9 | 3356 | 0.77 | 25 | 3331 | 83.9 | 731.9 | 186.1 | 420.2 | 4167 | -20.06
2025-07-11 | Öğle (14:00-22:00) | MDF-16mm | OP-019 | Kavak Yongası | 582.9 | 51 | 83.5 | 97.3 | 14.8 | 22.8 | 60.9 | 16.4 | 67.4 | 62.8 | 170 | 8.3 | 76.6 | 9 | 0.88 | 7.05 | 159.8 | 43.9 | 8.72 | 1.636 | 30.6 | 4.14 | 12.7 | 7.66 | 197.8 | 34.8 | 93.7 | Yok | 0 | 39.8 | 42.5 | 83.9 | 15.87 | 16 | -0.127 | P80 | 1.57 | -0.34 | 455.6 | 3511 | 0.82 | 28 | 3483 | 87.3 | 715.8 | 175.8 | 353.8 | 4167 | -16.41
2025-07-11 | Gece (22:00-06:00) | MDF-16mm | OP-014 | Kavak Yongası | 593 | 53.5 | 72.3 | 97.8 | 14.7 | 23.2 | 55.4 | 21.4 | 64.1 | 65.2 | 173.9 | 8.18 | 92.1 | 10.96 | 0.86 | 7.7 | 175.8 | 46.4 | 8.61 | 1.583 | 25.4 | 4.13 | 13.7 | 7.68 | 188 | 35.6 | 89.6 | Yok | 0 | 38.6 | 45.2 | 80.9 | 15.82 | 16 | -0.179 | P100 | 2.28 | -0.17 | 450.9 | 3314 | 0.55 | 18 | 3296 | 84.6 | 737.3 | 183.1 | 443.6 | 4167 | -20.9
2025-07-12 | Sabah (06:00-14:00) | MDF-16mm | OP-009 | Çam Yongası | 613.3 | 54.9 | 61.4 | 97.4 | 16.7 | 22.7 | 52.5 | 24.8 | 58.4 | 67.8 | 176 | 8.25 | 86.3 | 12.31 | 0.92 | 7.18 | 175.4 | 40.8 | 7.98 | 1.489 | 27.4 | 4.34 | 10.4 | 8.07 | 189 | 33.6 | 93.9 | Tutkal Sistemi | 17.4 | 39.4 | 44.3 | 74.2 | 15.66 | 16 | -0.335 | P80 | 2.15 | -0.28 | 439 | 3089 | 0.99 | 30 | 3059 | 88.5 | 821.8 | 209.8 | 395.9 | 4167 | -26.59
2025-07-12 | Öğle (14:00-22:00) | MDF-8mm | OP-007 | Çam Yongası | 515.4 | 52.3 | 81.6 | 91.3 | 16.6 | 29.1 | 51.5 | 19.4 | 55 | 60 | 178 | 7.59 | 83.4 | 11.72 | 0.73 | 7.35 | 157.7 | 38.4 | 10.19 | 0.859 | 26.9 | 4.03 | 12.8 | 6 | 205.8 | 28.4 | 89.3 | Yok | 0 | 37.3 | 49.5 | 92.7 | 8 | 8 | -0.003 | P100 | 1.89 | 0.04 | 445.8 | 4013 | 0.49 | 19 | 3994 | 92.9 | 717.7 | 183.9 | 401.6 | 4167 | -4.15
2025-07-12 | Gece (22:00-06:00) | MDF-18mm | OP-006 | Ladin Yongası | 533.9 | 55.1 | 86.4 | 93.6 | 13.9 | 20.3 | 59.6 | 20.1 | 58.4 | 65.2 | 170.4 | 8 | 89.9 | 11.69 | 0.75 | 7.13 | 164.7 | 49.5 | 8.25 | 1.795 | 27.9 | 3.91 | 11.3 | 7.66 | 201.5 | 31.8 | 86.8 | Yok | 0 | 35.2 | 45.3 | 78.1 | 18.08 | 18 | 0.081 | P80 | 1.23 | -0.28 | 457.4 | 3135 | 0.42 | 13 | 3122 | 75.1 | 736.7 | 201.2 | 365.9 | 4167 | -25.08
2025-07-13 | Sabah (06:00-14:00) | MDF-8mm | OP-028 | Karışık Atık | 591.2 | 55.2 | 62.3 | 91.5 | 14.7 | 15.3 | 55 | 29.8 | 63.5 | 67 | 173.7 | 7.11 | 82.1 | 11.68 | 0.85 | 6.84 | 163.4 | 45.5 | 7.93 | 0.779 | 29.5 | 3.87 | 10.7 | 6.84 | 197.9 | 33.5 | 94.8 | Yok | 0 | 42.9 | 41.5 | 91.6 | 7.85 | 8 | -0.149 | P80 | 1.6 | -0.22 | 449 | 3764 | 0.65 | 24 | 3740 | 93.2 | 694.6 | 186.7 | 432.5 | 4167 | -10.25
2025-07-13 | Öğle (14:00-22:00) | MDF-18mm | OP-019 | Ladin Yongası | 553.6 | 53.3 | 82.2 | 92.9 | 15.3 | 20.8 | 52.7 | 26.5 | 58 | 65.5 | 180 | 7.43 | 89.7 | 10.9 | 0.85 | 6.78 | 145 | 42.4 | 8.65 | 1.751 | 24.8 | 4.56 | 15.6 | 8.08 | 194.1 | 32.8 | 93.6 | Yok | 0 | 35.6 | 44.2 | 76.9 | 18.14 | 18 | 0.142 | P60 | 2.37 | 0.38 | 438.2 | 3070 | 0.38 | 11 | 3059 | 85 | 700.4 | 221.2 | 434.3 | 4167 | -26.59
2025-07-13 | Gece (22:00-06:00) | MDF-18mm | OP-029 | Ladin Yongası | 566.4 | 49.1 | 67.8 | 98.7 | 13.7 | 20.7 | 59 | 20.4 | 60.6 | 60 | 168.9 | 7.66 | 92.2 | 12.82 | 0.81 | 7.51 | 170.8 | 42.7 | 9.22 | 1.847 | 31 | 4 | 10.2 | 7.81 | 193.4 | 33.2 | 87.7 | Soğutucu Kapasitesi | 10.5 | 42.6 | 39.6 | 69.6 | 18.19 | 18 | 0.19 | P100 | 1.86 | 0.63 | 433.3 | 2943 | 0.34 | 10 | 2933 | 85.7 | 698.3 | 224.1 | 439.6 | 4167 | -29.61
2025-07-14 | Sabah (06:00-14:00) | MDF-18mm | OP-014 | Kavak Yongası | 607.6 | 48.5 | 68.3 | 92.7 | 18.4 | 20.7 | 56.6 | 22.7 | 57.8 | 60 | 172.3 | 8.24 | 86.6 | 10.34 | 0.8 | 7.45 | 173.2 | 37.8 | 9.75 | 1.814 | 27 | 4.17 | 13.6 | 8.43 | 200.4 | 30.7 | 94.1 | Yok | 0 | 37.5 | 41.6 | 75.4 | 18.35 | 18 | 0.345 | P60 | 1.71 | 0.18 | 446.8 | 3142 | 1.24 | 38 | 3104 | 84.4 | 732.2 | 201 | 481 | 4167 | -25.51
2025-07-14 | Öğle (14:00-22:00) | MDF-16mm | OP-006 | Çam Yongası | 620 | 57.2 | 71.7 | 95.8 | 17.2 | 18.4 | 53.3 | 28.3 | 61.9 | 64.4 | 169.8 | 7.8 | 85.8 | 10.32 | 0.7 | 7.84 | 157.4 | 41.9 | 9.4 | 1.655 | 32.1 | 4.42 | 15.8 | 8.16 | 202 | 33.4 | 90.5 | Yok | 0 | 45.3 | 50 | 78 | 16.39 | 16 | 0.394 | P80 | 2.2 | -0.71 | 458 | 3200 | 0.82 | 26 | 3174 | 92.4 | 727.2 | 193.9 | 434.4 | 4167 | -23.83
2025-07-14 | Gece (22:00-06:00) | MDF-16mm | OP-029 | Kavak Yongası | 608.4 | 45.1 | 77.8 | 91 | 12.5 | 24.3 | 58.6 | 17.1 | 61 | 60 | 173.5 | 7.83 | 90.6 | 11.75 | 0.76 | 7.3 | 169.7 | 36.3 | 9.04 | 1.553 | 27 | 4.31 | 11.7 | 7.39 | 197.4 | 31.8 | 89.8 | Yok | 0 | 53.1 | 40.7 | 78 | 16.53 | 16 | 0.526 | P60 | 1.9 | -0.45 | 445.5 | 3411 | 0.17 | 5 | 3406 | 84.8 | 725.2 | 197.5 | 399.5 | 4167 | -18.26
2025-07-15 | Sabah (06:00-14:00) | MDF-12mm | OP-023 | Kavak Yongası | 620 | 57.3 | 73.2 | 92.7 | 17.7 | 19.3 | 54.5 | 26.2 | 64.2 | 65.6 | 170.1 | 7.9 | 90.2 | 10.96 | 0.85 | 7.13 | 164.5 | 33.9 | 10.27 | 1.209 | 28.2 | 4.29 | 8.4 | 7.31 | 186.4 | 31.1 | 92.1 | Yok | 0 | 41.9 | 49.2 | 82 | 12.13 | 12 | 0.134 | P120 | 1.45 | 0.05 | 448.6 | 3561 | 1.07 | 38 | 3523 | 81.3 | 763.2 | 179.1 | 446.9 | 4167 | -15.45
2025-07-15 | Öğle (14:00-22:00) | MDF-16mm | OP-024 | Çam Yongası | 607 | 55.7 | 75.2 | 95 | 15.8 | 16.6 | 55.3 | 28.1 | 55.6 | 65 | 171.7 | 7.83 | 84.5 | 11.31 | 0.76 | 7.46 | 160.3 | 44.2 | 9.13 | 1.651 | 29.3 | 4.06 | 9 | 7.47 | 196.8 | 31.9 | 88.9 | Soğutucu Kapasitesi | 17.6 | 40 | 34.8 | 76.5 | 16.1 | 16 | 0.098 | P100 | 2.01 | 0.02 | 433.2 | 3248 | 0.85 | 27 | 3221 | 85.5 | 735.7 | 170 | 400.7 | 4167 | -22.7
2025-07-15 | Gece (22:00-06:00) | MDF-25mm | OP-015 | Çam Yongası | 535.8 | 51.6 | 58.5 | 93.9 | 16 | 24.7 | 57.4 | 17.9 | 56.9 | 60 | 174.2 | 7.06 | 86.3 | 10.42 | 0.8 | 7.26 | 152 | 34.1 | 8.49 | 2.423 | 26.5 | 4.78 | 12.8 | 9.14 | 195.5 | 31.9 | 86.6 | Konveyör Durması | 10.3 | 39.3 | 42.5 | 63.3 | 24.76 | 25 | -0.238 | P60 | 2.1 | -0.1 | 443.4 | 2647 | 0.1 | 2 | 2645 | 84.1 | 740.4 | 215 | 465.2 | 4167 | -36.53
2025-07-16 | Sabah (06:00-14:00) | MDF-12mm | OP-006 | Çam Yongası | 591.1 | 51.2 | 76.9 | 92.6 | 16 | 22.2 | 55.8 | 22 | 61.6 | 63 | 171.6 | 7.97 | 89.1 | 10.78 | 0.82 | 6.97 | 173.3 | 45.6 | 8.44 | 1.184 | 26.7 | 4.13 | 13.5 | 7.08 | 191.5 | 31.4 | 94.7 | Yok | 0 | 31.7 | 35.5 | 88.4 | 11.54 | 12 | -0.461 | P100 | 1.56 | -0.49 | 450.1 | 3793 | 0.92 | 34 | 3759 | 91.4 | 709.4 | 202.8 | 365 | 4167 | -9.79
2025-07-16 | Öğle (14:00-22:00) | MDF-8mm | OP-018 | Kavak Yongası | 509.8 | 54.3 | 72.7 | 93 | 13.5 | 18.8 | 60.5 | 20.7 | 64.5 | 65.6 | 169 | 7.62 | 97.6 | 11.26 | 0.9 | 7.18 | 156.9 | 40.7 | 8.61 | 0.792 | 26.9 | 4.03 | 13.3 | 6.17 | 198.9 | 34.8 | 87.5 | Soğutucu Kapasitesi | 33.9 | 42.9 | 36.1 | 88.9 | 7.84 | 8 | -0.164 | P80 | 1.86 | -0.48 | 417.9 | 3734 | 0.53 | 19 | 3715 | 86.7 | 785.2 | 196.6 | 389.5 | 4167 | -10.85
2025-07-16 | Gece (22:00-06:00) | MDF-12mm | OP-023 | Kavak Yongası | 574.5 | 52.8 | 80.5 | 94.5 | 13.9 | 29 | 58.4 | 12.6 | 61.4 | 61.6 | 173.4 | 7.7 | 76.9 | 11.56 | 0.79 | 6.96 | 169.2 | 41.4 | 8.55 | 1.159 | 27.4 | 4.08 | 11.3 | 7.43 | 197.4 | 32.5 | 82 | Tutkal Sistemi | 29.5 | 46.1 | 35.5 | 65.8 | 12.4 | 12 | 0.4 | P80 | 1.73 | -0.03 | 405.3 | 2818 | 1.34 | 37 | 2781 | 82.8 | 739.2 | 181.7 | 384.2 | 4167 | -33.26
2025-07-17 | Sabah (06:00-14:00) | MDF-18mm | OP-019 | Kavak Yongası | 512.5 | 55.5 | 67.5 | 91.5 | 13 | 21.9 | 57.1 | 21 | 60 | 65.1 | 175 | 8.02 | 94.2 | 10.52 | 0.76 | 7.12 | 162.5 | 43.5 | 9.89 | 1.744 | 28.3 | 4.05 | 10.9 | 8.45 | 201.4 | 30.2 | 92.9 | Soğutucu Kapasitesi | 5.4 | 43.2 | 48 | 76.1 | 18.23 | 18 | 0.227 | P80 | 1.55 | 0.56 | 440.4 | 3050 | 1.37 | 41 | 3009 | 85.6 | 759.1 | 202.1 | 479 | 4167 | -27.79
2025-07-17 | Öğle (14:00-22:00) | MDF-16mm | OP-019 | Karışık Atık | 620 | 59 | 80.5 | 95.9 | 13.8 | 22 | 52.8 | 25.2 | 63.5 | 71.3 | 167.4 | 8.5 | 85.1 | 11.04 | 0.9 | 6.88 | 164.9 | 33.9 | 9.11 | 1.638 | 29.9 | 4.2 | 11.3 | 7.83 | 191.6 | 30.9 | 91.3 | Yok | 0 | 45.4 | 39 | 84.4 | 16.14 | 16 | 0.136 | P80 | 1.4 | -0.56 | 468 | 3438 | 0.1 | 3 | 3435 | 91.7 | 757.1 | 165.5 | 430.6 | 4167 | -17.57
2025-07-17 | Gece (22:00-06:00) | MDF-25mm | OP-017 | Karışık Atık | 521.4 | 52.3 | 85.6 | 97.6 | 11 | 23.9 | 63.8 | 12.3 | 60.4 | 62 | 175 | 8.13 | 84.4 | 11.18 | 0.9 | 7.04 | 169.4 | 39.2 | 8.69 | 2.569 | 30.4 | 4.26 | 10 | 8.97 | 186.2 | 33 | 89.1 | Yok | 0 | 39.9 | 38.9 | 63.3 | 25.32 | 25 | 0.321 | P120 | 2.15 | 0.26 | 435.9 | 2728 | 0.99 | 27 | 2701 | 81.7 | 759.7 | 175.4 | 439.9 | 4167 | -35.18
2025-07-18 | Sabah (06:00-14:00) | MDF-16mm | OP-013 | Çam Yongası | 520.7 | 56.7 | 91.5 | 92.6 | 17.6 | 18.2 | 57.8 | 24 | 58.5 | 67.7 | 171.2 | 7.78 | 93.6 | 11.61 | 0.89 | 7.35 | 180.2 | 40.6 | 9.3 | 1.603 | 30.3 | 4.32 | 12.2 | 8.45 | 190.1 | 33.5 | 93.5 | Yok | 0 | 33.3 | 42 | 77.4 | 16.03 | 16 | 0.034 | P80 | 1.45 | -0.5 | 451 | 3144 | 1.09 | 34 | 3110 | 86.4 | 689.5 | 180.5 | 408.5 | 4167 | -25.37
2025-07-18 | Öğle (14:00-22:00) | MDF-8mm | OP-016 | Çam Yongası | 599.9 | 53.4 | 76.1 | 90.7 | 15.4 | 14.1 | 58.3 | 27.6 | 59.1 | 62.6 | 173 | 8.64 | 83.9 | 11.95 | 0.67 | 7 | 162.4 | 43.5 | 8.62 | 0.787 | 31 | 4.25 | 11.3 | 6.64 | 186.2 | 31.2 | 89.2 | Kurutucu Tıkanması | 5.5 | 39.2 | 39.5 | 85.9 | 7.8 | 8 | -0.196 | P100 | 1.62 | 0.5 | 445.9 | 3774 | 0.14 | 5 | 3769 | 77.1 | 696.3 | 203.3 | 407.5 | 4167 | -9.55
2025-07-18 | Gece (22:00-06:00) | MDF-25mm | OP-030 | Kavak Yongası | 562.3 | 43.2 | 79.3 | 94.8 | 19.4 | 22.7 | 54.4 | 22.9 | 65 | 60 | 177.2 | 7.02 | 83.5 | 12.32 | 0.74 | 7.35 | 180.5 | 39.2 | 8.27 | 2.429 | 27.1 | 3.97 | 12.8 | 9.23 | 205.7 | 31.9 | 90.8 | Yok | 0 | 42.5 | 43.7 | 67.3 | 24.92 | 25 | -0.082 | P80 | 1.86 | 0.42 | 464.7 | 2880 | 0.66 | 19 | 2861 | 93.6 | 725.9 | 175.2 | 418 | 4167 | -31.34
2025-07-19 | Sabah (06:00-14:00) | MDF-12mm | OP-022 | Karışık Atık | 579.8 | 56.1 | 67.3 | 92.8 | 15.2 | 18.1 | 58.3 | 23.6 | 58.1 | 66.6 | 171.8 | 7.81 | 87.8 | 12.82 | 0.71 | 7.36 | 161.7 | 46.4 | 9.33 | 1.163 | 30.6 | 4.31 | 10.6 | 6.98 | 188.1 | 32 | 93.9 | Yok | 0 | 46.2 | 37.3 | 86 | 12.13 | 12 | 0.133 | P80 | 1.68 | 0.86 | 450.3 | 3664 | 0.44 | 16 | 3648 | 85.8 | 722.9 | 194.9 | 401.6 | 4167 | -12.46
2025-07-19 | Öğle (14:00-22:00) | MDF-12mm | OP-025 | Çam Yongası | 620 | 62.9 | 83.7 | 92.2 | 13.3 | 19 | 60.3 | 20.8 | 59.4 | 74.5 | 164.6 | 8.55 | 85.8 | 11.6 | 0.87 | 6.95 | 162.3 | 44 | 9.1 | 1.167 | 29.1 | 4.89 | 11.2 | 7.34 | 196.4 | 31.3 | 94.5 | Soğutucu Kapasitesi | 2 | 37.8 | 49.2 | 82.6 | 12.27 | 12 | 0.269 | P80 | 1.9 | 0.42 | 441.7 | 3439 | 1.04 | 35 | 3404 | 76.2 | 756.8 | 189 | 521 | 4167 | -18.31
2025-07-19 | Gece (22:00-06:00) | MDF-18mm | OP-001 | Kavak Yongası | 564.1 | 61.7 | 61.7 | 95.4 | 14.1 | 18.2 | 58.9 | 22.9 | 61.5 | 71.9 | 169.6 | 7.72 | 87.7 | 10.25 | 1.04 | 7.12 | 172.9 | 43.6 | 8.06 | 1.744 | 28.3 | 4.03 | 14.5 | 7.21 | 201.2 | 31.2 | 84.1 | Yok | 0 | 41.1 | 43.1 | 73.1 | 18.38 | 18 | 0.379 | P80 | 1.87 | -0.07 | 448.2 | 3162 | 0.21 | 6 | 3156 | 76.5 | 740.4 | 204.1 | 396.4 | 4167 | -24.26
2025-07-20 | Sabah (06:00-14:00) | MDF-12mm | OP-023 | Ladin Yongası | 582.8 | 53.2 | 79.1 | 92.8 | 16.2 | 21.8 | 52.7 | 25.5 | 63.6 | 60.5 | 167.4 | 8.17 | 83.2 | 11.52 | 0.67 | 7.08 | 164.8 | 56.7 | 9.11 | 1.216 | 26 | 4.42 | 14.8 | 7.23 | 198.7 | 33.2 | 93.6 | Yok | 0 | 39 | 42 | 87.5 | 11.97 | 12 | -0.029 | P80 | 1.55 | -0.29 | 450.6 | 3528 | 0.1 | 3 | 3525 | 85.3 | 757.8 | 186 | 424.7 | 4167 | -15.41
2025-07-20 | Öğle (14:00-22:00) | MDF-16mm | OP-011 | Çam Yongası | 606.4 | 56.4 | 66 | 94.2 | 16.2 | 19.1 | 64.2 | 16.7 | 65.1 | 68 | 173.7 | 7.57 | 85.7 | 11.71 | 0.7 | 7.27 | 169.6 | 40.2 | 8.85 | 1.597 | 31.5 | 4.03 | 12.9 | 7.66 | 199.8 | 30 | 92.7 | Yok | 0 | 39.6 | 37.4 | 77 | 15.88 | 16 | -0.116 | P80 | 1.91 | 0.49 | 447.5 | 3275 | 1.38 | 45 | 3230 | 83.8 | 745.2 | 192.3 | 409.4 | 4167 | -22.49
2025-07-20 | Gece (22:00-06:00) | MDF-18mm | OP-001 | Çam Yongası | 606.5 | 42 | 57.9 | 93.9 | 14.6 | 17.7 | 66 | 16.3 | 58.5 | 60 | 176.6 | 7.53 | 82.7 | 11.69 | 0.85 | 6.88 | 167.5 | 40.2 | 8.22 | 1.75 | 28 | 4.04 | 12.8 | 7.65 | 207.2 | 30.8 | 92.4 | Yok | 0 | 33.8 | 31 | 77.7 | 17.99 | 18 | -0.005 | P60 | 1.77 | 0.29 | 446.3 | 3260 | 0.38 | 12 | 3248 | 90.5 | 804.1 | 166.9 | 425.9 | 4167 | -22.05
2025-07-21 | Sabah (06:00-14:00) | MDF-12mm | OP-010 | Çam Yongası | 516.4 | 54.5 | 72.2 | 95.3 | 16 | 21.3 | 54 | 24.7 | 61.1 | 60.6 | 168.6 | 8.78 | 86.5 | 10.39 | 0.91 | 7.91 | 166.5 | 43.2 | 9.54 | 1.202 | 30.2 | 4.35 | 12.4 | 7.22 | 207.1 | 29.1 | 93.8 | Soğutucu Kapasitesi | 26.5 | 39.3 | 47 | 86.5 | 11.97 | 12 | -0.027 | P80 | 1.51 | 0.28 | 430.3 | 3522 | 0.55 | 19 | 3503 | 99.9 | 766.6 | 161.9 | 394.9 | 4167 | -15.93
2025-07-21 | Öğle (14:00-22:00) | MDF-25mm | OP-011 | Çam Yongası | 513.5 | 55.3 | 78.3 | 93.5 | 15.9 | 21 | 58.8 | 20.3 | 62.6 | 67.6 | 174 | 8.22 | 89 | 11.82 | 0.79 | 7.09 | 174.5 | 45.4 | 8.75 | 2.443 | 27.9 | 4.49 | 9.9 | 9.22 | 193.7 | 32.7 | 84.9 | Yok | 0 | 37.4 | 42.7 | 60.1 | 24.94 | 25 | -0.057 | P80 | 2.13 | -0.42 | 445.9 | 2587 | 0.6 | 15 | 2572 | 86.6 | 745.8 | 177.3 | 433.9 | 4167 | -38.28
2025-07-21 | Gece (22:00-06:00) | MDF-12mm | OP-002 | Kavak Yongası | 604.2 | 51.9 | 58.7 | 93.2 | 17.8 | 22.2 | 56.4 | 21.4 | 58.8 | 63.6 | 172.9 | 8.24 | 76.1 | 11.13 | 0.79 | 6.89 | 170.3 | 39.5 | 8.92 | 1.248 | 27.2 | 4.44 | 9.9 | 7.39 | 190.6 | 30.5 | 89.2 | Yok | 0 | 45.8 | 37.7 | 80.6 | 11.99 | 12 | -0.006 | P60 | 1.9 | -0.09 | 441.6 | 3358 | 0.77 | 25 | 3333 | 96.1 | 741.1 | 169.5 | 375 | 4167 | -20.01
2025-07-22 | Sabah (06:00-14:00) | MDF-8mm | OP-001 | Çam Yongası | 620 | 53.6 | 56.6 | 91.7 | 13.9 | 26.7 | 60 | 13.3 | 59.1 | 65 | 170.4 | 7.23 | 89.3 | 10.74 | 0.68 | 6.91 | 170.6 | 39.8 | 8.13 | 0.804 | 27.4 | 4.11 | 8.6 | 6.17 | 191.7 | 30.1 | 91.7 | Yok | 0 | 44.4 | 40.4 | 99.3 | 7.94 | 8 | -0.062 | P100 | 1.52 | 0.1 | 458.7 | 4295 | 0.1 | 4 | 4291 | 86.3 | 776.9 | 186.8 | 424.5 | 4167 | 2.98
2025-07-22 | Öğle (14:00-22:00) | MDF-8mm | OP-004 | Karışık Atık | 559.4 | 50.6 | 69.3 | 95.1 | 15.3 | 25.3 | 51.5 | 23.3 | 62.2 | 61.2 | 172 | 7.54 | 87.5 | 10.95 | 0.84 | 7.03 | 171.8 | 44.2 | 9.39 | 0.817 | 28 | 4.23 | 13.9 | 6.65 | 194.8 | 31 | 79.6 | Tutkal Sistemi | 37 | 36 | 47.9 | 76.7 | 8.18 | 8 | 0.185 | P100 | 1.89 | -0.17 | 409.9 | 3091 | 0.79 | 24 | 3067 | 86 | 750.4 | 184.1 | 453.2 | 4167 | -26.4
2025-07-22 | Gece (22:00-06:00) | MDF-18mm | OP-012 | Çam Yongası | 563.2 | 45.1 | 73.3 | 97.2 | 13.4 | 21 | 69.6 | 9.4 | 64.2 | 60 | 167.4 | 7.55 | 78.3 | 10.23 | 0.71 | 7.32 | 168.4 | 45.3 | 9.58 | 1.818 | 29.2 | 4.06 | 9.8 | 8.3 | 200.3 | 31.4 | 87.8 | Yok | 0 | 41.7 | 37.4 | 71.1 | 18.25 | 18 | 0.252 | P120 | 1.58 | -0.87 | 439.9 | 2932 | 0.96 | 28 | 2904 | 88.8 | 723.4 | 231.9 | 429.9 | 4167 | -30.31
2025-07-23 | Sabah (06:00-14:00) | MDF-12mm | OP-028 | Kavak Yongası | 579.3 | 53 | 87.4 | 90.3 | 18.2 | 19.9 | 55.1 | 25 | 59.4 | 66.8 | 172.4 | 7.64 | 83.3 | 11.63 | 0.8 | 7.51 | 162.5 | 33.7 | 8.54 | 1.21 | 27 | 4.5 | 9.9 | 7.4 | 191.7 | 30.6 | 91.3 | Yok | 0 | 34.7 | 53.5 | 84.3 | 12 | 12 | -0.003 | P120 | 1.07 | -0.44 | 448.7 | 3488 | 1.55 | 54 | 3434 | 95.8 | 755.5 | 164.7 | 390.3 | 4167 | -17.59
2025-07-23 | Öğle (14:00-22:00) | MDF-16mm | OP-008 | Kavak Yongası | 567.5 | 47.6 | 55 | 94.8 | 15.6 | 23.7 | 58.5 | 17.8 | 60.4 | 60 | 172.2 | 8.2 | 72.2 | 11.91 | 0.78 | 7.14 | 153.6 | 37.9 | 8.66 | 1.621 | 29.5 | 4.62 | 12.7 | 7.26 | 202.9 | 29.7 | 92.5 | Yok | 0 | 38.7 | 43.3 | 85 | 16.05 | 16 | 0.054 | P80 | 1.91 | 0.74 | 450.5 | 3616 | 0.82 | 29 | 3587 | 81.6 | 761.9 | 167.7 | 418 | 4167 | -13.92
2025-07-23 | Gece (22:00-06:00) | MDF-16mm | OP-013 | Çam Yongası | 589.1 | 57.8 | 81.6 | 95.4 | 13.8 | 23.1 | 51.4 | 25.6 | 58.6 | 70.2 | 167.5 | 7.8 | 86.8 | 11.73 | 0.64 | 7.75 | 169.8 | 46.7 | 9.92 | 1.673 | 28.2 | 3.94 | 14.5 | 6.47 | 189.4 | 35.7 | 87.8 | Yok | 0 | 42.2 | 44.8 | 97.4 | 15.86 | 16 | -0.14 | P100 | 1.52 | 0.16 | 450.8 | 3854 | 0.94 | 36 | 3818 | 86.1 | 813.1 | 173.8 | 433.8 | 4167 | -8.38
2025-07-24 | Sabah (06:00-14:00) | MDF-25mm | OP-019 | Çam Yongası | 562.2 | 50.8 | 81.6 | 97.7 | 14.2 | 20.2 | 53.3 | 26.5 | 63.7 | 60.2 | 172.2 | 7.93 | 89 | 12.28 | 0.86 | 6.81 | 171.8 | 38.9 | 8.52 | 2.554 | 30.4 | 4.34 | 11.3 | 9.66 | 191.5 | 31.7 | 94.7 | Yok | 0 | 38.8 | 40.3 | 68 | 25.27 | 25 | 0.265 | P60 | 1.59 | 0.26 | 446.7 | 2759 | 0.46 | 12 | 2747 | 80.1 | 732.6 | 174.4 | 428.1 | 4167 | -34.08
2025-07-24 | Öğle (14:00-22:00) | MDF-16mm | OP-003 | Karışık Atık | 527.9 | 46.8 | 78.1 | 94.7 | 17.2 | 25.4 | 65.5 | 9 | 60.3 | 60 | 166.2 | 7.51 | 91.9 | 11.8 | 0.78 | 7.25 | 170.4 | 41.7 | 8.57 | 1.579 | 24.8 | 4.68 | 11.9 | 7.57 | 200.8 | 28.6 | 96.5 | Yok | 0 | 35 | 30 | 88.6 | 15.64 | 16 | -0.361 | P80 | 2.15 | 0.13 | 459.4 | 3689 | 0.25 | 9 | 3680 | 92.4 | 700.2 | 214.8 | 402.3 | 4167 | -11.69
2025-07-24 | Gece (22:00-06:00) | MDF-16mm | OP-027 | Çam Yongası | 590.3 | 58.7 | 78.5 | 94.1 | 13.5 | 20.9 | 52.8 | 26.3 | 57.7 | 69.1 | 174.2 | 7.46 | 93 | 11.1 | 0.75 | 7.3 | 168.4 | 39.1 | 9.48 | 1.63 | 25.8 | 3.87 | 13.1 | 7.31 | 203.6 | 31.4 | 91.4 | Kurutucu Tıkanması | 3.9 | 38.3 | 38 | 82.7 | 15.98 | 16 | -0.023 | P80 | 2.21 | 0.05 | 458.2 | 3609 | 0.45 | 16 | 3593 | 80.8 | 755.6 | 197.3 | 413.8 | 4167 | -13.77
2025-07-25 | Sabah (06:00-14:00) | MDF-12mm | OP-004 | Kavak Yongası | 608.5 | 54.8 | 83.1 | 94.8 | 16.1 | 26.9 | 57.9 | 15.2 | 66.8 | 60.4 | 171.2 | 7.61 | 91.1 | 11.73 | 0.69 | 7.31 | 162.7 | 46.9 | 9.5 | 1.209 | 26.9 | 4.18 | 10.1 | 7.12 | 201.9 | 29.9 | 88.9 | Yok | 0 | 39.3 | 41.6 | 85.6 | 12.07 | 12 | 0.073 | P80 | 1.69 | 0.52 | 449.1 | 3533 | 0.15 | 5 | 3528 | 89.9 | 668.3 | 206.1 | 425.8 | 4167 | -15.33
2025-07-25 | Öğle (14:00-22:00) | MDF-8mm | OP-009 | Çam Yongası | 539.6 | 48.1 | 73.4 | 93.9 | 14.6 | 27 | 58.2 | 14.8 | 64.9 | 61.2 | 170.1 | 7.86 | 91.1 | 11.51 | 0.82 | 7.4 | 170.1 | 42.9 | 8.91 | 0.809 | 24.3 | 4.65 | 16.2 | 6.55 | 194.8 | 32.5 | 95.2 | Yok | 0 | 46.2 | 46.4 | 99.3 | 8.03 | 8 | 0.034 | P100 | 1.48 | -0.07 | 444 | 4066 | 0.11 | 4 | 4062 | 87.1 | 744.2 | 196 | 410.5 | 4167 | -2.52
2025-07-25 | Gece (22:00-06:00) | MDF-16mm | OP-003 | Kavak Yongası | 614.1 | 54.7 | 85 | 95.8 | 15.9 | 22.7 | 55 | 22.3 | 63.2 | 63.5 | 165.7 | 8.56 | 82.3 | 11.27 | 0.81 | 6.99 | 156.5 | 38.9 | 10.02 | 1.704 | 25.7 | 4.43 | 14.7 | 7.44 | 196.4 | 30.4 | 93.1 | Yok | 0 | 41 | 43.6 | 82.3 | 16.11 | 16 | 0.111 | P80 | 1.9 | -0.66 | 456.5 | 3599 | 0.21 | 7 | 3592 | 95.1 | 730.3 | 172.9 | 409.4 | 4167 | -13.8
2025-07-26 | Sabah (06:00-14:00) | MDF-12mm | OP-005 | Kavak Yongası | 578.2 | 43.4 | 69.1 | 93.7 | 12.5 | 15.7 | 62 | 22.3 | 59.6 | 60 | 177.6 | 7.59 | 86.7 | 12.33 | 0.99 | 7.63 | 161.9 | 43.7 | 9.45 | 1.281 | 28.8 | 4.34 | 10 | 6.91 | 203.1 | 32.7 | 94.8 | Yok | 0 | 37.8 | 41.7 | 89.3 | 11.82 | 12 | -0.184 | P120 | 2.03 | 0.37 | 447.9 | 3716 | 0.42 | 15 | 3701 | 79.4 | 742 | 187.7 | 445.4 | 4167 | -11.18
2025-07-26 | Öğle (14:00-22:00) | MDF-18mm | OP-004 | Çam Yongası | 620 | 53.8 | 68.6 | 97.5 | 12.8 | 27.2 | 58.3 | 14.6 | 58.1 | 62 | 173.9 | 8.32 | 82.9 | 10.32 | 0.74 | 6.98 | 160.1 | 42.2 | 8.59 | 1.789 | 26.5 | 4.07 | 12.3 | 8.29 | 196.3 | 32.4 | 90 | Soğutucu Kapasitesi | 56 | 45.7 | 43.5 | 60.7 | 18.31 | 18 | 0.311 | P100 | 2.14 | 0.11 | 391.9 | 2573 | 0.87 | 22 | 2551 | 92.2 | 689.1 | 185.7 | 427.5 | 4167 | -38.78
2025-07-26 | Gece (22:00-06:00) | MDF-16mm | OP-016 | Çam Yongası | 534.8 | 53.4 | 79.1 | 95.9 | 15.1 | 20 | 59.9 | 20 | 63.3 | 61.6 | 175 | 8.48 | 94.3 | 10.96 | 0.79 | 7.55 | 188.6 | 33.6 | 8.79 | 1.581 | 30.1 | 4.31 | 11 | 7.12 | 201.1 | 31.6 | 85.4 | Konveyör Durması | 4.5 | 38.3 | 40.5 | 76.1 | 15.74 | 16 | -0.258 | P60 | 2.51 | 0.26 | 451 | 3272 | 1.21 | 39 | 3233 | 84.1 | 752.8 | 150.7 | 389.1 | 4167 | -22.41
2025-07-27 | Sabah (06:00-14:00) | MDF-12mm | OP-004 | Çam Yongası | 566.7 | 53.1 | 72.9 | 93 | 17.2 | 22.5 | 62.4 | 15.1 | 64.1 | 60.3 | 178.3 | 7.58 | 87.7 | 11.7 | 0.84 | 6.78 | 164.9 | 46.1 | 9.47 | 1.195 | 26.7 | 4.24 | 11.7 | 7.39 | 191 | 31.7 | 96.4 | Yok | 0 | 46.4 | 50.6 | 85.2 | 12.32 | 12 | 0.322 | P100 | 1.74 | 0.02 | 455.6 | 3594 | 1.06 | 38 | 3556 | 82.2 | 744.3 | 195.5 | 465.8 | 4167 | -14.66
2025-07-27 | Öğle (14:00-22:00) | MDF-16mm | OP-007 | Kavak Yongası | 550.2 | 52.4 | 75.9 | 93.7 | 12.2 | 22.7 | 60 | 17.4 | 62.2 | 60.8 | 173.6 | 8.03 | 90.8 | 10.79 | 0.84 | 7.46 | 175.8 | 46.9 | 8.43 | 1.546 | 29.5 | 4.08 | 10 | 8.17 | 192.8 | 35.3 | 91.2 | Yok | 0 | 37.8 | 42.2 | 74.7 | 16.25 | 16 | 0.247 | P80 | 2.02 | 0.24 | 448.4 | 3027 | 0.63 | 19 | 3008 | 87.1 | 745.5 | 181.3 | 426.4 | 4167 | -27.81
2025-07-27 | Gece (22:00-06:00) | MDF-16mm | OP-029 | Kavak Yongası | 480 | 53.5 | 77 | 93.6 | 18.6 | 25.3 | 52.6 | 22.2 | 63.8 | 64.9 | 170.2 | 7.68 | 86.8 | 11.62 | 0.76 | 7.26 | 165 | 42.3 | 8.81 | 1.597 | 27.7 | 3.97 | 10.1 | 7.11 | 200.1 | 34.3 | 90.5 | Pres Arızası | 4.8 | 51 | 39.8 | 81.4 | 16 | 16 | 0.005 | P120 | 1.81 | 0.08 | 441.8 | 3401 | 1.21 | 41 | 3360 | 79.2 | 728.8 | 192.3 | 408.8 | 4167 | -19.37
2025-07-28 | Sabah (06:00-14:00) | MDF-16mm | OP-030 | Çam Yongası | 576.5 | 52.9 | 80.4 | 94.1 | 14 | 19.8 | 55.7 | 24.5 | 60.9 | 62.6 | 177.8 | 8.49 | 94.3 | 11.54 | 0.8 | 6.93 | 160.2 | 46.2 | 9.26 | 1.569 | 27.6 | 4.3 | 12 | 7.8 | 194.7 | 27.2 | 85.7 | Konveyör Durması | 37.4 | 41.5 | 42.7 | 71.5 | 16.19 | 16 | 0.19 | P120 | 2.32 | 0 | 421.1 | 2915 | 0.66 | 19 | 2896 | 88.9 | 691.9 | 199.6 | 407.8 | 4167 | -30.5
2025-07-28 | Öğle (14:00-22:00) | MDF-16mm | OP-029 | Çam Yongası | 593.4 | 52 | 73.1 | 89.2 | 17.8 | 25 | 54.7 | 20.3 | 61.7 | 61.7 | 176.9 | 8.29 | 86.4 | 10.9 | 0.66 | 6.83 | 168.6 | 51.7 | 8.42 | 1.609 | 25 | 4.56 | 12.7 | 7.28 | 196.4 | 32.9 | 95.9 | Yok | 0 | 42.6 | 47.3 | 83.3 | 16 | 16 | 0.001 | P80 | 1.87 | 0.09 | 423.9 | 3518 | 1.03 | 36 | 3482 | 81.8 | 744.4 | 230.1 | 410.9 | 4167 | -16.44
2025-07-28 | Gece (22:00-06:00) | MDF-18mm | OP-019 | Kavak Yongası | 620 | 54.6 | 80.5 | 95.3 | 14.9 | 23.1 | 55.7 | 21.3 | 57.8 | 64.9 | 178.2 | 7.65 | 89.6 | 11.81 | 0.74 | 7.27 | 164.8 | 48 | 9.6 | 1.705 | 26.4 | 4.01 | 13.4 | 7.7 | 188.5 | 29.3 | 91.8 | Yok | 0 | 33.5 | 38.9 | 80.6 | 17.77 | 18 | -0.231 | P60 | 1.56 | -0.62 | 461.6 | 3467 | 0.64 | 22 | 3445 | 85.8 | 751.7 | 148.2 | 403.2 | 4167 | -17.33
2025-07-29 | Sabah (06:00-14:00) | MDF-18mm | OP-026 | Çam Yongası | 572.6 | 49.7 | 75 | 89.9 | 14.1 | 26.1 | 57.8 | 16.1 | 61.1 | 60 | 180.2 | 8.31 | 87.6 | 11.88 | 0.72 | 7.31 | 168 | 37.2 | 9.04 | 1.725 | 26.3 | 3.82 | 12.1 | 8.29 | 195.6 | 34 | 96.1 | Yok | 0 | 41.9 | 39 | 81.2 | 18.06 | 18 | 0.056 | P80 | 1.67 | 0.39 | 451.2 | 3295 | 0.47 | 15 | 3280 | 98.4 | 716.8 | 188.5 | 460.7 | 4167 | -21.29
2025-07-29 | Öğle (14:00-22:00) | MDF-8mm | OP-022 | Çam Yongası | 602.1 | 50.4 | 87.1 | 94.1 | 15.6 | 18.1 | 55.4 | 26.5 | 62.5 | 61.2 | 177.7 | 7.38 | 82.9 | 11.73 | 0.66 | 7.15 | 153.7 | 37.3 | 9.47 | 0.823 | 23.8 | 4.24 | 14.1 | 6.06 | 194.6 | 28 | 92.5 | Yok | 0 | 41.8 | 48.9 | 99.9 | 7.93 | 8 | -0.073 | P100 | 1.78 | 0.07 | 446.3 | 4292 | 0.63 | 27 | 4265 | 88.3 | 750.8 | 207.6 | 439.4 | 4167 | 2.35
2025-07-29 | Gece (22:00-06:00) | MDF-25mm | OP-011 | Kavak Yongası | 595.2 | 46.1 | 68.9 | 94.6 | 12.4 | 24.6 | 57.1 | 18.3 | 64.7 | 60 | 170.7 | 8.92 | 85 | 12.41 | 0.98 | 7.45 | 170.4 | 35.8 | 9.03 | 2.484 | 28.4 | 4.19 | 12.2 | 9.25 | 196.2 | 34.2 | 89.9 | Kurutucu Tıkanması | 8.7 | 38.6 | 50 | 67 | 25.21 | 25 | 0.213 | P100 | 1.52 | 0.24 | 450.7 | 2760 | 1.05 | 28 | 2732 | 93.3 | 741.8 | 170.3 | 403.3 | 4167 | -34.44
2025-07-30 | Sabah (06:00-14:00) | MDF-16mm | OP-011 | Çam Yongası | 535.2 | 53.1 | 64.2 | 94.5 | 17.8 | 20.2 | 55.5 | 24.3 | 63.3 | 63.1 | 166.5 | 8.24 | 91 | 10.95 | 0.94 | 6.62 | 179.1 | 38.7 | 9.42 | 1.633 | 27 | 4.5 | 13.8 | 7.87 | 189.4 | 34.9 | 94.4 | Yok | 0 | 41 | 30 | 80.4 | 15.7 | 16 | -0.298 | P80 | 1.54 | 0.13 | 462.6 | 3496 | 0.33 | 11 | 3485 | 97 | 754.3 | 198.2 | 385.1 | 4167 | -16.37
2025-07-30 | Öğle (14:00-22:00) | MDF-18mm | OP-023 | Ladin Yongası | 493.8 | 52.4 | 77.6 | 96.2 | 15.2 | 19.3 | 49.6 | 31 | 64.3 | 60 | 171.6 | 7.94 | 87 | 11.06 | 0.83 | 7.66 | 155.2 | 37.6 | 9.74 | 1.752 | 27.3 | 3.86 | 14.7 | 8.21 | 189.3 | 34.5 | 97.3 | Yok | 0 | 37 | 45.4 | 82.3 | 18.24 | 18 | 0.245 | P120 | 1.5 | -0.74 | 458.7 | 3425 | 1.68 | 57 | 3368 | 79.8 | 750.5 | 183.4 | 410.4 | 4167 | -19.17
2025-07-30 | Gece (22:00-06:00) | MDF-12mm | OP-029 | Çam Yongası | 487.5 | 53.1 | 85.1 | 90.5 | 15 | 15.2 | 57.3 | 27.5 | 62.9 | 63.1 | 176.2 | 7.87 | 88 | 11.05 | 0.82 | 7.41 | 190 | 50.9 | 9.19 | 1.166 | 23.5 | 4.59 | 14.2 | 6.8 | 194.5 | 32.4 | 91.1 | Tutkal Sistemi | 1.8 | 34.8 | 45.4 | 88.7 | 11.87 | 12 | -0.128 | P120 | 2.04 | -0.24 | 435 | 3671 | 0.56 | 20 | 3651 | 82 | 763.2 | 186.5 | 384.3 | 4167 | -12.38
2025-07-31 | Sabah (06:00-14:00) | MDF-12mm | OP-007 | Karışık Atık | 620 | 54 | 60.4 | 93.7 | 16.7 | 23.6 | 55.1 | 21.2 | 56.6 | 61.9 | 170.3 | 7.82 | 94.9 | 12.21 | 0.72 | 7 | 163.5 | 51.6 | 8.49 | 1.16 | 28.8 | 4.67 | 10.5 | 7.8 | 185.7 | 29.2 | 89.1 | Pres Arızası | 9.9 | 30.8 | 42 | 76.7 | 12 | 12 | -0.003 | P80 | 1.49 | -0.34 | 447.1 | 3218 | 0.49 | 15 | 3203 | 82.3 | 742.9 | 208.6 | 411.9 | 4167 | -23.13
2025-07-31 | Öğle (14:00-22:00) | MDF-25mm | OP-020 | Kavak Yongası | 591.9 | 50.4 | 79.2 | 92.3 | 15.6 | 20.9 | 47.4 | 31.6 | 62.3 | 62 | 167.6 | 7.54 | 93.6 | 10.78 | 0.88 | 6.97 | 168.2 | 42.9 | 8.16 | 2.53 | 33.3 | 4.81 | 14.2 | 9.73 | 188.3 | 32.8 | 98.8 | Yok | 0 | 37.7 | 44.9 | 73.9 | 25.06 | 25 | 0.056 | P120 | 1.46 | 0.35 | 462.8 | 2961 | 1.34 | 39 | 2922 | 86.6 | 755.2 | 179.8 | 486.4 | 4167 | -29.88
2025-07-31 | Gece (22:00-06:00) | MDF-12mm | OP-009 | Karışık Atık | 564.9 | 49.4 | 60 | 94.9 | 14.6 | 23.7 | 58.9 | 17.4 | 58.9 | 60 | 172.9 | 7.21 | 94 | 10.11 | 0.88 | 7.7 | 154.1 | 37.4 | 9.26 | 1.202 | 28.2 | 4.32 | 15.6 | 6.49 | 207.3 | 31 | 85.7 | Konveyör Durması | 12.4 | 40.9 | 46.2 | 86.3 | 12.08 | 12 | 0.083 | P80 | 1.56 | -0.27 | 417.4 | 3472 | 1 | 34 | 3438 | 81.8 | 745.3 | 167 | 368.1 | 4167 | -17.49
2025-08-01 | Sabah (06:00-14:00) | MDF-16mm | OP-009 | Çam Yongası | 484 | 61.2 | 81.6 | 92.1 | 17 | 19.6 | 58.3 | 22.2 | 62.2 | 71.3 | 168.7 | 8.28 | 87.4 | 10.74 | 1 | 7.44 | 172.3 | 43.1 | 9.67 | 1.578 | 30.9 | 3.8 | 9.5 | 7.81 | 187.9 | 29.5 | 94.3 | Yok | 0 | 39.3 | 41.6 | 81 | 15.67 | 16 | -0.334 | P60 | 2.08 | 0.52 | 451.4 | 3434 | 0.74 | 25 | 3409 | 86.5 | 774.2 | 223.5 | 433.3 | 4167 | -18.19
2025-08-01 | Öğle (14:00-22:00) | MDF-18mm | OP-018 | Ladin Yongası | 557 | 49.3 | 73.7 | 96.1 | 13.4 | 21 | 61.2 | 17.9 | 59 | 60 | 171.5 | 8.53 | 99 | 11.71 | 0.9 | 7.23 | 169.6 | 41.7 | 9.66 | 1.758 | 29.5 | 4.08 | 13.9 | 7.8 | 202 | 27.2 | 94.3 | Yok | 0 | 33.7 | 40.2 | 81 | 17.91 | 18 | -0.091 | P80 | 2.41 | 0.6 | 449.8 | 3426 | 1.79 | 61 | 3365 | 90.8 | 734.8 | 207.9 | 429.3 | 4167 | -19.25
2025-08-01 | Gece (22:00-06:00) | MDF-16mm | OP-014 | Kavak Yongası | 563.6 | 52.7 | 85.2 | 93.1 | 16.1 | 23.8 | 55.2 | 21 | 66.2 | 61 | 173.3 | 7.86 | 80.8 | 12.57 | 0.78 | 6.99 | 165.8 | 43.4 | 9.61 | 1.592 | 29.8 | 4.1 | 12.1 | 7.79 | 195.7 | 30.6 | 87.1 | Yok | 0 | 44.4 | 36 | 78.1 | 15.58 | 16 | -0.415 | P120 | 1.46 | 1.06 | 446.2 | 3143 | 1.74 | 54 | 3089 | 88 | 718.8 | 176.4 | 401 | 4167 | -25.87
2025-08-02 | Sabah (06:00-14:00) | MDF-16mm | OP-017 | Karışık Atık | 557.4 | 46.1 | 71.1 | 95.2 | 16.9 | 24.1 | 43.3 | 32.6 | 58.8 | 60 | 166.8 | 7.54 | 82.9 | 10.97 | 0.62 | 7.24 | 169.5 | 46.2 | 9.72 | 1.627 | 26.1 | 4.34 | 13.3 | 8.02 | 189.8 | 33.3 | 99.5 | Yok | 0 | 41.6 | 47.3 | 78.8 | 16.06 | 16 | 0.055 | P100 | 1.67 | -0.18 | 459.5 | 3448 | 0.51 | 17 | 3431 | 81 | 723.5 | 208.7 | 395.8 | 4167 | -17.66
2025-08-02 | Öğle (14:00-22:00) | MDF-18mm | OP-001 | Karışık Atık | 620 | 53.1 | 81.6 | 94.4 | 16.1 | 20.6 | 65.3 | 14.1 | 60.6 | 60.8 | 172.6 | 8.55 | 83.6 | 10.71 | 0.68 | 7.32 | 147.3 | 40.5 | 9.71 | 1.801 | 25.6 | 4.17 | 11.4 | 8.99 | 208.2 | 33 | 94.1 | Yok | 0 | 38.7 | 35.9 | 71.2 | 18.3 | 18 | 0.298 | P80 | 1.92 | -0.87 | 458.3 | 2901 | 0.44 | 12 | 2889 | 84.2 | 737.4 | 164.6 | 378.4 | 4167 | -30.67
2025-08-02 | Gece (22:00-06:00) | MDF-18mm | OP-029 | Çam Yongası | 544.5 | 52.2 | 65.6 | 96.3 | 14.4 | 24 | 60.6 | 15.4 | 61.4 | 60 | 177.9 | 8.55 | 84 | 10.51 | 0.77 | 7.74 | 158.3 | 44.8 | 8.9 | 1.74 | 26.8 | 3.76 | 11.1 | 7.58 | 194.4 | 35.3 | 88.5 | Yok | 0 | 31.4 | 40.9 | 79.1 | 18.33 | 18 | 0.333 | P80 | 1.93 | 0.09 | 450.9 | 3184 | 0.61 | 19 | 3165 | 75.5 | 753.6 | 207.2 | 419.3 | 4167 | -24.05
2025-08-03 | Sabah (06:00-14:00) | MDF-16mm | OP-014 | Karışık Atık | 616 | 50.5 | 89 | 92 | 14.7 | 19.3 | 60.9 | 19.7 | 64 | 62.7 | 177.9 | 7.74 | 81.9 | 10.71 | 0.83 | 7.31 | 166.3 | 44.7 | 9.86 | 1.603 | 27.9 | 4.38 | 16 | 8.07 | 201.2 | 28.9 | 92.9 | Yok | 0 | 34.8 | 42 | 81.1 | 16.23 | 16 | 0.226 | P100 | 2.07 | 0.8 | 455.2 | 3169 | 1.03 | 32 | 3137 | 78.9 | 765.3 | 136.9 | 388.2 | 4167 | -24.72
2025-08-03 | Öğle (14:00-22:00) | MDF-18mm | OP-003 | Kavak Yongası | 620 | 57.3 | 78.6 | 96 | 15.7 | 24.6 | 63 | 12.4 | 57.7 | 69.4 | 176.5 | 7.56 | 85.8 | 11.65 | 0.88 | 7.25 | 167.5 | 39.7 | 9.02 | 1.768 | 26 | 3.89 | 12.5 | 8.37 | 196 | 33.9 | 92.5 | Yok | 0 | 44.2 | 36.3 | 73 | 18.31 | 18 | 0.309 | P120 | 2.15 | -0.16 | 455.4 | 3044 | 1.49 | 45 | 2999 | 88.7 | 725.6 | 193.9 | 414.3 | 4167 | -28.03
2025-08-03 | Gece (22:00-06:00) | MDF-18mm | OP-016 | Kavak Yongası | 505.4 | 55 | 92.1 | 96.1 | 11.9 | 19 | 56.1 | 24.9 | 57.3 | 60 | 174.2 | 7.17 | 84.8 | 10.78 | 0.77 | 7.16 | 148.8 | 41.5 | 10.16 | 1.783 | 28.4 | 4.47 | 14.6 | 8.27 | 192.2 | 33.1 | 94.7 | Yok | 0 | 35.2 | 41.7 | 70.9 | 18.19 | 18 | 0.194 | P80 | 1.1 | 0.38 | 433.8 | 3004 | 0.65 | 19 | 2985 | 83.1 | 758.9 | 174.5 | 404.7 | 4167 | -28.37
2025-08-04 | Sabah (06:00-14:00) | MDF-16mm | OP-021 | Çam Yongası | 556.1 | 52.3 | 77.2 | 95.2 | 16.9 | 18.6 | 53.9 | 27.5 | 59.4 | 66 | 167.4 | 8.07 | 83 | 11.22 | 0.78 | 7.74 | 158.3 | 40.6 | 9.38 | 1.557 | 28.9 | 4.2 | 14.3 | 7.75 | 191.2 | 35.8 | 96 | Yok | 0 | 42.7 | 40.9 | 84.2 | 15.99 | 16 | -0.008 | P100 | 1.39 | 0.38 | 456.3 | 3561 | 1.13 | 40 | 3521 | 94.8 | 760 | 188.8 | 374.5 | 4167 | -15.5
2025-08-04 | Öğle (14:00-22:00) | MDF-25mm | OP-027 | Karışık Atık | 533.3 | 49.5 | 81.2 | 94.5 | 14.6 | 21.5 | 63 | 15.5 | 66.7 | 60 | 169.6 | 6.94 | 89.1 | 9 | 0.91 | 7.29 | 171.4 | 41 | 9.32 | 2.536 | 26.6 | 3.75 | 9.7 | 9.09 | 196.1 | 31.8 | 87.1 | Yok | 0 | 43.7 | 38.9 | 66.7 | 25 | 25 | -0.003 | P60 | 2.46 | -0.69 | 462.5 | 2792 | 0.81 | 22 | 2770 | 83 | 754.5 | 185.8 | 390.6 | 4167 | -33.53
2025-08-04 | Gece (22:00-06:00) | MDF-8mm | OP-001 | Çam Yongası | 620 | 50.2 | 87.4 | 94.8 | 13.5 | 21.6 | 57.2 | 21.1 | 59.8 | 60 | 173.8 | 7.64 | 85.6 | 10.75 | 0.85 | 7.09 | 160.3 | 38 | 9.54 | 0.765 | 28.4 | 4.34 | 8 | 6.09 | 200.7 | 36.1 | 87.5 | Yok | 0 | 34.2 | 34.8 | 100 | 8.34 | 8 | 0.339 | P60 | 1.89 | 0.26 | 447.2 | 4048 | 1.26 | 51 | 3997 | 88.1 | 730.8 | 206.8 | 404.7 | 4167 | -4.08
2025-08-05 | Sabah (06:00-14:00) | MDF-18mm | OP-008 | Kavak Yongası | 620 | 51 | 74.9 | 95.6 | 13.8 | 17.4 | 65.4 | 17.1 | 57.8 | 64 | 166.4 | 7.76 | 85.2 | 11.02 | 0.77 | 7.46 | 174.9 | 36.6 | 8.61 | 1.866 | 26.5 | 4.12 | 11 | 8.51 | 196.8 | 28 | 90.2 | Yok | 0 | 37.7 | 44.2 | 72.8 | 17.51 | 18 | -0.492 | P60 | 1.54 | -0.48 | 449.4 | 3001 | 0.84 | 25 | 2976 | 92.3 | 755.1 | 198.7 | 390.1 | 4167 | -28.58
2025-08-05 | Öğle (14:00-22:00) | MDF-8mm | OP-015 | Çam Yongası | 616.7 | 48.8 | 64.8 | 93.8 | 16.1 | 30.1 | 49.9 | 20 | 60.2 | 60 | 169.7 | 8.84 | 89.6 | 12.28 | 0.78 | 7.42 | 160.2 | 45.9 | 8.61 | 0.804 | 28.4 | 3.88 | 10.8 | 6 | 192.7 | 34.2 | 98.5 | Yok | 0 | 39.5 | 49.5 | 100 | 8.27 | 8 | 0.271 | P120 | 1.71 | 0.06 | 441.9 | 4570 | 0.33 | 15 | 4555 | 85.9 | 752 | 202.6 | 446.4 | 4167 | 9.31
2025-08-05 | Gece (22:00-06:00) | MDF-16mm | OP-022 | Çam Yongası | 620 | 52.1 | 65.9 | 92.8 | 11.1 | 17.1 | 55.9 | 27 | 59.6 | 60.1 | 175.1 | 8.15 | 81.2 | 10.86 | 0.82 | 7.82 | 165.4 | 36.6 | 9.06 | 1.612 | 25.9 | 4.07 | 10.4 | 8.21 | 187.1 | 30.8 | 85.3 | Yok | 0 | 42.8 | 42.3 | 67.2 | 15.7 | 16 | -0.295 | P60 | 1.4 | 0.43 | 443.4 | 2902 | 0.69 | 20 | 2882 | 90.1 | 692.3 | 187.8 | 478.7 | 4167 | -30.84
2025-08-06 | Sabah (06:00-14:00) | MDF-16mm | OP-007 | Kavak Yongası | 554.8 | 49.6 | 76 | 92.7 | 15.1 | 23.6 | 60.2 | 16.3 | 58.1 | 60.1 | 179.1 | 8.24 | 84.9 | 10.04 | 0.74 | 7.22 | 175.2 | 41.1 | 8.78 | 1.593 | 31.9 | 3.9 | 11.2 | 7.56 | 198.1 | 30 | 93.8 | Yok | 0 | 41.5 | 44.4 | 88.1 | 16.43 | 16 | 0.425 | P120 | 1.85 | -0.14 | 439.5 | 3435 | 0.7 | 24 | 3411 | 88 | 717.5 | 196.1 | 356 | 4167 | -18.14
2025-08-06 | Öğle (14:00-22:00) | MDF-18mm | OP-018 | Kavak Yongası | 620 | 44.7 | 88.8 | 94 | 12.3 | 25.8 | 63.2 | 11 | 62.2 | 60 | 172.5 | 7.76 | 95.2 | 10.05 | 0.77 | 6.77 | 175.3 | 44.3 | 8.79 | 1.84 | 30.9 | 4.44 | 16 | 7.81 | 200.8 | 29.1 | 98.2 | Yok | 0 | 37.9 | 30.9 | 84.3 | 18.42 | 18 | 0.425 | P120 | 2.15 | 0 | 445.7 | 3531 | 1.05 | 37 | 3494 | 81.4 | 720.8 | 179.8 | 401.6 | 4167 | -16.15
2025-08-06 | Gece (22:00-06:00) | MDF-18mm | OP-004 | Kavak Yongası | 494.1 | 47.2 | 79.7 | 93.5 | 16.4 | 25.6 | 53.9 | 20.5 | 63.6 | 60 | 168.1 | 7.98 | 91.7 | 11.38 | 0.69 | 6.5 | 162 | 41.9 | 9.2 | 1.813 | 28.6 | 4.36 | 11.1 | 7.52 | 191.1 | 32.8 | 83.8 | Pres Arızası | 24.2 | 44.8 | 44.8 | 73 | 18.51 | 18 | 0.515 | P100 | 1.97 | -0.03 | 429.9 | 3018 | 1 | 30 | 2988 | 77.5 | 801.8 | 191.7 | 414.6 | 4167 | -28.29
2025-08-07 | Sabah (06:00-14:00) | MDF-16mm | OP-020 | Çam Yongası | 620 | 46.9 | 68.9 | 96.3 | 15.3 | 22.7 | 54.6 | 22.7 | 61.4 | 60 | 176.4 | 7.38 | 85.2 | 12.69 | 0.7 | 6.83 | 164.3 | 44.3 | 8.56 | 1.633 | 27 | 4.93 | 12.7 | 7.54 | 190.8 | 33 | 91 | Yok | 0 | 39.8 | 40.7 | 83.2 | 16.17 | 16 | 0.169 | P60 | 1.87 | -0.01 | 437.9 | 3330 | 0.68 | 22 | 3308 | 81.9 | 733.6 | 176.8 | 397 | 4167 | -20.61
2025-08-07 | Öğle (14:00-22:00) | MDF-18mm | OP-020 | Çam Yongası | 480 | 48.2 | 79.8 | 96.1 | 17.7 | 24.7 | 57.9 | 17.4 | 63.7 | 60 | 176.4 | 7.62 | 90.7 | 10.91 | 0.8 | 7.27 | 163 | 37.4 | 8.47 | 1.848 | 30.2 | 4.71 | 11.3 | 7.71 | 197.5 | 31.5 | 92.1 | Yok | 0 | 45.3 | 50.4 | 88.3 | 18.41 | 18 | 0.41 | P100 | 2 | 0.52 | 469.8 | 3536 | 0.77 | 27 | 3509 | 86 | 747.9 | 186.3 | 484.7 | 4167 | -15.79
2025-08-07 | Gece (22:00-06:00) | MDF-12mm | OP-010 | Kavak Yongası | 610.9 | 54.7 | 81.2 | 96.4 | 14.6 | 25 | 59.8 | 15.2 | 62.2 | 67.2 | 169.2 | 7.54 | 75.2 | 9.82 | 0.76 | 6.96 | 167.4 | 53.5 | 9.9 | 1.15 | 28.9 | 4.05 | 13.8 | 7.21 | 203.4 | 35.2 | 92 | Soğutucu Kapasitesi | 3.4 | 41.6 | 44.3 | 83.5 | 12.28 | 12 | 0.283 | P80 | 1.72 | -0.12 | 457.1 | 3675 | 0.41 | 15 | 3660 | 79.5 | 718.1 | 175.7 | 365.8 | 4167 | -12.17
2025-08-08 | Sabah (06:00-14:00) | MDF-25mm | OP-008 | Karışık Atık | 620 | 49 | 67.1 | 93.4 | 10 | 21.8 | 55.8 | 22.4 | 69.1 | 60 | 181.7 | 8.26 | 79 | 10.34 | 0.85 | 6.81 | 164.2 | 40.3 | 8.63 | 2.463 | 29.4 | 4.24 | 10.3 | 9.28 | 190 | 29.4 | 99.5 | Yok | 0 | 35.3 | 45.6 | 72.2 | 24.83 | 25 | -0.172 | P60 | 2.02 | 0.09 | 459.2 | 3102 | 0.1 | 3 | 3099 | 80.3 | 730.9 | 185.1 | 404.3 | 4167 | -25.63
2025-08-08 | Öğle (14:00-22:00) | MDF-12mm | OP-024 | Çam Yongası | 535.3 | 46.5 | 74.2 | 91 | 14.7 | 21.8 | 54.7 | 23.4 | 67.8 | 60 | 172.8 | 7.72 | 91.7 | 10.02 | 0.75 | 7.51 | 166.6 | 40 | 8.66 | 1.183 | 26.8 | 4.3 | 10.2 | 7.08 | 191 | 29.6 | 85.4 | Tutkal Sistemi | 12.1 | 43.8 | 41.6 | 79.4 | 11.61 | 12 | -0.394 | P80 | 1.59 | 0.96 | 438.7 | 3334 | 1.57 | 52 | 3282 | 96 | 709.6 | 216.6 | 395.1 | 4167 | -21.24
2025-08-08 | Gece (22:00-06:00) | MDF-12mm | OP-007 | Karışık Atık | 620 | 51.2 | 82.5 | 93.9 | 16.8 | 21.2 | 59.4 | 19.4 | 61.9 | 60.7 | 174.9 | 8.1 | 80.5 | 10.38 | 0.85 | 7.68 | 171.9 | 40 | 10.57 | 1.252 | 29.9 | 4.19 | 10.9 | 7.67 | 194.7 | 30.8 | 89.2 | Yok | 0 | 37.4 | 35.7 | 79.3 | 12.12 | 12 | 0.124 | P80 | 1.98 | 0.52 | 444.7 | 3258 | 1.12 | 36 | 3222 | 83.4 | 741.1 | 174.9 | 445.6 | 4167 | -22.68
2025-08-09 | Sabah (06:00-14:00) | MDF-16mm | OP-003 | Kavak Yongası | 620 | 50 | 72.7 | 92.6 | 16.1 | 16.4 | 56.4 | 27.2 | 62.9 | 60 | 170.3 | 8.2 | 86.7 | 10.64 | 0.82 | 7.12 | 169 | 41.5 | 9.65 | 1.714 | 29.3 | 4.44 | 11 | 7.67 | 195.8 | 29.6 | 96.5 | Yok | 0 | 44.6 | 45.7 | 81.5 | 16.26 | 16 | 0.258 | P100 | 1.89 | -0.05 | 445.6 | 3391 | 1.62 | 54 | 3337 | 72 | 749.9 | 181.2 | 458.5 | 4167 | -19.92
2025-08-09 | Öğle (14:00-22:00) | MDF-16mm | OP-029 | Ladin Yongası | 609.7 | 53.1 | 66.1 | 91.6 | 19.3 | 21.9 | 56.9 | 21.1 | 61.1 | 63.4 | 173.2 | 7.25 | 80.8 | 11.29 | 0.81 | 6.99 | 163.5 | 35.4 | 9.6 | 1.67 | 26.2 | 4.13 | 9.8 | 7.67 | 199 | 31.7 | 94.7 | Yok | 0 | 40.6 | 44.3 | 86.2 | 16.02 | 16 | 0.018 | P120 | 2.01 | -0.03 | 454.6 | 3395 | 0.96 | 32 | 3363 | 86 | 768.8 | 181.9 | 480.7 | 4167 | -19.29
2025-08-09 | Gece (22:00-06:00) | MDF-18mm | OP-012 | Kavak Yongası | 620 | 51.7 | 72.6 | 91.5 | 18 | 28.5 | 55.4 | 16.2 | 62 | 61.6 | 172.4 | 7.42 | 92.8 | 12.88 | 0.8 | 6.98 | 164 | 30.5 | 8.03 | 1.78 | 29.3 | 3.77 | 11 | 8.05 | 198.6 | 30.8 | 91.8 | Yok | 0 | 38.4 | 43.6 | 73.1 | 18.31 | 18 | 0.308 | P80 | 1.91 | -1.15 | 444 | 3062 | 0.9 | 27 | 3035 | 77.8 | 707.6 | 149.6 | 429.7 | 4167 | -27.17
2025-08-10 | Sabah (06:00-14:00) | MDF-8mm | OP-015 | Çam Yongası | 620 | 54.4 | 71.4 | 96.9 | 13.1 | 25.2 | 48.4 | 26.4 | 62.4 | 63.1 | 166.5 | 8.32 | 76.3 | 11.01 | 0.88 | 6.74 | 172.3 | 40.8 | 10.04 | 0.804 | 27.9 | 4.13 | 12.5 | 6.83 | 199.9 | 32.5 | 92.9 | Yok | 0 | 40.3 | 47.8 | 88.7 | 7.98 | 8 | -0.023 | P80 | 2.14 | 0.03 | 438.1 | 3604 | 0.83 | 29 | 3575 | 85.9 | 755.7 | 162 | 427.4 | 4167 | -14.21
2025-08-10 | Öğle (14:00-22:00) | MDF-25mm | OP-018 | Çam Yongası | 604.2 | 44.2 | 72 | 92.3 | 17.4 | 23.8 | 53.5 | 22.7 | 69.2 | 60 | 169.2 | 7.76 | 78.3 | 10.9 | 0.88 | 7.77 | 168.5 | 38.5 | 8.89 | 2.572 | 27.1 | 4.25 | 11.9 | 10.09 | 190.6 | 29.2 | 90.2 | Tutkal Sistemi | 3.4 | 40.8 | 36.5 | 61.8 | 24.94 | 25 | -0.065 | P80 | 1.7 | 0.07 | 451.5 | 2441 | 0.88 | 21 | 2420 | 80.1 | 734.2 | 188.6 | 452.9 | 4167 | -41.92
2025-08-10 | Gece (22:00-06:00) | MDF-8mm | OP-017 | Çam Yongası | 490.4 | 56.7 | 74.4 | 91.9 | 18 | 22.1 | 56.3 | 21.6 | 68.1 | 65.9 | 175 | 8.08 | 82.8 | 10.84 | 0.64 | 6.84 | 163.4 | 41.8 | 8.76 | 0.767 | 26.2 | 4.21 | 8.5 | 6.24 | 182.8 | 29.8 | 92.7 | Yok | 0 | 37.8 | 56 | 91 | 7.73 | 8 | -0.267 | P80 | 1.74 | -0.34 | 439.3 | 3947 | 0.72 | 28 | 3919 | 87.3 | 715.3 | 168.6 | 431.4 | 4167 | -5.95
2025-08-11 | Sabah (06:00-14:00) | MDF-18mm | OP-021 | Karışık Atık | 517.5 | 50.2 | 73.5 | 91.7 | 13.2 | 20.6 | 64.1 | 15.3 | 63.8 | 60 | 165.8 | 8.04 | 81.5 | 12.89 | 0.8 | 7.36 | 167.1 | 43.9 | 9.33 | 1.732 | 28.5 | 4.73 | 13.3 | 8 | 199.9 | 28.4 | 95 | Yok | 0 | 38.2 | 36.9 | 80.6 | 17.91 | 18 | -0.09 | P120 | 1.9 | -0.55 | 460.8 | 3447 | 0.6 | 20 | 3427 | 84.2 | 744.7 | 174.7 | 453.3 | 4167 | -17.76
2025-08-11 | Öğle (14:00-22:00) | MDF-16mm | OP-027 | Çam Yongası | 619.6 | 48.3 | 76.4 | 93.4 | 12.9 | 21.9 | 59.2 | 18.9 | 64.1 | 60 | 166.9 | 8.28 | 82 | 10.73 | 0.73 | 7.51 | 174.6 | 40.9 | 7.92 | 1.549 | 27.8 | 3.77 | 13.5 | 7.56 | 194.6 | 34.2 | 93.6 | Yok | 0 | 43.7 | 42.7 | 82 | 15.65 | 16 | -0.346 | P100 | 1.86 | 0.19 | 436.6 | 3405 | 0.65 | 22 | 3383 | 80.9 | 737.2 | 189.5 | 465.5 | 4167 | -18.81
2025-08-11 | Gece (22:00-06:00) | MDF-12mm | OP-020 | Çam Yongası | 585.1 | 50.7 | 70.4 | 92.6 | 17.9 | 19.6 | 52.2 | 28.2 | 68.9 | 60 | 173.4 | 7.49 | 87.8 | 10.42 | 0.73 | 7.15 | 149.9 | 43.9 | 9.67 | 1.198 | 30.9 | 3.98 | 12.2 | 7.04 | 193.6 | 31.5 | 90.7 | Yok | 0 | 37 | 40.3 | 84.3 | 11.83 | 12 | -0.167 | P100 | 1.54 | -0.37 | 446.6 | 3625 | 0.86 | 31 | 3594 | 87.3 | 768.5 | 172 | 365.6 | 4167 | -13.75
2025-08-12 | Sabah (06:00-14:00) | MDF-8mm | OP-001 | Kavak Yongası | 601.5 | 56.9 | 62.9 | 95.8 | 14.3 | 24 | 59.4 | 16.7 | 60.3 | 70.2 | 175 | 7.97 | 98 | 11.24 | 0.94 | 7.2 | 164.9 | 39.1 | 9.23 | 0.807 | 28.8 | 4.41 | 11.3 | 6.84 | 187.2 | 35.6 | 86.6 | Yok | 0 | 33.9 | 40.9 | 80.8 | 8.09 | 8 | 0.088 | P80 | 1.62 | 0.43 | 448 | 3573 | 0.3 | 10 | 3563 | 71 | 747.5 | 196 | 421.6 | 4167 | -14.49
2025-08-12 | Öğle (14:00-22:00) | MDF-12mm | OP-026 | Çam Yongası | 531.2 | 45.7 | 69.9 | 93 | 12.7 | 24.6 | 55.9 | 19.5 | 64 | 60 | 173.7 | 7.48 | 88.6 | 11.24 | 0.77 | 7.05 | 183.8 | 47 | 9.33 | 1.209 | 24.7 | 4.09 | 11 | 7.51 | 189 | 32.9 | 85.8 | Soğutucu Kapasitesi | 20.5 | 40.6 | 44.2 | 76.2 | 12.17 | 12 | 0.172 | P80 | 2.07 | -0.27 | 427.8 | 3079 | 0.63 | 19 | 3060 | 72.9 | 737.5 | 146.6 | 396.7 | 4167 | -26.57
2025-08-12 | Gece (22:00-06:00) | MDF-16mm | OP-019 | Ladin Yongası | 594.7 | 45.8 | 70.3 | 95.4 | 15.7 | 24.7 | 64.1 | 11.2 | 58.3 | 60 | 171 | 7.62 | 99 | 11.62 | 0.66 | 7.19 | 162.5 | 36.2 | 8.8 | 1.694 | 28.2 | 4.15 | 14.7 | 7.33 | 191 | 28.3 | 93.6 | Yok | 0 | 44.4 | 39 | 79.4 | 15.79 | 16 | -0.206 | P80 | 2.26 | -0.45 | 428.5 | 3447 | 1.01 | 34 | 3413 | 83.4 | 761.5 | 164.7 | 456.6 | 4167 | -18.09
2025-08-13 | Sabah (06:00-14:00) | MDF-16mm | OP-025 | Çam Yongası | 613.8 | 47.6 | 64.5 | 91.4 | 14 | 20.3 | 60.2 | 19.4 | 62.7 | 60 | 169.3 | 7.82 | 90 | 12 | 0.72 | 6.98 | 161.9 | 45.9 | 9.42 | 1.613 | 29.9 | 3.87 | 9.9 | 8.33 | 191.5 | 31.5 | 92.5 | Yok | 0 | 33.4 | 40.6 | 71.3 | 16.25 | 16 | 0.251 | P60 | 2.06 | 0.43 | 452.3 | 3164 | 0.81 | 25 | 3139 | 82.9 | 711.5 | 175.4 | 322.1 | 4167 | -24.67
2025-08-13 | Öğle (14:00-22:00) | MDF-8mm | OP-026 | Çam Yongası | 620 | 45.7 | 71.4 | 95.4 | 13.7 | 21.7 | 57.6 | 20.8 | 60.5 | 60 | 175.7 | 6.81 | 93.3 | 11.88 | 0.68 | 6.7 | 162.1 | 42.4 | 9.14 | 0.834 | 26.1 | 4.16 | 15 | 6.43 | 206.9 | 31.5 | 90.4 | Yok | 0 | 38.8 | 43.8 | 92.5 | 8.2 | 8 | 0.197 | P120 | 0.9 | -0.13 | 439.9 | 3896 | 1.12 | 43 | 3853 | 85 | 728.7 | 172 | 444.5 | 4167 | -7.54
2025-08-13 | Gece (22:00-06:00) | MDF-8mm | OP-023 | Kavak Yongası | 541.2 | 50.5 | 73.9 | 93.4 | 13.7 | 22.8 | 55.6 | 21.6 | 66.6 | 60 | 171.3 | 7.43 | 85.8 | 11.53 | 0.87 | 7.1 | 173.7 | 35.4 | 10.04 | 0.822 | 24.6 | 4.41 | 10.2 | 6 | 205.4 | 30.2 | 85.7 | Yok | 0 | 31.8 | 36.3 | 96.1 | 7.53 | 8 | -0.469 | P100 | 2.14 | -0.22 | 445.8 | 4012 | 0.77 | 30 | 3982 | 87.6 | 745.1 | 178.1 | 448.7 | 4167 | -4.44
2025-08-14 | Sabah (06:00-14:00) | MDF-25mm | OP-017 | Çam Yongası | 617.5 | 57.8 | 66.5 | 94.6 | 13.6 | 25.2 | 60.9 | 13.9 | 59.1 | 68.2 | 166 | 8.18 | 84.3 | 10.9 | 0.92 | 7.35 | 158.2 | 41 | 9.6 | 2.499 | 23.2 | 4.17 | 8.3 | 9.52 | 203.3 | 32.4 | 93.6 | Yok | 0 | 39 | 41.7 | 66.2 | 25.17 | 25 | 0.171 | P60 | 1.59 | -0.14 | 446.5 | 2766 | 0.65 | 17 | 2749 | 84.9 | 725 | 210.6 | 359.1 | 4167 | -34.03
2025-08-14 | Öğle (14:00-22:00) | MDF-18mm | OP-013 | Çam Yongası | 587 | 60.1 | 66.1 | 95.4 | 16.9 | 22.7 | 64.9 | 12.4 | 64.3 | 72.2 | 169.8 | 7.92 | 82.3 | 11.34 | 0.69 | 7.14 | 168.6 | 44.6 | 9.78 | 1.735 | 30.1 | 4.41 | 14.6 | 7.69 | 214.2 | 30 | 90.6 | Yok | 0 | 38.2 | 37.8 | 82.2 | 17.67 | 18 | -0.332 | P100 | 1.48 | 0.26 | 453.9 | 3369 | 0.14 | 4 | 3365 | 93.5 | 752.3 | 215 | 402.4 | 4167 | -19.25
2025-08-14 | Gece (22:00-06:00) | MDF-12mm | OP-001 | Karışık Atık | 587.5 | 42.4 | 71.9 | 94.1 | 11.4 | 24.9 | 56.4 | 18.6 | 58 | 60 | 170.2 | 7.93 | 91.7 | 9.9 | 0.67 | 7.4 | 179.5 | 43.9 | 9.47 | 1.221 | 27 | 4.31 | 12.6 | 6.8 | 179.9 | 29.9 | 96.3 | Yok | 0 | 47.6 | 35.3 | 91.1 | 12.32 | 12 | 0.325 | P80 | 2.05 | -0.3 | 441.5 | 3939 | 1.12 | 44 | 3895 | 87.5 | 729 | 163 | 426.6 | 4167 | -6.53
2025-08-15 | Sabah (06:00-14:00) | MDF-25mm | OP-017 | Ladin Yongası | 505.1 | 49.7 | 61.2 | 96.5 | 16.4 | 23.3 | 55.5 | 21.2 | 63.2 | 60 | 171.8 | 8.13 | 81 | 11.3 | 0.84 | 6.84 | 159.4 | 42.6 | 9.11 | 2.507 | 28.9 | 4.01 | 15.2 | 9.21 | 195.8 | 34.2 | 96.2 | Yok | 0 | 31.3 | 47.2 | 67.7 | 24.52 | 25 | -0.477 | P100 | 1.46 | 0.4 | 454.8 | 2993 | 0.1 | 2 | 2991 | 100 | 760.8 | 158.5 | 391.2 | 4167 | -28.22
2025-08-15 | Öğle (14:00-22:00) | MDF-12mm | OP-006 | Çam Yongası | 588.2 | 46.6 | 69.4 | 96.1 | 16.6 | 21.8 | 56 | 22.2 | 61.5 | 60 | 172.4 | 7.24 | 79.6 | 10.99 | 0.69 | 7.55 | 158.8 | 42.4 | 7.83 | 1.275 | 26.2 | 3.63 | 12.9 | 7.07 | 196.3 | 34.7 | 93.7 | Yok | 0 | 34.9 | 40 | 95.2 | 12.15 | 12 | 0.149 | P120 | 1.6 | -0.36 | 453.4 | 3786 | 0.43 | 16 | 3770 | 89.1 | 774.7 | 173.5 | 384.5 | 4167 | -9.53
2025-08-15 | Gece (22:00-06:00) | MDF-12mm | OP-024 | Çam Yongası | 559.7 | 50.8 | 76 | 95.2 | 15.2 | 25 | 62.5 | 12.6 | 60.1 | 60 | 172.7 | 8.26 | 85 | 12.69 | 0.82 | 6.69 | 160.7 | 35 | 8.48 | 1.212 | 27.9 | 3.87 | 11.9 | 6.88 | 200.3 | 27.9 | 85.1 | Yok | 0 | 44 | 38.7 | 85.3 | 11.99 | 12 | -0.008 | P100 | 1.92 | -0.42 | 457.6 | 3566 | 0.77 | 27 | 3539 | 83.2 | 751.2 | 184.2 | 426.9 | 4167 | -15.07
2025-08-16 | Sabah (06:00-14:00) | MDF-18mm | OP-023 | Çam Yongası | 561.3 | 47.7 | 74.7 | 93 | 15.9 | 21 | 60.8 | 18.2 | 58.8 | 60 | 170.9 | 8.16 | 89.2 | 11.25 | 0.78 | 7.63 | 170.9 | 45.2 | 9.44 | 1.732 | 29 | 4.52 | 10.1 | 7.83 | 199.9 | 32.4 | 96.6 | Yok | 0 | 41 | 32.6 | 83.4 | 17.83 | 18 | -0.171 | P80 | 2.19 | 0.5 | 451.8 | 3371 | 0.76 | 25 | 3346 | 89.9 | 803.6 | 183.3 | 415.5 | 4167 | -19.7
2025-08-16 | Öğle (14:00-22:00) | MDF-12mm | OP-011 | Kavak Yongası | 528 | 48 | 71.9 | 94.7 | 13.4 | 25.2 | 57.6 | 17.2 | 67.1 | 60 | 173.4 | 7.98 | 88.4 | 11.16 | 0.71 | 7.31 | 177.8 | 46.4 | 8.94 | 1.181 | 30.4 | 4.7 | 10.4 | 7.3 | 199.7 | 32.1 | 97.1 | Yok | 0 | 41.8 | 38.6 | 86.7 | 11.84 | 12 | -0.157 | P100 | 1.66 | 0.07 | 446.3 | 3590 | 1.37 | 49 | 3541 | 81.3 | 730.5 | 209.1 | 419.9 | 4167 | -15.02
2025-08-16 | Gece (22:00-06:00) | MDF-16mm | OP-022 | Karışık Atık | 519.4 | 55.8 | 81.3 | 96 | 16.6 | 26.9 | 66.8 | 6.3 | 63.2 | 68.2 | 165.3 | 7.75 | 92.5 | 9.64 | 0.94 | 7.81 | 181.8 | 50.3 | 9.59 | 1.58 | 26.8 | 4.21 | 14.1 | 7.26 | 188.6 | 33.2 | 85.4 | Yok | 0 | 42.9 | 41.1 | 71.9 | 15.9 | 16 | -0.102 | P80 | 1.43 | 0.04 | 441.3 | 3140 | 0.75 | 23 | 3117 | 81.6 | 731 | 191.6 | 421.4 | 4167 | -25.2
2025-08-17 | Sabah (06:00-14:00) | MDF-18mm | OP-001 | Çam Yongası | 547.2 | 52.3 | 73.4 | 97.4 | 15.7 | 20.3 | 56.7 | 23 | 56.5 | 60 | 170 | 7.93 | 92.7 | 10.36 | 0.73 | 7.23 | 168 | 46.9 | 8.74 | 1.875 | 29.6 | 3.92 | 13 | 8.34 | 190.7 | 32.9 | 81.1 | Kurutucu Tıkanması | 12.5 | 39.5 | 42.5 | 57.6 | 17.85 | 18 | -0.15 | P80 | 2.07 | 1.34 | 421.1 | 2477 | 0.88 | 21 | 2456 | 74.7 | 719.9 | 213.1 | 374 | 4167 | -41.06
2025-08-17 | Öğle (14:00-22:00) | MDF-18mm | OP-007 | Kavak Yongası | 594.3 | 55.1 | 71.3 | 95.1 | 16 | 19.7 | 53.7 | 26.6 | 63.4 | 64.6 | 176.4 | 7.29 | 88.4 | 12.24 | 0.77 | 7.93 | 167.3 | 43.6 | 8.81 | 1.794 | 27.8 | 4.52 | 12.5 | 8.28 | 188.9 | 31.6 | 94.1 | Yok | 0 | 38.7 | 44.6 | 73.7 | 17.8 | 18 | -0.2 | P80 | 2.14 | -0.49 | 447.7 | 3077 | 1.14 | 35 | 3042 | 90.7 | 738 | 189.1 | 468.9 | 4167 | -27
2025-08-17 | Gece (22:00-06:00) | MDF-18mm | OP-006 | Kavak Yongası | 512.5 | 47.6 | 81.4 | 93.7 | 12.8 | 24.3 | 55.2 | 20.5 | 58.7 | 60 | 172.8 | 7.74 | 80.7 | 12.54 | 0.78 | 7.24 | 162.9 | 38.9 | 8.95 | 1.734 | 26.8 | 3.83 | 12 | 7.73 | 191.7 | 32 | 89.7 | Yok | 0 | 43.7 | 40.7 | 79.3 | 18.07 | 18 | 0.074 | P120 | 1.98 | 0.51 | 453.7 | 3184 | 0.23 | 7 | 3177 | 93.5 | 747.5 | 175.3 | 423.8 | 4167 | -23.76
2025-08-18 | Sabah (06:00-14:00) | MDF-18mm | OP-030 | Çam Yongası | 620 | 47.6 | 85.7 | 90.8 | 15.1 | 22.8 | 62.2 | 15 | 60 | 60 | 164.9 | 8.03 | 88.1 | 10.63 | 0.81 | 7.21 | 176.7 | 47.6 | 9.53 | 1.833 | 28.7 | 4.35 | 8.7 | 8.09 | 199.4 | 31.6 | 90.3 | Yok | 0 | 43.5 | 34.6 | 81.2 | 17.87 | 18 | -0.133 | P80 | 1.71 | -0.59 | 465 | 3270 | 0.67 | 21 | 3249 | 95.6 | 760.5 | 187.6 | 424.5 | 4167 | -22.03
2025-08-18 | Öğle (14:00-22:00) | MDF-12mm | OP-022 | Çam Yongası | 565.9 | 52.3 | 72.9 | 96.9 | 15.4 | 25 | 57.3 | 17.7 | 59.4 | 63 | 167.5 | 8.26 | 83.3 | 11.79 | 0.93 | 7.66 | 152.8 | 44.2 | 7.66 | 1.23 | 26.3 | 4.33 | 13.3 | 6.84 | 200.5 | 30.5 | 95 | Yok | 0 | 35.4 | 51.3 | 90.3 | 11.91 | 12 | -0.085 | P60 | 1.48 | -0.36 | 453.2 | 3966 | 0.65 | 25 | 3941 | 71.4 | 719.9 | 195.5 | 462.1 | 4167 | -5.42
2025-08-18 | Gece (22:00-06:00) | MDF-16mm | OP-005 | Çam Yongası | 512.1 | 54.5 | 76.4 | 96 | 18.1 | 21.2 | 60.6 | 18.3 | 68.2 | 67.7 | 169 | 7.27 | 91.9 | 10.86 | 0.65 | 7.63 | 157.5 | 37.2 | 9.65 | 1.57 | 29.7 | 3.77 | 12.5 | 7.04 | 185.9 | 32.8 | 88.6 | Yok | 0 | 38.7 | 37.9 | 89 | 15.69 | 16 | -0.308 | P100 | 2.12 | -0.13 | 443.3 | 3515 | 1.3 | 45 | 3470 | 75.9 | 711.7 | 179.6 | 409.5 | 4167 | -16.73
2025-08-19 | Sabah (06:00-14:00) | MDF-18mm | OP-022 | Karışık Atık | 603.4 | 50.9 | 78.5 | 91.1 | 15 | 22.1 | 55.5 | 22.5 | 67 | 60 | 174.3 | 7.76 | 80.8 | 10.15 | 0.78 | 6.94 | 161.9 | 41.5 | 8.57 | 1.712 | 25.4 | 4.33 | 10.7 | 8.11 | 195.3 | 33.8 | 93 | Yok | 0 | 39.7 | 38.6 | 78.7 | 18.05 | 18 | 0.048 | P60 | 1.67 | 0.11 | 458.8 | 3315 | 0.64 | 21 | 3294 | 83.7 | 713.7 | 194.1 | 418.5 | 4167 | -20.95
2025-08-19 | Öğle (14:00-22:00) | MDF-16mm | OP-011 | Ladin Yongası | 554.2 | 53.1 | 77.4 | 92.3 | 14.4 | 24.8 | 63.3 | 11.9 | 62.1 | 65.3 | 173.3 | 7.66 | 87.9 | 10.54 | 0.77 | 6.61 | 170.3 | 40.9 | 9.66 | 1.603 | 25.8 | 4.06 | 12.6 | 7.81 | 191.8 | 32.3 | 92.8 | Pres Arızası | 10.1 | 41.4 | 40.4 | 79.1 | 15.84 | 16 | -0.164 | P100 | 1.93 | 0.24 | 433.5 | 3245 | 0.97 | 31 | 3214 | 85.4 | 710.7 | 177.7 | 376.2 | 4167 | -22.87
2025-08-19 | Gece (22:00-06:00) | MDF-16mm | OP-021 | Çam Yongası | 536.5 | 54.5 | 72.6 | 92.2 | 14.5 | 24.8 | 55.6 | 19.6 | 63.9 | 64.7 | 171 | 8.13 | 85.6 | 11.46 | 0.94 | 7.34 | 169.9 | 35.5 | 8.65 | 1.61 | 25.8 | 4.01 | 13.5 | 7.38 | 197.2 | 30.3 | 87.4 | Kurutucu Tıkanması | 19.3 | 37.9 | 38.7 | 76.5 | 16.02 | 16 | 0.016 | P100 | 1.9 | 0.33 | 413.4 | 3084 | 0.82 | 25 | 3059 | 84.3 | 769.2 | 195.4 | 387.1 | 4167 | -26.59
2025-08-20 | Sabah (06:00-14:00) | MDF-18mm | OP-021 | Çam Yongası | 527.6 | 51.9 | 77.2 | 96.6 | 13.7 | 22.9 | 61 | 16 | 58.5 | 60 | 168.4 | 7.73 | 80.3 | 11.33 | 0.85 | 7.64 | 171.6 | 39.2 | 8.73 | 1.765 | 28.8 | 4.04 | 10 | 8.22 | 201.4 | 32.5 | 94.8 | Yok | 0 | 41 | 46.4 | 85.6 | 17.66 | 18 | -0.336 | P100 | 1.59 | -0.18 | 463.1 | 3365 | 1.04 | 34 | 3331 | 80.3 | 731.8 | 172 | 423.2 | 4167 | -20.06
2025-08-20 | Öğle (14:00-22:00) | MDF-16mm | OP-021 | Karışık Atık | 593.3 | 47.4 | 72.8 | 95.3 | 15.7 | 22.2 | 53.2 | 24.6 | 62.7 | 60 | 171.7 | 7.7 | 81 | 11.16 | 0.75 | 7.03 | 165.5 | 43.5 | 9.38 | 1.485 | 30.8 | 3.71 | 12 | 7.54 | 196.8 | 28.3 | 92 | Yok | 0 | 37.5 | 44.4 | 82.7 | 16.39 | 16 | 0.394 | P100 | 1.01 | 0.55 | 458.3 | 3523 | 0.33 | 11 | 3512 | 86.1 | 779 | 177.7 | 429.1 | 4167 | -15.72
2025-08-20 | Gece (22:00-06:00) | MDF-25mm | OP-028 | Kavak Yongası | 612.4 | 45.9 | 81.1 | 96.5 | 15.2 | 29.2 | 57.1 | 13.7 | 62.7 | 60 | 170.1 | 8.27 | 95.1 | 12.06 | 0.76 | 7.41 | 165.7 | 39.8 | 9.7 | 2.48 | 28.4 | 3.94 | 12.8 | 9.34 | 191 | 33.6 | 90.3 | Yok | 0 | 39.7 | 44 | 66.6 | 25.23 | 25 | 0.235 | P80 | 2.45 | -0.33 | 444.5 | 2707 | 0.81 | 21 | 2686 | 77.1 | 724.4 | 180.6 | 420.3 | 4167 | -35.54
2025-08-21 | Sabah (06:00-14:00) | MDF-8mm | OP-003 | Çam Yongası | 511.3 | 50.9 | 77.6 | 92.5 | 15.8 | 24.5 | 59.4 | 16.1 | 60.3 | 60.3 | 172.6 | 7.88 | 94.5 | 10.27 | 0.7 | 7.45 | 163.5 | 44.6 | 8.34 | 0.777 | 26.5 | 4.28 | 12.3 | 6.49 | 190.7 | 29.4 | 90.4 | Kurutucu Tıkanması | 20.7 | 40.2 | 48.2 | 94.1 | 8.02 | 8 | 0.021 | P80 | 1.99 | 0.4 | 441.3 | 3873 | 0.53 | 20 | 3853 | 87.9 | 715.8 | 161.3 | 458.2 | 4167 | -7.54
2025-08-21 | Öğle (14:00-22:00) | MDF-16mm | OP-001 | Ladin Yongası | 537.5 | 47.8 | 81.3 | 93.1 | 14.1 | 27.1 | 62.9 | 10 | 62.5 | 60 | 164.7 | 7.99 | 87 | 11.68 | 0.99 | 6.64 | 177.5 | 40.9 | 9.59 | 1.602 | 31.9 | 3.61 | 13.5 | 8.37 | 193.1 | 33.2 | 95.9 | Yok | 0 | 39.6 | 37.9 | 75.1 | 15.65 | 16 | -0.354 | P80 | 2.34 | -0.43 | 440.9 | 3183 | 0.63 | 20 | 3163 | 82.5 | 757.4 | 189.1 | 426.5 | 4167 | -24.09
2025-08-21 | Gece (22:00-06:00) | MDF-12mm | OP-003 | Ladin Yongası | 620 | 48.6 | 73.4 | 96.8 | 13.7 | 21.2 | 47 | 31.7 | 63.2 | 60 | 168.3 | 7.98 | 84.3 | 9.99 | 0.88 | 7.04 | 157.4 | 49.8 | 9.42 | 1.198 | 23.7 | 4.44 | 9.5 | 7.04 | 199.8 | 34.3 | 92.4 | Yok | 0 | 34.4 | 48.4 | 93.4 | 11.5 | 12 | -0.501 | P80 | 1.22 | 0.34 | 454.7 | 3760 | 0.62 | 23 | 3737 | 91.9 | 701.5 | 181.7 | 437 | 4167 | -10.32
2025-08-22 | Sabah (06:00-14:00) | MDF-25mm | OP-022 | Çam Yongası | 495.2 | 57.1 | 76.9 | 93.7 | 15.7 | 23.2 | 50.8 | 26 | 63.6 | 68.1 | 175 | 7.72 | 87.6 | 11.11 | 0.95 | 7.41 | 161.7 | 44.2 | 9.52 | 2.506 | 30 | 4.56 | 12.2 | 10.15 | 188.5 | 31.9 | 92 | Yok | 0 | 44.9 | 47.6 | 65.4 | 24.86 | 25 | -0.145 | P80 | 1.71 | 0.25 | 455.7 | 2602 | 0.46 | 11 | 2591 | 86.9 | 680.5 | 185 | 390.3 | 4167 | -37.82
2025-08-22 | Öğle (14:00-22:00) | MDF-12mm | OP-029 | Ladin Yongası | 525 | 52.1 | 72 | 93.5 | 18.4 | 23.7 | 52.5 | 23.8 | 61.9 | 60 | 178.8 | 8.33 | 95.5 | 9.78 | 0.71 | 6.9 | 158.5 | 34.7 | 9.49 | 1.219 | 28.4 | 4.41 | 12.9 | 7.37 | 205.9 | 34 | 86.9 | Yok | 0 | 33.1 | 38.2 | 72.5 | 12.46 | 12 | 0.464 | P80 | 1.84 | -0.14 | 437.8 | 3252 | 0.81 | 26 | 3226 | 82.8 | 717.7 | 164.9 | 491.7 | 4167 | -22.58
2025-08-22 | Gece (22:00-06:00) | MDF-16mm | OP-021 | Kavak Yongası | 562.3 | 48.7 | 76.9 | 95.9 | 17 | 17.2 | 61.7 | 21.1 | 60 | 60 | 177.3 | 8.56 | 87.9 | 11.68 | 0.82 | 7.45 | 171.8 | 49.2 | 9.54 | 1.611 | 27.2 | 4.51 | 15 | 8.05 | 205 | 32.5 | 88.7 | Soğutucu Kapasitesi | 3.8 | 47.9 | 47.3 | 70.3 | 15.74 | 16 | -0.261 | P80 | 1.44 | 0.09 | 435.5 | 3023 | 1.73 | 52 | 2971 | 86.4 | 732.1 | 177.9 | 410.3 | 4167 | -28.7
2025-08-23 | Sabah (06:00-14:00) | MDF-12mm | OP-009 | Kavak Yongası | 553.8 | 48.1 | 69.7 | 93.4 | 15.2 | 24.6 | 53.6 | 21.8 | 62 | 60 | 171.7 | 7.94 | 87.8 | 12.78 | 0.88 | 6.69 | 154.6 | 46 | 8.41 | 1.191 | 28.4 | 4.49 | 11.4 | 7.41 | 187.6 | 33.2 | 95.7 | Yok | 0 | 34.5 | 43.3 | 82.3 | 12.07 | 12 | 0.068 | P60 | 1.75 | -0.37 | 466.7 | 3645 | 0.1 | 3 | 3642 | 84.1 | 772.6 | 190 | 448.5 | 4167 | -12.6
2025-08-23 | Öğle (14:00-22:00) | MDF-25mm | OP-016 | Karışık Atık | 593.4 | 53 | 83.2 | 95.4 | 13.5 | 21.6 | 56.5 | 21.8 | 57.2 | 60.5 | 174.9 | 7.82 | 86.2 | 11.39 | 0.66 | 7.5 | 167.6 | 43.4 | 9.48 | 2.606 | 26.2 | 3.92 | 11.6 | 9.14 | 196 | 31.2 | 85.4 | Elektrik Kesintisi | 38.3 | 41.6 | 45.6 | 56.1 | 25.14 | 25 | 0.135 | P60 | 2.13 | -0.68 | 416.5 | 2354 | 0.75 | 17 | 2337 | 87.3 | 723.8 | 190.4 | 394.5 | 4167 | -43.92
2025-08-23 | Gece (22:00-06:00) | MDF-12mm | OP-019 | Karışık Atık | 553.4 | 53.1 | 71.8 | 93 | 15.7 | 19.2 | 57.7 | 23 | 67 | 60.2 | 170.2 | 7.67 | 92.4 | 11.57 | 0.83 | 7.33 | 158.9 | 43.8 | 9.07 | 1.228 | 30.1 | 5.11 | 14.6 | 7.02 | 194.8 | 30.1 | 90.3 | Yok | 0 | 33.9 | 42.3 | 84.6 | 11.95 | 12 | -0.052 | P100 | 1.92 | -0.19 | 457.8 | 3562 | 0.69 | 24 | 3538 | 89.4 | 725.8 | 178.5 | 438.5 | 4167 | -15.09
2025-08-24 | Sabah (06:00-14:00) | MDF-12mm | OP-017 | Çam Yongası | 577.8 | 56.2 | 77.5 | 93.3 | 16.7 | 23.3 | 63.4 | 13.3 | 64.7 | 68.6 | 170.6 | 7.44 | 90.9 | 11.83 | 0.91 | 7.17 | 168 | 48.8 | 8.72 | 1.162 | 30.3 | 4.39 | 9.1 | 7.73 | 199.2 | 33 | 92.4 | Pres Arızası | 9.2 | 36.5 | 41.8 | 76.9 | 12.28 | 12 | 0.276 | P80 | 1.85 | -0.21 | 432 | 3123 | 0.84 | 26 | 3097 | 92.3 | 732.2 | 204.7 | 415.1 | 4167 | -25.68
2025-08-24 | Öğle (14:00-22:00) | MDF-16mm | OP-016 | Çam Yongası | 492.3 | 48 | 86.6 | 93.1 | 15 | 22.9 | 58.5 | 18.6 | 60.6 | 60 | 173.6 | 7.73 | 86.5 | 11.25 | 0.97 | 7.23 | 159.6 | 38.3 | 8.85 | 1.625 | 31.7 | 4.05 | 13.7 | 7.82 | 186.2 | 32.1 | 90.5 | Yok | 0 | 37.1 | 47.5 | 75.8 | 16.02 | 16 | 0.015 | P60 | 1.91 | -0.46 | 445.1 | 3115 | 1.24 | 38 | 3077 | 87.1 | 706.6 | 188.5 | 427 | 4167 | -26.16
2025-08-24 | Gece (22:00-06:00) | MDF-18mm | OP-030 | Çam Yongası | 565.4 | 49.8 | 83.5 | 97.4 | 12.6 | 24.7 | 60.7 | 14.6 | 60.4 | 60 | 168.9 | 7.65 | 85.2 | 11.08 | 0.71 | 6.8 | 167.3 | 35 | 9.85 | 1.82 | 22.4 | 4.04 | 10 | 7.13 | 200.2 | 33.1 | 90.7 | Yok | 0 | 42.5 | 46.9 | 82.9 | 18.18 | 18 | 0.183 | P100 | 1.66 | -0.7 | 442.7 | 3406 | 1.05 | 35 | 3371 | 81.9 | 710.8 | 183.6 | 413.5 | 4167 | -19.1
2025-08-25 | Sabah (06:00-14:00) | MDF-16mm | OP-015 | Çam Yongası | 601.4 | 58.8 | 76.6 | 92.6 | 16.6 | 21.4 | 58.8 | 19.8 | 65.6 | 71.1 | 163.5 | 7.91 | 84.9 | 11.26 | 0.84 | 6.93 | 159.1 | 35.7 | 9.44 | 1.668 | 29.9 | 4.52 | 12.5 | 7.98 | 193.5 | 32.3 | 90.9 | Soğutucu Kapasitesi | 14.1 | 36.4 | 47.9 | 77.4 | 16.27 | 16 | 0.27 | P80 | 2.58 | 1.03 | 452.5 | 3247 | 0.68 | 22 | 3225 | 88.1 | 774.3 | 186.5 | 442.7 | 4167 | -22.61
2025-08-25 | Öğle (14:00-22:00) | MDF-18mm | OP-001 | Çam Yongası | 620 | 53.9 | 81.6 | 93.2 | 18.7 | 16.5 | 53.2 | 30.3 | 63.8 | 63.3 | 169.7 | 8.18 | 91.1 | 12.2 | 0.83 | 7.03 | 158.6 | 38 | 9.46 | 1.817 | 22.2 | 4.61 | 11.5 | 8.14 | 199.6 | 29.6 | 92.6 | Yok | 0 | 39 | 47.7 | 77.1 | 18.03 | 18 | 0.029 | P80 | 2.11 | -0.18 | 465.1 | 3333 | 0.37 | 12 | 3321 | 84 | 697.1 | 185.5 | 378.6 | 4167 | -20.3
2025-08-25 | Gece (22:00-06:00) | MDF-12mm | OP-013 | Çam Yongası | 524.6 | 49 | 55 | 91.7 | 11.7 | 24.8 | 66.8 | 8.4 | 61.5 | 60 | 172.3 | 8.38 | 87.3 | 11.65 | 0.88 | 7.29 | 151.7 | 30 | 8.44 | 1.141 | 25.4 | 4.15 | 17.1 | 6.88 | 189.2 | 32.3 | 81.7 | Yok | 0 | 45.2 | 39.4 | 81.5 | 11.88 | 12 | -0.118 | P100 | 1.98 | -0.04 | 451 | 3374 | 1.67 | 56 | 3318 | 90.7 | 755.8 | 208.9 | 404.1 | 4167 | -20.37
2025-08-26 | Sabah (06:00-14:00) | MDF-18mm | OP-014 | Çam Yongası | 601.6 | 58.5 | 71.8 | 94.2 | 12.9 | 21 | 55.4 | 23.6 | 64.4 | 67.2 | 173.7 | 7.43 | 96 | 11.82 | 0.98 | 7.28 | 169.9 | 46.8 | 9.2 | 1.796 | 27.7 | 4.03 | 11 | 8.53 | 188.4 | 32.3 | 88 | Yok | 0 | 44 | 44.1 | 70.2 | 18.04 | 18 | 0.043 | P60 | 2.25 | 0.21 | 450.3 | 2927 | 0.92 | 26 | 2901 | 93.7 | 733.4 | 221 | 437.6 | 4167 | -30.38
2025-08-26 | Öğle (14:00-22:00) | MDF-18mm | OP-011 | Çam Yongası | 581.8 | 51.8 | 67 | 91.6 | 15.8 | 21.5 | 57.5 | 21 | 64.3 | 60 | 174.3 | 7.91 | 80 | 11.6 | 0.78 | 7.27 | 170.3 | 44.9 | 9.1 | 1.695 | 25 | 4.05 | 14.1 | 8.11 | 194.5 | 30.7 | 87.1 | Pres Arızası | 23.1 | 39.9 | 42.8 | 63.5 | 17.69 | 18 | -0.305 | P80 | 1.31 | -0.48 | 420 | 2842 | 0.88 | 25 | 2817 | 84.8 | 753.2 | 214.2 | 424.6 | 4167 | -32.4
2025-08-26 | Gece (22:00-06:00) | MDF-18mm | OP-003 | Ladin Yongası | 518.1 | 53.2 | 75.9 | 93.9 | 14.8 | 21.6 | 57.1 | 21.2 | 56.1 | 66.5 | 167.2 | 7.57 | 93 | 12.72 | 0.87 | 7.46 | 168.4 | 44.5 | 9.85 | 1.854 | 28.6 | 4.78 | 12.2 | 7.71 | 186.1 | 30.6 | 90.5 | Yok | 0 | 39.7 | 44.4 | 77 | 17.77 | 18 | -0.229 | P60 | 1.53 | 0.19 | 440.9 | 3260 | 1.12 | 36 | 3224 | 83.9 | 690.3 | 160.7 | 442.6 | 4167 | -22.63
2025-08-27 | Sabah (06:00-14:00) | MDF-8mm | OP-001 | Kavak Yongası | 541.7 | 55.1 | 58.5 | 96.1 | 15.3 | 21.8 | 55.8 | 22.4 | 58.4 | 65.1 | 172.7 | 7.79 | 93.7 | 11.41 | 0.79 | 7.23 | 157 | 34.9 | 7.92 | 0.792 | 24.7 | 4.68 | 11.9 | 6.41 | 198.2 | 30.8 | 95.9 | Yok | 0 | 37.8 | 49.4 | 100 | 7.85 | 8 | -0.148 | P100 | 2.18 | -0.23 | 445.7 | 4201 | 1.35 | 56 | 4145 | 95.5 | 726.5 | 186.3 | 454.7 | 4167 | -0.53
2025-08-27 | Öğle (14:00-22:00) | MDF-18mm | OP-026 | Kavak Yongası | 620 | 51.2 | 80.1 | 90.7 | 17.9 | 21.5 | 55.5 | 23 | 59.4 | 60 | 166.2 | 7.7 | 85.5 | 10.66 | 0.8 | 7.17 | 170.5 | 36.2 | 9.18 | 1.874 | 29 | 4.29 | 8.9 | 8.4 | 196.7 | 29.8 | 89.4 | Yok | 0 | 36 | 44.7 | 70.6 | 17.66 | 18 | -0.342 | P120 | 1.6 | -0.08 | 438.6 | 2941 | 0.92 | 27 | 2914 | 87.1 | 723.3 | 146.6 | 391.3 | 4167 | -30.07
2025-08-27 | Gece (22:00-06:00) | MDF-25mm | OP-009 | Çam Yongası | 592.5 | 55.4 | 58.7 | 94 | 15.7 | 23.1 | 54.8 | 22.1 | 65.2 | 66.1 | 170.2 | 8.06 | 82.4 | 11.51 | 0.82 | 7.31 | 161.8 | 41.2 | 8.72 | 2.422 | 25.6 | 3.94 | 10.1 | 9.33 | 197.7 | 31.2 | 86.3 | Yok | 0 | 41.8 | 34.5 | 62.8 | 24.57 | 25 | -0.426 | P100 | 1.7 | 0.11 | 451.3 | 2630 | 0.92 | 24 | 2606 | 70.8 | 756.2 | 218.8 | 422 | 4167 | -37.46
2025-08-28 | Sabah (06:00-14:00) | MDF-16mm | OP-007 | Ladin Yongası | 570.9 | 48.4 | 64.5 | 90.6 | 13.7 | 22.5 | 63.7 | 13.8 | 56 | 60 | 169.7 | 8.08 | 89.5 | 11.04 | 0.8 | 7.22 | 179.7 | 34.4 | 9.39 | 1.636 | 27.7 | 4.63 | 14 | 8.03 | 192.2 | 30 | 91.8 | Yok | 0 | 40.3 | 45.5 | 81.2 | 16.21 | 16 | 0.213 | P60 | 1.86 | 0.06 | 451.2 | 3250 | 0.91 | 29 | 3221 | 91.7 | 699 | 186.3 | 403.7 | 4167 | -22.7
2025-08-28 | Öğle (14:00-22:00) | MDF-25mm | OP-001 | Çam Yongası | 585.6 | 52.3 | 70 | 95.9 | 15 | 18.6 | 57.8 | 23.5 | 60.6 | 62.9 | 166.7 | 8.6 | 87.6 | 10.21 | 0.77 | 7.25 | 174.3 | 36.5 | 9.17 | 2.415 | 26.3 | 4.23 | 13.7 | 9.58 | 198.9 | 32.5 | 93.8 | Yok | 0 | 35.1 | 41.3 | 70.1 | 25.12 | 25 | 0.122 | P100 | 2.33 | 0.78 | 447.7 | 2762 | 1.21 | 33 | 2729 | 85 | 749.1 | 173.4 | 404.9 | 4167 | -34.51
2025-08-28 | Gece (22:00-06:00) | MDF-8mm | OP-014 | Çam Yongası | 583.8 | 54.3 | 62.7 | 95.5 | 13.6 | 20.8 | 59.5 | 19.7 | 61.7 | 62.6 | 174.1 | 7.56 | 86.8 | 10.38 | 0.77 | 7.39 | 176.6 | 45.7 | 9.04 | 0.791 | 28.8 | 3.67 | 11 | 6.4 | 188.4 | 31.9 | 87.8 | Yok | 0 | 43.8 | 33.7 | 94 | 7.87 | 8 | -0.129 | P80 | 1.65 | 0 | 441.2 | 3813 | 0.82 | 31 | 3782 | 86.5 | 744.3 | 204.5 | 416.5 | 4167 | -9.24
2025-08-29 | Sabah (06:00-14:00) | MDF-25mm | OP-014 | Kavak Yongası | 543.5 | 51 | 63.5 | 93.4 | 16.9 | 16.3 | 54.2 | 29.6 | 62.2 | 61.4 | 175.9 | 7.67 | 82.5 | 11.19 | 0.92 | 6.62 | 164 | 43.3 | 9.25 | 2.484 | 31.8 | 4.27 | 12.7 | 9.34 | 184.1 | 33.6 | 86.4 | Yok | 0 | 37.7 | 38.3 | 62.8 | 24.61 | 25 | -0.389 | P80 | 1.81 | 0.1 | 458.1 | 2670 | 1.67 | 44 | 2626 | 80.8 | 760.3 | 178 | 442.8 | 4167 | -36.98
2025-08-29 | Öğle (14:00-22:00) | MDF-16mm | OP-015 | Kavak Yongası | 620 | 55.7 | 83.6 | 92.6 | 16.1 | 19.5 | 58.7 | 21.8 | 65.5 | 65.9 | 171.6 | 8.72 | 88.8 | 10.53 | 0.64 | 7.13 | 167.4 | 42 | 8.73 | 1.517 | 27.7 | 3.81 | 11.7 | 8.09 | 201.5 | 33 | 95.5 | Yok | 0 | 41.3 | 37.5 | 76.7 | 15.79 | 16 | -0.21 | P100 | 1.06 | 0.5 | 428.9 | 3190 | 0.97 | 30 | 3160 | 80.5 | 732.6 | 191.9 | 371.9 | 4167 | -24.17
2025-08-29 | Gece (22:00-06:00) | MDF-16mm | OP-025 | Çam Yongası | 620 | 52.9 | 81.5 | 97.6 | 13.3 | 22.1 | 60.3 | 17.6 | 58.3 | 63.2 | 172.5 | 8.41 | 80.4 | 11.16 | 0.79 | 7.36 | 168.9 | 35.2 | 7.2 | 1.663 | 31.2 | 4.62 | 11.8 | 7.25 | 199.5 | 32.3 | 89.9 | Yok | 0 | 42.7 | 42.4 | 86 | 15.91 | 16 | -0.086 | P60 | 1.64 | 0.62 | 448.9 | 3507 | 0.29 | 10 | 3497 | 71.3 | 750 | 164.6 | 436.3 | 4167 | -16.08
2025-08-30 | Sabah (06:00-14:00) | MDF-16mm | OP-005 | Çam Yongası | 614.2 | 48.7 | 69.3 | 91.7 | 15.1 | 22.8 | 62.3 | 14.9 | 61.6 | 60 | 168.8 | 7.7 | 88.9 | 11.13 | 0.66 | 7.72 | 172.5 | 34.1 | 9.97 | 1.673 | 27 | 4.26 | 12.2 | 7.45 | 201.2 | 28.2 | 87.8 | Yok | 0 | 42.8 | 34.8 | 72.8 | 16.19 | 16 | 0.186 | P100 | 1.52 | -0.08 | 432.5 | 3083 | 0.91 | 28 | 3055 | 87.7 | 751.1 | 202.6 | 424.1 | 4167 | -26.69
2025-08-30 | Öğle (14:00-22:00) | MDF-12mm | OP-030 | Çam Yongası | 528.6 | 54.6 | 69.8 | 93.2 | 12.1 | 21.3 | 55.9 | 22.8 | 60.7 | 62.8 | 172.9 | 7.57 | 81.8 | 11.5 | 0.86 | 7.22 | 145 | 35.3 | 9.21 | 1.161 | 23.9 | 4.06 | 10.2 | 7.5 | 200.4 | 31.9 | 95.5 | Yok | 0 | 36.5 | 46.9 | 82.3 | 12.45 | 12 | 0.455 | P100 | 1.8 | -0.08 | 453.8 | 3495 | 0.43 | 15 | 3480 | 96.1 | 699.9 | 182 | 446.9 | 4167 | -16.49
2025-08-30 | Gece (22:00-06:00) | MDF-16mm | OP-003 | Ladin Yongası | 569 | 61 | 69.8 | 91.3 | 12.7 | 23.2 | 65 | 11.9 | 63.5 | 69.3 | 168.9 | 8.3 | 82.9 | 10.51 | 0.76 | 7.23 | 160.8 | 38.9 | 9.37 | 1.631 | 24.8 | 4.57 | 10.7 | 7.59 | 197.4 | 33.5 | 89.8 | Yok | 0 | 37.2 | 40.2 | 73.8 | 16.14 | 16 | 0.142 | P100 | 1.77 | -0.03 | 447.3 | 3201 | 0.5 | 16 | 3185 | 87.4 | 804.9 | 211.1 | 397 | 4167 | -23.57
2025-08-31 | Sabah (06:00-14:00) | MDF-12mm | OP-025 | Ladin Yongası | 480 | 55.4 | 61 | 96.4 | 13.2 | 26.3 | 57.4 | 16.3 | 59.2 | 66.5 | 169.2 | 6.86 | 85.6 | 12.52 | 0.84 | 7.18 | 164 | 40.2 | 8.85 | 1.154 | 25.4 | 4.31 | 14.5 | 7.19 | 203.3 | 34.2 | 89.9 | Yok | 0 | 40.2 | 49 | 79.3 | 11.81 | 12 | -0.188 | P100 | 2.4 | 0.41 | 453.5 | 3429 | 0.21 | 7 | 3422 | 85.4 | 719 | 178.4 | 442.9 | 4167 | -17.88
2025-08-31 | Öğle (14:00-22:00) | MDF-16mm | OP-008 | Ladin Yongası | 564.4 | 57.6 | 83.9 | 91.7 | 16.9 | 24.7 | 57.5 | 17.8 | 62.4 | 65.1 | 176.5 | 7.5 | 76.8 | 10.75 | 0.81 | 6.92 | 167.9 | 47.3 | 7.91 | 1.623 | 32.7 | 4.07 | 12.8 | 7.6 | 192.2 | 31.4 | 93.2 | Soğutucu Kapasitesi | 6.9 | 46.5 | 40.6 | 82.7 | 15.81 | 16 | -0.189 | P100 | 2.24 | 0.77 | 457.6 | 3394 | 1.28 | 43 | 3351 | 86.7 | 728.8 | 202.2 | 465.2 | 4167 | -19.58
2025-08-31 | Gece (22:00-06:00) | MDF-16mm | OP-020 | Çam Yongası | 560 | 56.2 | 85.6 | 92.8 | 16.6 | 23.9 | 55.9 | 20.2 | 60.4 | 67.7 | 165.1 | 6.95 | 93.3 | 11.24 | 0.62 | 7.25 | 161.9 | 43 | 9.69 | 1.535 | 27.6 | 4.15 | 8.1 | 7.74 | 204.8 | 33.3 | 90.4 | Yok | 0 | 34.7 | 43.3 | 78.8 | 15.72 | 16 | -0.282 | P120 | 1.89 | -0.34 | 451.3 | 3188 | 0.2 | 6 | 3182 | 79.1 | 718.7 | 148.3 | 436.6 | 4167 | -23.64
2025-09-01 | Sabah (06:00-14:00) | MDF-18mm | OP-005 | Kavak Yongası | 490.3 | 50 | 79.7 | 96.1 | 16 | 24.6 | 62.3 | 13.1 | 65.3 | 60 | 177.5 | 7.68 | 93.8 | 12.49 | 0.83 | 7.76 | 167.7 | 45 | 10.11 | 1.836 | 24 | 3.46 | 8.8 | 7.87 | 194.1 | 32.7 | 95.2 | Yok | 0 | 43.7 | 36.4 | 80.5 | 18.35 | 18 | 0.349 | P80 | 1.44 | -0.27 | 456.7 | 3315 | 1.12 | 37 | 3278 | 83.8 | 779.1 | 144.1 | 422.8 | 4167 | -21.33
2025-09-01 | Öğle (14:00-22:00) | MDF-16mm | OP-006 | Kavak Yongası | 494 | 51.2 | 77.7 | 96.2 | 13.6 | 25.3 | 65.6 | 9.1 | 56.7 | 62.7 | 166.1 | 7.49 | 92.7 | 11.46 | 0.73 | 7.19 | 170.1 | 39.7 | 9.65 | 1.588 | 28.9 | 3.75 | 12.1 | 7.96 | 191.1 | 30.6 | 95.5 | Soğutucu Kapasitesi | 0.4 | 40.6 | 44.9 | 73 | 16.02 | 16 | 0.016 | P80 | 1.8 | -0.12 | 444.1 | 3197 | 0.88 | 28 | 3169 | 79.7 | 735.7 | 183.2 | 431.4 | 4167 | -23.95
2025-09-01 | Gece (22:00-06:00) | MDF-16mm | OP-027 | Çam Yongası | 614.5 | 51.5 | 75.6 | 95.6 | 14.5 | 21.2 | 61.1 | 17.7 | 58.2 | 61.6 | 172.2 | 7.76 | 82.7 | 10.9 | 0.75 | 7.64 | 174.6 | 41.1 | 8.43 | 1.644 | 26.9 | 4.84 | 10.5 | 7.71 | 203 | 32.8 | 89.7 | Pres Arızası | 3 | 41.6 | 43.6 | 76.6 | 15.82 | 16 | -0.183 | P100 | 1.61 | -0.06 | 457.3 | 3192 | 0.44 | 14 | 3178 | 84.3 | 773 | 196.6 | 442.2 | 4167 | -23.73
2025-09-02 | Sabah (06:00-14:00) | MDF-18mm | OP-016 | Kavak Yongası | 584.1 | 53 | 75.7 | 90.6 | 15.7 | 23.9 | 56.8 | 19.3 | 62.5 | 63.5 | 171.9 | 7.68 | 85.4 | 11.69 | 0.87 | 7.29 | 154.3 | 49.4 | 8.26 | 1.872 | 28.9 | 4.39 | 11 | 8.06 | 195 | 29.4 | 93.8 | Yok | 0 | 44.3 | 41.3 | 75.4 | 18.25 | 18 | 0.248 | P60 | 2.02 | -0.58 | 441.7 | 3084 | 1.04 | 32 | 3052 | 78.6 | 707.8 | 169.2 | 493.5 | 4167 | -26.76
2025-09-02 | Öğle (14:00-22:00) | MDF-12mm | OP-015 | Çam Yongası | 583.6 | 48.1 | 74.6 | 93.5 | 14 | 21.3 | 53.6 | 25.1 | 62.6 | 60 | 182.3 | 7.72 | 85.6 | 11.78 | 0.65 | 7.34 | 159.3 | 44.4 | 9.48 | 1.185 | 26.9 | 4.18 | 10.4 | 6.9 | 184.9 | 29 | 90 | Yok | 0 | 47.9 | 38.4 | 87.3 | 12.06 | 12 | 0.059 | P120 | 1.81 | -0.11 | 449.2 | 3515 | 0.93 | 32 | 3483 | 72.8 | 757.9 | 167.5 | 460.8 | 4167 | -16.41
2025-09-02 | Gece (22:00-06:00) | MDF-16mm | OP-028 | Çam Yongası | 486.1 | 51.8 | 72 | 92.9 | 14.6 | 23.8 | 61.5 | 14.7 | 59.1 | 60 | 172.6 | 8.29 | 85.9 | 11.32 | 0.89 | 6.5 | 154.1 | 49.9 | 7.85 | 1.559 | 29.1 | 4.28 | 11.3 | 7.37 | 188.6 | 32.6 | 96.4 | Yok | 0 | 40 | 34.5 | 87 | 16.27 | 16 | 0.273 | P60 | 1.72 | 0.26 | 453.9 | 3562 | 1.5 | 53 | 3509 | 78.7 | 798.8 | 166.4 | 352.2 | 4167 | -15.79
2025-09-03 | Sabah (06:00-14:00) | MDF-16mm | OP-006 | Çam Yongası | 538.2 | 47.7 | 73.7 | 90.2 | 18.5 | 25.2 | 55.4 | 19.4 | 61.1 | 60 | 176.4 | 7.89 | 83.6 | 11.33 | 0.88 | 7.46 | 177.9 | 43.3 | 8.89 | 1.574 | 26.7 | 3.84 | 12.5 | 8.58 | 209.9 | 29.4 | 94.6 | Yok | 0 | 40.6 | 38.1 | 69.6 | 16.21 | 16 | 0.213 | P100 | 1.93 | -0.02 | 453.4 | 2999 | 1.32 | 39 | 2960 | 77.7 | 705.8 | 197.6 | 454.6 | 4167 | -28.97
2025-09-03 | Öğle (14:00-22:00) | MDF-8mm | OP-017 | Çam Yongası | 567.4 | 51.6 | 82.6 | 94.5 | 14.7 | 22.8 | 57.8 | 19.4 | 61.4 | 63.2 | 176.1 | 7.75 | 85.8 | 12.15 | 0.94 | 7.01 | 162.9 | 51.7 | 9.33 | 0.822 | 29.4 | 4.35 | 10.5 | 6.25 | 199 | 33 | 90.6 | Yok | 0 | 35.3 | 35 | 93.4 | 7.89 | 8 | -0.111 | P80 | 2.24 | 0.34 | 444 | 3862 | 1.29 | 49 | 3813 | 77.2 | 757.9 | 184.4 | 403.9 | 4167 | -8.5
2025-09-03 | Gece (22:00-06:00) | MDF-16mm | OP-014 | Karışık Atık | 535.6 | 47.6 | 70.5 | 93.3 | 15.7 | 19.3 | 57.6 | 23.1 | 64.4 | 60 | 175.9 | 7.75 | 90.2 | 12.98 | 0.96 | 7.37 | 156.8 | 47.4 | 8.92 | 1.587 | 28.9 | 4.28 | 13.9 | 7.1 | 193 | 29.7 | 93 | Yok | 0 | 39.5 | 55.4 | 87.3 | 16.24 | 16 | 0.238 | P60 | 2.23 | 0.03 | 453.5 | 3564 | 1.35 | 48 | 3516 | 91 | 758.5 | 187.3 | 517.4 | 4167 | -15.62
2025-09-04 | Sabah (06:00-14:00) | MDF-12mm | OP-001 | Kavak Yongası | 576.8 | 45.6 | 71.8 | 92.7 | 13.6 | 23.5 | 66.6 | 9.9 | 60.3 | 60 | 170.8 | 7.85 | 83.4 | 10.42 | 0.97 | 7.37 | 155.6 | 40.4 | 8.61 | 1.115 | 28.2 | 4.51 | 12.2 | 6.88 | 202.7 | 29.9 | 97.3 | Tutkal Sistemi | 12.9 | 36 | 43.1 | 87.7 | 12.47 | 12 | 0.473 | P80 | 1.3 | -0.51 | 435.5 | 3695 | 1.18 | 43 | 3652 | 83.9 | 720.1 | 185.4 | 385.1 | 4167 | -12.36
2025-09-04 | Öğle (14:00-22:00) | MDF-16mm | OP-015 | Kavak Yongası | 598.3 | 51.4 | 76.3 | 97.6 | 18.7 | 20 | 61.2 | 18.8 | 58.5 | 60.8 | 171.5 | 7.45 | 86.4 | 11.87 | 0.76 | 7.41 | 154.9 | 41.8 | 8.14 | 1.57 | 26.3 | 3.96 | 13.6 | 7.72 | 198.7 | 32.7 | 86.4 | Tutkal Sistemi | 34 | 38.6 | 54.8 | 66.7 | 16.17 | 16 | 0.17 | P100 | 2.32 | -0.08 | 416.4 | 2796 | 0.54 | 15 | 2781 | 75.7 | 761.8 | 178.4 | 425 | 4167 | -33.26
2025-09-04 | Gece (22:00-06:00) | MDF-8mm | OP-030 | Kavak Yongası | 560.1 | 48.1 | 67.9 | 90.4 | 10.7 | 27.4 | 62.7 | 9.9 | 56.8 | 60 | 177.9 | 8.16 | 90.2 | 12.02 | 0.75 | 7.09 | 164.3 | 48.8 | 9.94 | 0.784 | 28.4 | 4.07 | 8 | 6.5 | 193.7 | 30.3 | 92.3 | Soğutucu Kapasitesi | 11.9 | 43.1 | 38.2 | 87.2 | 7.73 | 8 | -0.27 | P60 | 2.04 | -0.01 | 429 | 3655 | 0.85 | 31 | 3624 | 84.1 | 715.3 | 185.2 | 408 | 4167 | -13.03
2025-09-05 | Sabah (06:00-14:00) | MDF-25mm | OP-018 | Ladin Yongası | 615.3 | 51.8 | 69.7 | 95 | 14.8 | 17.7 | 60.3 | 21.9 | 64.3 | 60.6 | 175.7 | 7.31 | 82.6 | 10.85 | 0.92 | 7.29 | 160.1 | 34.8 | 10.46 | 2.47 | 25.1 | 4.02 | 12.8 | 9.12 | 191.5 | 29.1 | 96.7 | Pres Arızası | 5.3 | 34.2 | 37.5 | 66.7 | 25.01 | 25 | 0.006 | P80 | 1.68 | -0.24 | 445.4 | 2834 | 0.56 | 15 | 2819 | 83 | 723.6 | 200.5 | 395.5 | 4167 | -32.35
2025-09-05 | Öğle (14:00-22:00) | MDF-16mm | OP-016 | Kavak Yongası | 494.6 | 48.8 | 75.2 | 95 | 16.4 | 18.5 | 63.1 | 18.4 | 59.8 | 60 | 170.7 | 7.18 | 82.9 | 11.38 | 0.82 | 7.15 | 161.9 | 45.3 | 9.78 | 1.653 | 28.3 | 3.94 | 10.3 | 7.56 | 196.2 | 32.7 | 91.4 | Yok | 0 | 42.9 | 33.6 | 75.3 | 16.34 | 16 | 0.343 | P80 | 1.39 | 0.11 | 429.1 | 3113 | 0.86 | 26 | 3087 | 78 | 733.4 | 170 | 455.1 | 4167 | -25.92
2025-09-05 | Gece (22:00-06:00) | MDF-18mm | OP-030 | Kavak Yongası | 620 | 50.5 | 78.2 | 93.4 | 15.7 | 23.4 | 65.6 | 10.9 | 55 | 60 | 165.9 | 7.44 | 88.1 | 11.23 | 0.87 | 7.57 | 175.8 | 42.3 | 8.4 | 1.751 | 30.5 | 3.64 | 13.6 | 7.34 | 194.4 | 30.8 | 88.4 | Konveyör Durması | 0.2 | 37.8 | 47.2 | 74.5 | 18.07 | 18 | 0.066 | P80 | 1.03 | -0.49 | 439.1 | 3173 | 0.92 | 29 | 3144 | 83.8 | 725.8 | 154.7 | 375.5 | 4167 | -24.55
2025-09-06 | Sabah (06:00-14:00) | MDF-16mm | OP-026 | Çam Yongası | 511 | 47.3 | 68.1 | 90.8 | 12.3 | 13.8 | 56.1 | 30.1 | 58.8 | 60 | 178.4 | 7.46 | 77.6 | 13.01 | 0.68 | 7.02 | 152.8 | 39.7 | 9.08 | 1.565 | 25.3 | 4.17 | 14.5 | 7.97 | 193.1 | 33.8 | 93.8 | Tutkal Sistemi | 12.7 | 34.5 | 42.8 | 67.5 | 15.85 | 16 | -0.155 | P80 | 2.25 | 0.42 | 438.1 | 2970 | 0.92 | 27 | 2943 | 83 | 811.2 | 156.1 | 404.4 | 4167 | -29.37
2025-09-06 | Öğle (14:00-22:00) | MDF-18mm | OP-006 | Ladin Yongası | 619.9 | 49.9 | 73.5 | 91.3 | 12.2 | 25.4 | 61.8 | 12.9 | 61.2 | 62.6 | 173.7 | 7.88 | 88.1 | 10.35 | 0.73 | 7.34 | 150 | 47 | 10.03 | 1.83 | 27.3 | 4.1 | 14.7 | 7.66 | 201 | 35.2 | 92.6 | Yok | 0 | 45.7 | 41.6 | 78.8 | 17.97 | 18 | -0.031 | P100 | 1.37 | 0.17 | 436.1 | 3037 | 0.79 | 23 | 3014 | 90.2 | 741 | 191.2 | 374.7 | 4167 | -27.67
2025-09-06 | Gece (22:00-06:00) | MDF-25mm | OP-020 | Karışık Atık | 525.4 | 56.4 | 88 | 95.1 | 15.6 | 20.3 | 59.3 | 20.4 | 62 | 66.3 | 172.5 | 7.97 | 84.4 | 11.21 | 0.84 | 7.22 | 167 | 42.5 | 9.26 | 2.469 | 28.6 | 4.46 | 15 | 9.3 | 197.1 | 34 | 84.8 | Yok | 0 | 42.1 | 35.9 | 58.8 | 25.26 | 25 | 0.258 | P80 | 2.26 | -0.58 | 458.8 | 2410 | 1.11 | 26 | 2384 | 79.2 | 770.5 | 212.9 | 436 | 4167 | -42.79
2025-09-07 | Sabah (06:00-14:00) | MDF-16mm | OP-011 | Karışık Atık | 542.8 | 49.5 | 70.7 | 95.8 | 14.4 | 21.5 | 53.7 | 24.8 | 62.3 | 60 | 168.9 | 7.23 | 89.4 | 10.67 | 0.77 | 6.95 | 181.7 | 51 | 9.6 | 1.627 | 26.3 | 4.53 | 12.7 | 7.68 | 195.8 | 31.1 | 96 | Yok | 0 | 43.2 | 41.6 | 78.5 | 15.86 | 16 | -0.14 | P100 | 1.74 | -0.04 | 466.7 | 3360 | 0.56 | 18 | 3342 | 92.1 | 709.8 | 188.6 | 360.1 | 4167 | -19.8
2025-09-07 | Öğle (14:00-22:00) | MDF-16mm | OP-021 | Karışık Atık | 559.1 | 55.3 | 77.3 | 93.4 | 16.1 | 22.9 | 59.1 | 18 | 59 | 66.9 | 173 | 7.46 | 88 | 11.25 | 0.86 | 7.31 | 161.7 | 48.5 | 8.73 | 1.666 | 28.8 | 4.2 | 12 | 7.92 | 201.1 | 34 | 93.9 | Pres Arızası | 6.3 | 32 | 33.2 | 77.4 | 16.21 | 16 | 0.211 | P100 | 2.04 | 0.26 | 465.6 | 3180 | 0.48 | 15 | 3165 | 99.2 | 722 | 197.5 | 400.5 | 4167 | -24.05
2025-09-07 | Gece (22:00-06:00) | MDF-18mm | OP-009 | Kavak Yongası | 597.9 | 49.2 | 78.7 | 94.6 | 13.3 | 19.2 | 48.8 | 32 | 60.7 | 60 | 164.9 | 6.95 | 85.1 | 11.86 | 0.69 | 6.87 | 169.2 | 50.7 | 8.92 | 1.675 | 28.9 | 4.4 | 9.9 | 8.04 | 199.9 | 27.9 | 88.7 | Pres Arızası | 20.6 | 38.8 | 45.2 | 67.8 | 17.84 | 18 | -0.164 | P80 | 1.68 | 0.41 | 420 | 2669 | 0.19 | 5 | 2664 | 84 | 708.4 | 213.8 | 395.6 | 4167 | -36.07
2025-09-08 | Sabah (06:00-14:00) | MDF-12mm | OP-022 | Ladin Yongası | 551.8 | 54.8 | 78.1 | 96.5 | 12.8 | 19.2 | 65.4 | 15.4 | 57 | 62.4 | 174 | 7.1 | 81.1 | 11.53 | 0.88 | 7.8 | 164.3 | 42 | 9.98 | 1.186 | 28.5 | 4.24 | 9.4 | 7.44 | 186.6 | 31.3 | 97 | Yok | 0 | 41.9 | 47.3 | 83.9 | 11.7 | 12 | -0.303 | P80 | 2.21 | 0.03 | 466.3 | 3648 | 1.26 | 45 | 3603 | 83.4 | 766.3 | 185.5 | 416.4 | 4167 | -13.53
2025-09-08 | Öğle (14:00-22:00) | MDF-12mm | OP-030 | Çam Yongası | 620 | 57.2 | 77.2 | 95.8 | 19.2 | 21.6 | 61.7 | 16.7 | 62 | 67.8 | 170.3 | 7.85 | 81.7 | 12.13 | 0.8 | 6.84 | 178.2 | 45.6 | 9.76 | 1.194 | 27.4 | 4.14 | 10.6 | 7.57 | 203.4 | 33.1 | 85.3 | Yok | 0 | 41.2 | 51.5 | 74.5 | 11.65 | 12 | -0.345 | P120 | 1.73 | 0.54 | 437 | 2955 | 0.18 | 5 | 2950 | 94.6 | 783.3 | 187.7 | 429.9 | 4167 | -29.21
2025-09-08 | Gece (22:00-06:00) | MDF-25mm | OP-024 | Kavak Yongası | 495 | 52.7 | 70.5 | 96.6 | 15.5 | 23.2 | 52.7 | 24.1 | 63.9 | 63.9 | 176 | 7.19 | 90.9 | 11.66 | 0.76 | 7.17 | 149 | 43.3 | 9.74 | 2.414 | 28.1 | 4.02 | 14.8 | 9.53 | 201.4 | 32.1 | 77.2 | Kurutucu Tıkanması | 67.2 | 40.1 | 38 | 44.6 | 24.73 | 25 | -0.273 | P80 | 1.95 | -0.15 | 391.9 | 1905 | 0.71 | 13 | 1892 | 77.9 | 741.3 | 190.2 | 468.5 | 4167 | -54.6
2025-09-09 | Sabah (06:00-14:00) | MDF-12mm | OP-015 | Çam Yongası | 584.1 | 56.1 | 71.7 | 94.1 | 14.9 | 25.8 | 56.4 | 17.8 | 55.5 | 67.3 | 166 | 8.23 | 82 | 11.49 | 0.83 | 6.9 | 165.8 | 36.6 | 9.2 | 1.153 | 27.2 | 4.2 | 11.5 | 7.52 | 181.4 | 32.3 | 95.4 | Yok | 0 | 41 | 40.9 | 86.7 | 12.01 | 12 | 0.01 | P80 | 1.85 | -0.52 | 456.9 | 3478 | 0.47 | 16 | 3462 | 82 | 742.9 | 201.2 | 441.4 | 4167 | -16.92
2025-09-09 | Öğle (14:00-22:00) | MDF-16mm | OP-014 | Çam Yongası | 578.2 | 53.2 | 70.2 | 94.8 | 12.1 | 26.8 | 53.9 | 19.2 | 66.2 | 65.9 | 179.9 | 7.87 | 82.4 | 11.75 | 0.8 | 7.1 | 163.7 | 41.7 | 9.56 | 1.606 | 25.8 | 3.77 | 13.4 | 7.54 | 184.2 | 32.1 | 87 | Pres Arızası | 34.5 | 37.5 | 50.8 | 66.5 | 16.12 | 16 | 0.115 | P100 | 1.94 | 0.17 | 414.9 | 2872 | 1.01 | 29 | 2843 | 85.4 | 693.5 | 159 | 390.8 | 4167 | -31.77
2025-09-09 | Gece (22:00-06:00) | MDF-16mm | OP-013 | Çam Yongası | 503.7 | 52.4 | 68.8 | 93.9 | 15.4 | 16.8 | 62 | 21.2 | 66.4 | 61.9 | 179.9 | 8.04 | 95.3 | 11.05 | 0.84 | 7.37 | 166.1 | 34.2 | 7.92 | 1.588 | 26.8 | 4.03 | 9.5 | 7.91 | 188.8 | 29.8 | 84.6 | Yok | 0 | 42.6 | 45.8 | 73.2 | 15.92 | 16 | -0.083 | P100 | 1.92 | 0.04 | 449.2 | 2883 | 1.6 | 46 | 2837 | 89.6 | 743.1 | 198 | 411.3 | 4167 | -31.92
2025-09-10 | Sabah (06:00-14:00) | MDF-18mm | OP-017 | Çam Yongası | 480 | 45.9 | 77.4 | 94.9 | 15 | 23.1 | 56.4 | 20.6 | 55.8 | 60 | 169.2 | 7.91 | 81.6 | 12.07 | 0.86 | 7.31 | 162.2 | 40.4 | 9.36 | 1.812 | 25.5 | 4.76 | 13.3 | 8.24 | 199.4 | 29.8 | 94.2 | Yok | 0 | 33.9 | 41.4 | 78.5 | 18 | 18 | -0.003 | P80 | 1.62 | 0.96 | 468.5 | 3214 | 0.44 | 14 | 3200 | 89.4 | 767.2 | 190.3 | 371.7 | 4167 | -23.21
2025-09-10 | Öğle (14:00-22:00) | MDF-18mm | OP-011 | Kavak Yongası | 543.2 | 52 | 78.7 | 93.1 | 12.3 | 24.7 | 54.2 | 21.1 | 64.2 | 63.5 | 163 | 8.22 | 88.3 | 10.42 | 0.8 | 7.38 | 170.1 | 39.9 | 8.47 | 1.791 | 33 | 4.84 | 11 | 7.97 | 196.5 | 31.4 | 91 | Yok | 0 | 39.5 | 30 | 75 | 17.89 | 18 | -0.107 | P60 | 1.92 | 0.3 | 446.7 | 3060 | 0.83 | 25 | 3035 | 83.5 | 737.2 | 198.1 | 449.3 | 4167 | -27.17
2025-09-10 | Gece (22:00-06:00) | MDF-16mm | OP-004 | Ladin Yongası | 480 | 55.6 | 75.4 | 93.8 | 15.4 | 22.8 | 60.8 | 16.4 | 55.2 | 67.7 | 169.6 | 7.21 | 80.7 | 12.32 | 0.74 | 7.22 | 152.8 | 46.1 | 9.88 | 1.599 | 26.7 | 4.48 | 11.7 | 7.41 | 193.9 | 30 | 92.6 | Yok | 0 | 40.8 | 43 | 81 | 16.38 | 16 | 0.377 | P100 | 2.18 | 0.45 | 454.5 | 3408 | 1.18 | 40 | 3368 | 83 | 714.5 | 178.7 | 389.5 | 4167 | -19.17
2025-09-11 | Sabah (06:00-14:00) | MDF-18mm | OP-029 | Çam Yongası | 480 | 48 | 74.3 | 94.9 | 12.4 | 26.3 | 64.9 | 8.8 | 61.1 | 60 | 175.6 | 7.85 | 82.7 | 12.59 | 0.88 | 7.07 | 173.6 | 38.9 | 9.36 | 1.788 | 29.2 | 3.95 | 11.4 | 8.16 | 188.6 | 30.8 | 92.7 | Yok | 0 | 34.2 | 47.3 | 75.3 | 17.61 | 18 | -0.394 | P80 | 1.59 | 0.1 | 451.1 | 3075 | 0.5 | 15 | 3060 | 83.8 | 766 | 164.2 | 400.3 | 4167 | -26.57
2025-09-11 | Öğle (14:00-22:00) | MDF-12mm | OP-014 | Çam Yongası | 567.1 | 54.3 | 71.7 | 94.9 | 11.2 | 20.1 | 55.8 | 24.1 | 62.5 | 64.8 | 168.8 | 8.09 | 90.5 | 11.62 | 0.93 | 6.71 | 156.2 | 42.9 | 9.76 | 1.112 | 24.1 | 4.71 | 17 | 7.25 | 192.1 | 31.7 | 92.1 | Yok | 0 | 44.1 | 39.3 | 82.7 | 11.89 | 12 | -0.115 | P100 | 2.64 | 0 | 454.7 | 3466 | 0.21 | 7 | 3459 | 91.8 | 752.3 | 165.6 | 384.7 | 4167 | -16.99
2025-09-11 | Gece (22:00-06:00) | MDF-16mm | OP-020 | Kavak Yongası | 585.3 | 55.8 | 64.6 | 90.3 | 14.8 | 23.8 | 55.1 | 21.1 | 63.3 | 66.7 | 171.7 | 7.55 | 81.9 | 13.18 | 0.73 | 6.5 | 175.3 | 43.3 | 9.53 | 1.571 | 28.6 | 4.28 | 11.3 | 7.89 | 197.8 | 32.4 | 88.2 | Soğutucu Kapasitesi | 7.9 | 39.7 | 49.3 | 69.8 | 16.18 | 16 | 0.182 | P80 | 1.66 | -0.54 | 438.6 | 2942 | 0.52 | 15 | 2927 | 78.8 | 723.6 | 217.1 | 415.7 | 4167 | -29.76
2025-09-12 | Sabah (06:00-14:00) | MDF-25mm | OP-019 | Karışık Atık | 619.1 | 55.9 | 72.8 | 99 | 12.5 | 23.4 | 59.3 | 17.3 | 64.7 | 64.3 | 170.3 | 7.4 | 89 | 12.3 | 0.8 | 6.5 | 172 | 42.6 | 9.11 | 2.447 | 25 | 3.92 | 10.1 | 10.07 | 189.8 | 30.9 | 98.3 | Yok | 0 | 47.7 | 44.2 | 64.1 | 25.2 | 25 | 0.2 | P100 | 1.52 | -0.32 | 442.9 | 2594 | 0.82 | 21 | 2573 | 96.8 | 721.1 | 177.8 | 392.3 | 4167 | -38.25
2025-09-12 | Öğle (14:00-22:00) | MDF-18mm | OP-020 | Ladin Yongası | 555.3 | 49.5 | 82.3 | 92 | 17.4 | 18.9 | 57.3 | 23.7 | 63.4 | 60.5 | 170.5 | 7.99 | 88.1 | 11 | 0.85 | 6.88 | 170 | 42.3 | 8.2 | 1.903 | 26 | 3.91 | 10.3 | 7.88 | 189.7 | 31.1 | 93.1 | Yok | 0 | 38.6 | 35.6 | 73.5 | 17.6 | 18 | -0.397 | P80 | 1.71 | 1.16 | 446.6 | 3166 | 0.68 | 21 | 3145 | 77.8 | 755.7 | 181.5 | 441 | 4167 | -24.53
2025-09-12 | Gece (22:00-06:00) | MDF-12mm | OP-024 | Çam Yongası | 566.2 | 49.7 | 70.9 | 92.2 | 16.2 | 24.8 | 57.2 | 18 | 59.8 | 60 | 180.4 | 7.98 | 99 | 11 | 0.9 | 6.82 | 160.8 | 47.7 | 8.55 | 1.223 | 29.4 | 3.97 | 12 | 7.64 | 191.8 | 34.7 | 88.3 | Yok | 0 | 40.2 | 38.8 | 73.3 | 11.99 | 12 | -0.014 | P80 | 2.02 | 0.09 | 430.3 | 2984 | 0.61 | 18 | 2966 | 78.7 | 705.2 | 169.4 | 434.3 | 4167 | -28.82
2025-09-13 | Sabah (06:00-14:00) | MDF-18mm | OP-025 | Çam Yongası | 585.3 | 47.3 | 78.5 | 96.1 | 15.9 | 19.5 | 57.4 | 23.1 | 62.1 | 60 | 173.3 | 8.12 | 85.5 | 11.73 | 0.91 | 7.47 | 163.1 | 38.7 | 9.46 | 1.714 | 27.2 | 4.28 | 11.7 | 7.83 | 195.5 | 30 | 87.6 | Soğutucu Kapasitesi | 25.9 | 43.1 | 41.3 | 65.1 | 17.97 | 18 | -0.03 | P80 | 1.53 | 0.5 | 430.7 | 2775 | 0.42 | 11 | 2764 | 88 | 710 | 180.2 | 449.3 | 4167 | -33.67
2025-09-13 | Öğle (14:00-22:00) | MDF-8mm | OP-022 | Çam Yongası | 487.8 | 54.9 | 64.4 | 95.2 | 13.7 | 22.6 | 57.6 | 19.8 | 58.1 | 64.9 | 168.7 | 7.99 | 86.2 | 11.52 | 0.75 | 6.91 | 174.9 | 44.4 | 8.88 | 0.775 | 27.6 | 3.76 | 12.9 | 6.38 | 191.9 | 34.4 | 87.5 | Yok | 0 | 39.7 | 33.1 | 83.6 | 7.92 | 8 | -0.078 | P100 | 1.65 | 0.13 | 454.7 | 3592 | 0.7 | 25 | 3567 | 81.3 | 764.8 | 217.9 | 418.1 | 4167 | -14.4
2025-09-13 | Gece (22:00-06:00) | MDF-8mm | OP-025 | Karışık Atık | 566.9 | 59.1 | 65.5 | 94.9 | 13.5 | 18.4 | 55.4 | 26.2 | 60.8 | 68.5 | 175.9 | 7.81 | 90.4 | 11.74 | 0.76 | 7.09 | 152 | 40.7 | 9.5 | 0.834 | 25.9 | 4.65 | 16.1 | 6.3 | 190.2 | 32.1 | 89.7 | Yok | 0 | 43.7 | 40.9 | 85.6 | 8.46 | 8 | 0.462 | P80 | 2.12 | -0.23 | 446.1 | 3659 | 0.43 | 15 | 3644 | 90.1 | 768.8 | 189.3 | 407 | 4167 | -12.55
2025-09-14 | Sabah (06:00-14:00) | MDF-12mm | OP-006 | Kavak Yongası | 533.3 | 53.1 | 73.4 | 91.4 | 13.3 | 21.6 | 50.4 | 28 | 62.3 | 62.1 | 174.3 | 8.06 | 81.4 | 10.78 | 0.83 | 7.12 | 175.3 | 40.4 | 8.65 | 1.184 | 28.6 | 4.3 | 9.9 | 7.32 | 192.3 | 31.7 | 93.9 | Yok | 0 | 40.6 | 44.8 | 84.8 | 12.1 | 12 | 0.102 | P100 | 1.48 | -0.02 | 462.9 | 3420 | 0.26 | 8 | 3412 | 86.6 | 729.4 | 184.9 | 403.1 | 4167 | -18.12
2025-09-14 | Öğle (14:00-22:00) | MDF-12mm | OP-017 | Çam Yongası | 541.1 | 47.6 | 72.7 | 95.5 | 15.5 | 25.9 | 58 | 16.1 | 63.4 | 60 | 171 | 7.1 | 81.5 | 12.85 | 0.89 | 7.38 | 164 | 46.2 | 9.4 | 1.279 | 27.1 | 4.14 | 11.1 | 7.22 | 190.9 | 32.1 | 97.3 | Yok | 0 | 46.4 | 44.1 | 79.2 | 11.72 | 12 | -0.279 | P80 | 1.16 | 0.02 | 444.6 | 3451 | 0.21 | 7 | 3444 | 86.3 | 744.5 | 186.1 | 399.8 | 4167 | -17.35
2025-09-14 | Gece (22:00-06:00) | MDF-16mm | OP-007 | Çam Yongası | 620 | 47.8 | 91.5 | 93.5 | 16.4 | 20.3 | 57.5 | 22.2 | 61.7 | 60 | 176.5 | 7.65 | 86.4 | 12.37 | 0.79 | 7.33 | 168.3 | 45 | 8.67 | 1.609 | 27.2 | 4.03 | 9 | 7.66 | 185.1 | 29.7 | 89.3 | Yok | 0 | 41.5 | 44.1 | 76.1 | 15.81 | 16 | -0.185 | P120 | 1.68 | 0.11 | 454.5 | 3052 | 0.74 | 22 | 3030 | 86 | 734.5 | 200.8 | 422.4 | 4167 | -27.29
2025-09-15 | Sabah (06:00-14:00) | MDF-18mm | OP-004 | Kavak Yongası | 533.4 | 52.6 | 76.2 | 92 | 16.2 | 22.8 | 58.8 | 18.4 | 65.1 | 62.8 | 168 | 7.67 | 83.5 | 9.3 | 0.74 | 7.07 | 172.5 | 47.2 | 9.24 | 1.785 | 27.2 | 3.57 | 13.8 | 8.7 | 190.4 | 32.7 | 94.9 | Yok | 0 | 40.8 | 50.2 | 69.3 | 17.8 | 18 | -0.201 | P80 | 2 | -0.6 | 450.7 | 2950 | 1.13 | 33 | 2917 | 82.1 | 771.8 | 181.7 | 495.1 | 4167 | -30
2025-09-15 | Öğle (14:00-22:00) | MDF-16mm | OP-013 | Çam Yongası | 480 | 53.7 | 81.6 | 93.3 | 15.3 | 21.7 | 60.7 | 17.7 | 62.8 | 62.6 | 161.8 | 7.87 | 78.6 | 11.75 | 0.93 | 7.25 | 163.1 | 40.6 | 8.32 | 1.62 | 31 | 4.42 | 10.6 | 7.48 | 198.3 | 30.1 | 89.2 | Yok | 0 | 37.8 | 42.3 | 77.8 | 16.32 | 16 | 0.323 | P80 | 1.39 | 0.88 | 455 | 3256 | 0.49 | 15 | 3241 | 86.3 | 777.6 | 170.1 | 373.2 | 4167 | -22.22
2025-09-15 | Gece (22:00-06:00) | MDF-12mm | OP-022 | Çam Yongası | 515.6 | 44.9 | 82 | 94 | 13 | 19.9 | 57.5 | 22.7 | 64 | 60 | 175.2 | 7.53 | 86.4 | 11.64 | 0.77 | 7.77 | 175.4 | 39.2 | 9.57 | 1.161 | 25.1 | 4 | 11.9 | 7 | 204.2 | 29.1 | 92.9 | Konveyör Durması | 1.9 | 46.1 | 50.4 | 81.8 | 12.24 | 12 | 0.239 | P80 | 1.84 | 0.37 | 434.1 | 3457 | 0.56 | 19 | 3438 | 88.5 | 714.4 | 183.2 | 416.3 | 4167 | -17.49
2025-09-16 | Sabah (06:00-14:00) | MDF-18mm | OP-013 | Ladin Yongası | 507 | 51.4 | 74.8 | 94.1 | 17.8 | 15.9 | 56.3 | 27.8 | 62.6 | 60 | 170.9 | 7.62 | 93.5 | 10.86 | 0.73 | 6.81 | 163.7 | 39.1 | 8.83 | 1.822 | 29.2 | 4.2 | 9.5 | 7.48 | 194.4 | 27.7 | 96.9 | Yok | 0 | 38.7 | 46.7 | 87 | 17.78 | 18 | -0.223 | P120 | 1.67 | 0.34 | 450.2 | 3499 | 1.32 | 46 | 3453 | 80.8 | 761.4 | 177 | 354.4 | 4167 | -17.13
2025-09-16 | Öğle (14:00-22:00) | MDF-25mm | OP-019 | Çam Yongası | 552.1 | 51.1 | 69.4 | 93.2 | 15.7 | 18.2 | 54.9 | 26.9 | 60.9 | 60.2 | 173.1 | 8.6 | 84.6 | 12.09 | 0.8 | 7.06 | 162.5 | 42 | 9.01 | 2.477 | 25.3 | 4.3 | 11.4 | 9.41 | 195.7 | 33.5 | 76.4 | Elektrik Kesintisi | 63.9 | 30 | 44.4 | 47.4 | 25.22 | 25 | 0.223 | P80 | 1.71 | -0.48 | 387.9 | 1890 | 0.1 | 1 | 1889 | 90.6 | 707.7 | 167.4 | 434 | 4167 | -54.67
2025-09-16 | Gece (22:00-06:00) | MDF-16mm | OP-020 | Ladin Yongası | 486.2 | 51.6 | 79.2 | 89.7 | 13.6 | 24.1 | 60.9 | 15 | 60.4 | 60 | 171.7 | 7.63 | 91.7 | 11.76 | 0.72 | 7.3 | 160.9 | 41.3 | 9 | 1.531 | 28.4 | 4.22 | 12 | 7.46 | 181.9 | 32.2 | 95.1 | Yok | 0 | 41 | 42 | 78.3 | 16.02 | 16 | 0.018 | P80 | 1.97 | 0.51 | 436.9 | 3342 | 1.01 | 33 | 3309 | 86.6 | 731 | 184.2 | 419.2 | 4167 | -20.59
2025-09-17 | Sabah (06:00-14:00) | MDF-18mm | OP-012 | Kavak Yongası | 559.6 | 51.6 | 71.1 | 90.5 | 18.9 | 18.9 | 61.1 | 20.1 | 59.3 | 60 | 175.8 | 7.81 | 83.6 | 11.01 | 0.8 | 7.09 | 167.3 | 48.6 | 9.76 | 1.72 | 29.7 | 4.24 | 10.3 | 8.12 | 194.2 | 30.6 | 97.7 | Yok | 0 | 40.4 | 43.3 | 74.1 | 18.1 | 18 | 0.101 | P80 | 1.81 | 0.42 | 444.4 | 3208 | 0.1 | 3 | 3205 | 86.6 | 757.5 | 177.3 | 438.1 | 4167 | -23.09
2025-09-17 | Öğle (14:00-22:00) | MDF-16mm | OP-021 | Çam Yongası | 544.8 | 47.3 | 80 | 92.6 | 15.6 | 32.4 | 54.8 | 12.8 | 66.9 | 60 | 175.3 | 8.2 | 90.8 | 11.4 | 0.75 | 7.15 | 152.7 | 43 | 8.78 | 1.594 | 29.7 | 4.29 | 14.1 | 7.62 | 197.3 | 30.7 | 88.3 | Konveyör Durması | 5.4 | 42.3 | 37.4 | 73.2 | 16.31 | 16 | 0.311 | P100 | 2 | 0.63 | 447.9 | 3114 | 1.09 | 33 | 3081 | 86.9 | 748.6 | 197.8 | 310.3 | 4167 | -26.06
2025-09-17 | Gece (22:00-06:00) | MDF-18mm | OP-016 | Kavak Yongası | 480 | 43.4 | 70.6 | 98.1 | 14.5 | 25.9 | 65.5 | 8.6 | 60.2 | 60 | 174.9 | 7.95 | 87.5 | 11.11 | 0.78 | 7.7 | 157.7 | 55.4 | 10.54 | 1.812 | 33.9 | 4.09 | 9.5 | 8.14 | 199.8 | 31.7 | 91.1 | Yok | 0 | 43.3 | 47.2 | 70.1 | 18.04 | 18 | 0.038 | P100 | 1.56 | -0.01 | 436.1 | 2928 | 0.81 | 23 | 2905 | 80 | 738.6 | 162.3 | 436.2 | 4167 | -30.29
2025-09-18 | Sabah (06:00-14:00) | MDF-18mm | OP-029 | Çam Yongası | 480 | 56.6 | 84.8 | 93.1 | 15 | 23 | 54.9 | 22.2 | 60.2 | 66.9 | 176.8 | 7.82 | 88.6 | 11.72 | 0.75 | 7.31 | 164.5 | 35.1 | 8.31 | 1.789 | 30.3 | 4.46 | 10.2 | 7.82 | 189.8 | 30.1 | 91.1 | Yok | 0 | 49.5 | 40.5 | 78.9 | 17.46 | 18 | -0.54 | P80 | 1.87 | -0.31 | 470 | 3285 | 0.63 | 20 | 3265 | 86 | 791.7 | 167.2 | 420.1 | 4167 | -21.65
2025-09-18 | Öğle (14:00-22:00) | MDF-8mm | OP-005 | Çam Yongası | 552.7 | 49 | 76.7 | 97.3 | 13.6 | 22.2 | 59.9 | 17.9 | 58.7 | 60 | 171.3 | 7.8 | 91.4 | 12.23 | 0.69 | 6.76 | 157.1 | 36.8 | 10.15 | 0.786 | 26.2 | 4.72 | 10.7 | 6.55 | 193 | 35 | 88.7 | Konveyör Durması | 8.4 | 42.3 | 46.4 | 84 | 7.72 | 8 | -0.282 | P120 | 1.95 | 0.1 | 438.6 | 3564 | 1.06 | 37 | 3527 | 81.5 | 736.2 | 168.1 | 431.7 | 4167 | -15.36
2025-09-18 | Gece (22:00-06:00) | MDF-12mm | OP-002 | Çam Yongası | 562.1 | 64.8 | 85.8 | 95.8 | 16.6 | 23.3 | 56.8 | 19.9 | 64.1 | 73.9 | 167.3 | 7.67 | 88.9 | 10.62 | 0.66 | 7.36 | 178.2 | 40.4 | 9.75 | 1.203 | 25.2 | 4.24 | 11.6 | 7.24 | 192.8 | 33 | 89.2 | Yok | 0 | 36.3 | 42.6 | 78.1 | 12.24 | 12 | 0.238 | P80 | 1.65 | -0.13 | 449.7 | 3324 | 0.1 | 3 | 3321 | 86.2 | 795.1 | 197.4 | 414 | 4167 | -20.3
2025-09-19 | Sabah (06:00-14:00) | MDF-12mm | OP-025 | Kavak Yongası | 511.6 | 50 | 89.2 | 92.9 | 13.8 | 22.1 | 62.6 | 15.3 | 63.4 | 60 | 171.2 | 7.64 | 92.9 | 10.8 | 0.82 | 7.27 | 172.8 | 44.3 | 7.96 | 1.226 | 30.5 | 4.57 | 14.8 | 7.38 | 195.9 | 31 | 93.1 | Yok | 0 | 33.3 | 41 | 81.7 | 12.39 | 12 | 0.389 | P120 | 2.18 | 0.67 | 450.5 | 3410 | 1.08 | 36 | 3374 | 78.7 | 733.7 | 195.2 | 409.6 | 4167 | -19.03
2025-09-19 | Öğle (14:00-22:00) | MDF-18mm | OP-013 | Ladin Yongası | 599.3 | 48.1 | 84.7 | 94.1 | 16.9 | 15.1 | 60.1 | 24.7 | 60.3 | 60 | 179.1 | 7.33 | 91.3 | 10.72 | 0.81 | 7 | 170.8 | 32 | 8.95 | 1.801 | 25.6 | 4.39 | 13.9 | 8.15 | 191.3 | 30.4 | 90.3 | Konveyör Durması | 12.2 | 42.9 | 40.7 | 69.4 | 18.01 | 18 | 0.008 | P100 | 1.87 | 0.28 | 429.2 | 2853 | 0.81 | 23 | 2830 | 88 | 717 | 191.4 | 413.5 | 4167 | -32.09
2025-09-19 | Gece (22:00-06:00) | MDF-18mm | OP-014 | Kavak Yongası | 570.4 | 50.6 | 65 | 91.8 | 15.9 | 27.6 | 57.6 | 14.9 | 60.7 | 60 | 179.7 | 7.77 | 79.9 | 11.44 | 0.7 | 7.22 | 156.5 | 48.2 | 8.97 | 1.713 | 27.1 | 4.02 | 13.6 | 8 | 195.8 | 30.7 | 93.5 | Yok | 0 | 35.4 | 42 | 79.4 | 18.42 | 18 | 0.417 | P120 | 1.95 | -0.53 | 454.2 | 3185 | 0.1 | 3 | 3182 | 92.2 | 724.1 | 208.6 | 382.4 | 4167 | -23.64
2025-09-20 | Sabah (06:00-14:00) | MDF-18mm | OP-015 | Karışık Atık | 620 | 56.1 | 82.2 | 90.1 | 11.6 | 21.6 | 53.7 | 24.7 | 67 | 64.2 | 172.4 | 8.03 | 99 | 12.12 | 0.85 | 7.01 | 169.1 | 48 | 10.09 | 1.777 | 29.4 | 3.85 | 11.5 | 8.09 | 204.3 | 27 | 91.7 | Yok | 0 | 47.2 | 45.1 | 64.2 | 17.69 | 18 | -0.306 | P80 | 2.08 | -0.7 | 448.9 | 2931 | 1.74 | 50 | 2881 | 81.1 | 746.2 | 189.8 | 407 | 4167 | -30.86
2025-09-20 | Öğle (14:00-22:00) | MDF-8mm | OP-029 | Çam Yongası | 606.2 | 53.5 | 71.4 | 92.8 | 10.5 | 24.7 | 53.8 | 21.6 | 63.8 | 65.5 | 168.8 | 8.44 | 87.5 | 11.52 | 0.71 | 7.08 | 168 | 34.4 | 8.07 | 0.749 | 25.3 | 4.11 | 11.7 | 6.26 | 189.5 | 29.8 | 87.3 | Soğutucu Kapasitesi | 27 | 38.2 | 42.7 | 82.8 | 8.31 | 8 | 0.306 | P100 | 1.35 | 0.2 | 425.7 | 3420 | 0.98 | 33 | 3387 | 86.5 | 760.8 | 172.2 | 374.8 | 4167 | -18.72
2025-09-20 | Gece (22:00-06:00) | MDF-8mm | OP-004 | Çam Yongası | 494.9 | 57.2 | 75.3 | 93.9 | 13.9 | 20.5 | 62.3 | 17.2 | 61.8 | 68 | 169.2 | 8.11 | 93.1 | 10.46 | 0.77 | 7.07 | 159.2 | 49.6 | 8.46 | 0.753 | 27.9 | 4.75 | 13.3 | 6.43 | 200.4 | 30.7 | 89.1 | Yok | 0 | 38.2 | 48.2 | 87.5 | 7.82 | 8 | -0.184 | P100 | 1.84 | -0.44 | 453.6 | 3620 | 0.55 | 19 | 3601 | 78.9 | 705.8 | 166.3 | 447.5 | 4167 | -13.58
2025-09-21 | Sabah (06:00-14:00) | MDF-18mm | OP-016 | Çam Yongası | 564 | 60.5 | 64.4 | 95.3 | 15.7 | 21.1 | 53.4 | 25.5 | 62.8 | 68.4 | 169.4 | 7.51 | 87.9 | 10.39 | 0.83 | 7.1 | 164.8 | 44.7 | 10.05 | 1.811 | 27.1 | 4.29 | 12.2 | 9.1 | 193.7 | 32.4 | 93.8 | Yok | 0 | 42.1 | 40.3 | 64.6 | 18.1 | 18 | 0.104 | P80 | 2.22 | -0.65 | 442.4 | 2627 | 0.83 | 21 | 2606 | 80 | 762.3 | 186.9 | 398.7 | 4167 | -37.46
2025-09-21 | Öğle (14:00-22:00) | MDF-12mm | OP-003 | Ladin Yongası | 527.1 | 56.3 | 74.9 | 91.2 | 15.3 | 21.7 | 58.9 | 19.4 | 58.1 | 63.7 | 178.2 | 7.49 | 85.2 | 9.65 | 0.87 | 7.2 | 172 | 39.1 | 8.8 | 1.186 | 29.1 | 5.02 | 12 | 7.13 | 189.2 | 35.5 | 90.7 | Soğutucu Kapasitesi | 5.6 | 37.8 | 41.9 | 69.9 | 12.25 | 12 | 0.245 | P100 | 2.23 | -0.63 | 429.8 | 3149 | 0.84 | 26 | 3123 | 90 | 741.4 | 193.9 | 430 | 4167 | -25.05
2025-09-21 | Gece (22:00-06:00) | MDF-16mm | OP-023 | Kavak Yongası | 489.2 | 47 | 64.3 | 90.7 | 14.5 | 26.6 | 62.2 | 11.1 | 64.4 | 60 | 172.5 | 7.68 | 97 | 10.34 | 0.7 | 7.1 | 157 | 47.3 | 10.02 | 1.58 | 27.4 | 3.74 | 14.3 | 7.26 | 187.3 | 32 | 88.1 | Yok | 0 | 44.5 | 40.2 | 78.4 | 16.72 | 16 | 0.721 | P80 | 2.2 | 0.14 | 452.6 | 3164 | 1.3 | 41 | 3123 | 87.5 | 747.4 | 159.8 | 368.6 | 4167 | -25.05
2025-09-22 | Sabah (06:00-14:00) | MDF-12mm | OP-023 | Ladin Yongası | 496.8 | 49 | 64.3 | 92.2 | 15.8 | 23.1 | 63.1 | 13.8 | 61.9 | 60 | 175.4 | 7.24 | 81.9 | 12.03 | 0.81 | 7.18 | 162.9 | 40 | 8.75 | 1.281 | 27.3 | 4 | 13 | 7.24 | 189.5 | 31.5 | 90.1 | Yok | 0 | 44.9 | 44.2 | 78.5 | 12.28 | 12 | 0.281 | P80 | 1.75 | 0.09 | 451.6 | 3372 | 0.9 | 30 | 3342 | 85.3 | 704.2 | 203.2 | 385.3 | 4167 | -19.8
2025-09-22 | Öğle (14:00-22:00) | MDF-16mm | OP-017 | Çam Yongası | 609.1 | 49.6 | 77.6 | 93.3 | 17.7 | 22.1 | 59.8 | 18.1 | 62.1 | 60 | 180.2 | 7.94 | 86.6 | 10.19 | 0.78 | 7.35 | 165 | 40.1 | 9.16 | 1.616 | 30.3 | 4.31 | 11.2 | 7.49 | 192 | 29.5 | 91.6 | Konveyör Durması | 9.5 | 48.3 | 40.8 | 83.9 | 15.76 | 16 | -0.238 | P60 | 1.86 | 0.48 | 448.7 | 3292 | 1.23 | 40 | 3252 | 96.4 | 745.6 | 203 | 396.2 | 4167 | -21.96
2025-09-22 | Gece (22:00-06:00) | MDF-12mm | OP-028 | Çam Yongası | 518.3 | 53 | 70.3 | 95 | 17.2 | 18.4 | 54.2 | 27.5 | 57 | 62 | 173 | 7.44 | 93.2 | 11.87 | 0.73 | 6.7 | 160.1 | 35.4 | 9.09 | 1.269 | 28.2 | 4.34 | 10 | 6.83 | 198.3 | 31.9 | 92.5 | Yok | 0 | 40.8 | 44.5 | 85.8 | 12.01 | 12 | 0.009 | P60 | 2 | -0.45 | 455.1 | 3698 | 0.85 | 31 | 3667 | 79 | 790.1 | 167.2 | 459 | 4167 | -12
2025-09-23 | Sabah (06:00-14:00) | MDF-16mm | OP-019 | Kavak Yongası | 591.3 | 54.3 | 74 | 93.6 | 15.8 | 20.4 | 55.4 | 24.2 | 59.7 | 64.2 | 172.3 | 7.65 | 91.6 | 11.08 | 0.88 | 7.25 | 164.3 | 37.5 | 9.92 | 1.577 | 26.9 | 3.41 | 14.9 | 7.83 | 190.4 | 35.6 | 80.7 | Konveyör Durması | 32.3 | 34.6 | 44.3 | 63.6 | 16.04 | 16 | 0.045 | P80 | 1.7 | 0.31 | 427.7 | 2645 | 0.34 | 8 | 2637 | 85.4 | 761.2 | 189.1 | 436.2 | 4167 | -36.72
2025-09-23 | Öğle (14:00-22:00) | MDF-12mm | OP-024 | Çam Yongası | 618.7 | 51.7 | 75.6 | 92.3 | 15.3 | 20.3 | 60.3 | 19.4 | 60.5 | 60.5 | 180.2 | 8.01 | 86 | 11.23 | 0.88 | 7.33 | 157.6 | 43.6 | 8.82 | 1.23 | 25.3 | 4.17 | 12 | 7.71 | 188.9 | 34.3 | 91.7 | Yok | 0 | 41.8 | 37.2 | 83.9 | 12.24 | 12 | 0.244 | P80 | 1.87 | 0.57 | 446.4 | 3186 | 0.23 | 7 | 3179 | 84.3 | 741.7 | 166.3 | 401.1 | 4167 | -23.71
2025-09-23 | Gece (22:00-06:00) | MDF-18mm | OP-014 | Çam Yongası | 480 | 47.2 | 57.2 | 91.6 | 14.8 | 24.7 | 54.7 | 20.6 | 58.2 | 60 | 174.9 | 7.68 | 86.2 | 11.96 | 0.73 | 7.14 | 172.2 | 41.5 | 9.08 | 1.797 | 28.5 | 4.01 | 8.6 | 7.92 | 190.1 | 32.6 | 87.4 | Yok | 0 | 41.3 | 39.3 | 71.3 | 17.88 | 18 | -0.12 | P120 | 1.92 | -0.44 | 459.7 | 3044 | 1.7 | 51 | 2993 | 79.4 | 717.8 | 192.3 | 464.2 | 4167 | -28.17
2025-09-24 | Sabah (06:00-14:00) | MDF-8mm | OP-018 | Çam Yongası | 552.8 | 49.8 | 74 | 96.6 | 15.9 | 23.6 | 64.2 | 12.3 | 66.1 | 60 | 176.9 | 7.84 | 84.4 | 10.97 | 0.86 | 7.65 | 145 | 34.1 | 9.73 | 0.834 | 29.4 | 3.82 | 11.4 | 6.83 | 193.3 | 31.7 | 90.4 | Yok | 0 | 36 | 48 | 83.5 | 8.15 | 8 | 0.152 | P80 | 1.91 | 0.1 | 432.8 | 3437 | 0.98 | 33 | 3404 | 75.5 | 758.6 | 182.5 | 475 | 4167 | -18.31
2025-09-24 | Öğle (14:00-22:00) | MDF-8mm | OP-009 | Karışık Atık | 620 | 49.7 | 88.4 | 94.3 | 11.2 | 28 | 64.9 | 7.1 | 64.7 | 60 | 172.6 | 7.37 | 87.6 | 11.24 | 0.86 | 7.68 | 161.7 | 41.3 | 9.69 | 0.788 | 25.5 | 4.39 | 13.1 | 6.34 | 195.7 | 32.2 | 92.5 | Yok | 0 | 40.1 | 50.1 | 97 | 8.33 | 8 | 0.328 | P80 | 1.54 | -0.78 | 443.7 | 3884 | 1.14 | 44 | 3840 | 100 | 729.3 | 187.4 | 393.2 | 4167 | -7.85
2025-09-24 | Gece (22:00-06:00) | MDF-16mm | OP-005 | Kavak Yongası | 545.1 | 48.5 | 80.8 | 92.8 | 17 | 23.5 | 58.7 | 17.8 | 60.9 | 60 | 176.7 | 7.05 | 81.2 | 12.24 | 0.95 | 6.92 | 165.5 | 42.5 | 9.27 | 1.519 | 27.3 | 4.2 | 11.9 | 7.79 | 196 | 32.9 | 92.9 | Yok | 0 | 33.8 | 47.4 | 79.6 | 16.21 | 16 | 0.215 | P100 | 1.85 | 0.09 | 451.8 | 3233 | 0.34 | 10 | 3223 | 84.8 | 692.3 | 179.5 | 417.8 | 4167 | -22.65
2025-09-25 | Sabah (06:00-14:00) | MDF-16mm | OP-025 | Çam Yongası | 485.4 | 52.6 | 72.8 | 93.2 | 14.6 | 21.5 | 65.2 | 13.3 | 58.6 | 61.7 | 171.5 | 7.78 | 96.1 | 11.04 | 0.97 | 6.55 | 161.9 | 46.1 | 9.26 | 1.56 | 28.5 | 4.37 | 11.6 | 7.68 | 189.3 | 33.6 | 90.8 | Yok | 0 | 38.3 | 50.2 | 78.3 | 16.24 | 16 | 0.237 | P80 | 2.2 | 0.55 | 448.6 | 3182 | 0.68 | 21 | 3161 | 87.4 | 727.7 | 181.4 | 464.6 | 4167 | -24.14
2025-09-25 | Öğle (14:00-22:00) | MDF-12mm | OP-012 | Kavak Yongası | 509.7 | 50.4 | 81.2 | 93.8 | 15.1 | 25.1 | 58.6 | 16.3 | 67.2 | 60 | 177.5 | 8.12 | 90.7 | 10.54 | 0.69 | 7.3 | 157.8 | 47 | 8.51 | 1.216 | 29.3 | 4.03 | 11.1 | 7.29 | 200.4 | 35.3 | 89.6 | Yok | 0 | 40.1 | 45.4 | 77.4 | 12.08 | 12 | 0.08 | P80 | 2.25 | 0.8 | 438.6 | 3234 | 0.3 | 9 | 3225 | 91.7 | 767.9 | 188.4 | 350 | 4167 | -22.61
2025-09-25 | Gece (22:00-06:00) | MDF-12mm | OP-017 | Çam Yongası | 535.8 | 56.7 | 76.6 | 93.8 | 18.6 | 23.5 | 52.4 | 24 | 61.8 | 66 | 165 | 8.25 | 87.9 | 12.65 | 0.79 | 7.23 | 169.2 | 44.7 | 8.78 | 1.229 | 24 | 4.17 | 14.3 | 7.07 | 195.3 | 31.3 | 83.9 | Kurutucu Tıkanması | 36.7 | 46.1 | 44.7 | 75.2 | 11.9 | 12 | -0.097 | P80 | 1.56 | 0.75 | 417.5 | 2973 | 1.39 | 41 | 2932 | 87.7 | 761.8 | 203.4 | 410.3 | 4167 | -29.64
2025-09-26 | Sabah (06:00-14:00) | MDF-12mm | OP-014 | Karışık Atık | 555.6 | 58.1 | 58 | 91.5 | 14.4 | 17.7 | 61.1 | 21.3 | 63.5 | 69.6 | 166.6 | 7.72 | 86.8 | 10.7 | 0.88 | 6.98 | 149.5 | 37.3 | 9.38 | 1.121 | 24 | 4.32 | 9.8 | 7.56 | 198.2 | 31.3 | 82.6 | Soğutucu Kapasitesi | 63 | 39.8 | 43.5 | 60.2 | 12.09 | 12 | 0.086 | P80 | 1.81 | 0.06 | 386.1 | 2531 | 1.66 | 42 | 2489 | 79.6 | 747.5 | 173.2 | 494.2 | 4167 | -40.27
2025-09-26 | Öğle (14:00-22:00) | MDF-12mm | OP-003 | Karışık Atık | 536.4 | 53.3 | 70.1 | 93.7 | 15.4 | 22.1 | 58.1 | 19.7 | 55 | 63.2 | 166.7 | 7.99 | 92.3 | 11.65 | 0.83 | 7.14 | 182.9 | 39.2 | 9.37 | 1.226 | 24.7 | 4.14 | 9.6 | 6.53 | 197.2 | 33 | 95.7 | Tutkal Sistemi | 6.8 | 42.5 | 42.3 | 88.6 | 12.07 | 12 | 0.072 | P120 | 2.52 | -0.44 | 427.5 | 3759 | 0.59 | 22 | 3737 | 89.6 | 768.7 | 185.7 | 391.5 | 4167 | -10.32
2025-09-26 | Gece (22:00-06:00) | MDF-18mm | OP-021 | Kavak Yongası | 606.3 | 57.1 | 82.5 | 92.7 | 13.4 | 17.2 | 52.2 | 30.5 | 60.4 | 67 | 173.6 | 8.15 | 81.4 | 11.17 | 0.88 | 7.43 | 168.9 | 38.8 | 8.76 | 1.806 | 26.1 | 3.98 | 10.2 | 7.65 | 187 | 31 | 85.9 | Yok | 0 | 41.7 | 45 | 73.7 | 18.01 | 18 | 0.013 | P60 | 1.77 | -0.07 | 457.5 | 3082 | 0.1 | 3 | 3079 | 91.2 | 753.5 | 205.4 | 375 | 4167 | -26.11
2025-09-27 | Sabah (06:00-14:00) | MDF-18mm | OP-026 | Çam Yongası | 608.1 | 60 | 87.4 | 93.5 | 15.2 | 22.4 | 50.2 | 27.4 | 61.3 | 71.2 | 168.4 | 8.49 | 81.4 | 10.39 | 0.93 | 6.91 | 145 | 47.9 | 8.81 | 1.787 | 28.6 | 3.8 | 9.8 | 8.05 | 201.1 | 32.6 | 89.1 | Yok | 0 | 43.4 | 46.7 | 67.3 | 17.88 | 18 | -0.117 | P60 | 1.19 | -0.01 | 445.5 | 2840 | 1.11 | 31 | 2809 | 83.2 | 734.6 | 212.6 | 397.1 | 4167 | -32.59
2025-09-27 | Öğle (14:00-22:00) | MDF-12mm | OP-011 | Kavak Yongası | 620 | 54.9 | 75.1 | 97.1 | 15.8 | 19.6 | 57.5 | 22.9 | 60.1 | 67.9 | 173.4 | 8.19 | 80.5 | 11.08 | 0.77 | 7.16 | 160.4 | 40.6 | 9.55 | 1.264 | 28.3 | 4.14 | 10.3 | 7.33 | 196.6 | 30.2 | 89 | Konveyör Durması | 6.7 | 43.2 | 32.4 | 75.8 | 11.95 | 12 | -0.051 | P80 | 1.96 | 0.84 | 445.2 | 3114 | 0.93 | 28 | 3086 | 84.8 | 731.7 | 192.2 | 373.9 | 4167 | -25.94
2025-09-27 | Gece (22:00-06:00) | MDF-25mm | OP-022 | Kavak Yongası | 485 | 50.7 | 77.9 | 94.8 | 11.6 | 16.9 | 61.4 | 21.7 | 58.9 | 60 | 166 | 7.67 | 88.1 | 9.55 | 0.8 | 7.21 | 154.6 | 38.5 | 9.07 | 2.403 | 26.2 | 4.65 | 12.5 | 9.3 | 199.3 | 33.2 | 90 | Konveyör Durması | 1 | 36 | 43.8 | 63.6 | 24.41 | 25 | -0.591 | P80 | 2 | 0.1 | 454.9 | 2536 | 0.51 | 12 | 2524 | 81.5 | 744.6 | 199.5 | 465.8 | 4167 | -39.43
2025-09-28 | Sabah (06:00-14:00) | MDF-18mm | OP-007 | Kavak Yongası | 582.7 | 53.5 | 78.9 | 92.4 | 13.3 | 20.6 | 56 | 23.5 | 62.8 | 65.8 | 170.4 | 7.5 | 81.5 | 11.5 | 0.83 | 7.38 | 177.5 | 41.9 | 8.52 | 1.685 | 28.8 | 4.18 | 11.9 | 7.51 | 201 | 30.3 | 99 | Yok | 0 | 43.6 | 35.4 | 78.5 | 18.12 | 18 | 0.12 | P100 | 1.9 | 0.04 | 445.7 | 3384 | 0.7 | 23 | 3361 | 84.7 | 731.9 | 162.3 | 447.5 | 4167 | -19.34
2025-09-28 | Öğle (14:00-22:00) | MDF-12mm | OP-003 | Kavak Yongası | 510.2 | 52.8 | 84.3 | 95.1 | 13.9 | 22 | 57.1 | 20.8 | 60.3 | 60.2 | 177.4 | 6.98 | 93.7 | 10.13 | 0.85 | 7.59 | 168.7 | 31.3 | 9.69 | 1.191 | 30.9 | 4.27 | 13.3 | 7.44 | 190.2 | 33.5 | 91.8 | Yok | 0 | 38.9 | 52.9 | 76.4 | 11.71 | 12 | -0.287 | P120 | 1.94 | -1.15 | 449.1 | 3192 | 1.22 | 38 | 3154 | 88.8 | 748.7 | 206.3 | 425.2 | 4167 | -24.31
2025-09-28 | Gece (22:00-06:00) | MDF-25mm | OP-007 | Kavak Yongası | 593.5 | 55.9 | 62.4 | 92.5 | 14.1 | 25.6 | 57.8 | 16.5 | 65.1 | 67.3 | 172.1 | 7.48 | 93.3 | 9.81 | 0.92 | 6.78 | 169.9 | 45 | 8.59 | 2.628 | 31.8 | 4.57 | 9.8 | 9.5 | 195.7 | 32 | 90 | Tutkal Sistemi | 1.5 | 37.7 | 45.4 | 57.8 | 25.22 | 25 | 0.223 | P60 | 1.64 | 0.47 | 452.7 | 2470 | 1.18 | 29 | 2441 | 85.6 | 730.7 | 179.7 | 482.5 | 4167 | -41.42
2025-09-29 | Sabah (06:00-14:00) | MDF-18mm | OP-021 | Çam Yongası | 588.1 | 44 | 69.7 | 92.1 | 12.8 | 20.5 | 56.8 | 22.7 | 61.9 | 60 | 176.7 | 7.35 | 89.1 | 10.56 | 0.67 | 7.24 | 173.1 | 39.4 | 7.34 | 1.841 | 25.5 | 4.61 | 11.3 | 8.51 | 188.9 | 31.3 | 89.2 | Yok | 0 | 40.2 | 42.1 | 64.9 | 17.57 | 18 | -0.427 | P80 | 1.94 | -0.76 | 444.5 | 2795 | 0.81 | 22 | 2773 | 80.5 | 729.5 | 191.4 | 416.8 | 4167 | -33.45
2025-09-29 | Öğle (14:00-22:00) | MDF-12mm | OP-023 | Karışık Atık | 570.7 | 52.3 | 94 | 93.5 | 13.9 | 26.1 | 65.4 | 8.4 | 63.6 | 62.4 | 179.9 | 8.14 | 83.7 | 11.11 | 0.74 | 8 | 181.1 | 47.1 | 9.23 | 1.145 | 29.8 | 3.66 | 9.8 | 7.33 | 194.4 | 32.7 | 81.2 | Kurutucu Tıkanması | 42.6 | 36.9 | 32.7 | 67 | 11.63 | 12 | -0.369 | P100 | 2.2 | -0.29 | 401.2 | 2667 | 1.05 | 28 | 2639 | 87.7 | 724 | 191.3 | 486.4 | 4167 | -36.67
2025-09-29 | Gece (22:00-06:00) | MDF-16mm | OP-002 | Çam Yongası | 579.4 | 53.7 | 73.2 | 94 | 14.4 | 23.4 | 59 | 17.6 | 60.9 | 63.1 | 171.4 | 8.07 | 83.1 | 10.83 | 0.87 | 7.14 | 167.9 | 33.3 | 8.37 | 1.547 | 30 | 4.12 | 12.7 | 8.21 | 190.8 | 31.7 | 89.1 | Yok | 0 | 35.5 | 41.2 | 70.4 | 16.56 | 16 | 0.563 | P80 | 1.81 | 0.04 | 452 | 2943 | 1.08 | 31 | 2912 | 93.6 | 737.9 | 184.1 | 357.7 | 4167 | -30.12
2025-09-30 | Sabah (06:00-14:00) | MDF-16mm | OP-004 | Kavak Yongası | 620 | 51.5 | 80.4 | 94.2 | 14 | 20.4 | 61.3 | 18.3 | 65.4 | 60 | 170.8 | 8.34 | 88.1 | 10.92 | 0.78 | 7.31 | 179.6 | 40.4 | 8.63 | 1.565 | 26.4 | 4.37 | 11.3 | 7.71 | 196.6 | 32.5 | 96.6 | Soğutucu Kapasitesi | 2.1 | 38.8 | 46.1 | 87.7 | 16.05 | 16 | 0.045 | P100 | 1.97 | -1.24 | 448.4 | 3371 | 0.75 | 25 | 3346 | 96.2 | 735.4 | 179.7 | 421.9 | 4167 | -19.7
2025-09-30 | Öğle (14:00-22:00) | MDF-25mm | OP-028 | Çam Yongası | 620 | 58.8 | 85.7 | 93.1 | 14.3 | 24.2 | 60.4 | 15.4 | 55 | 69.5 | 171.8 | 7.34 | 84 | 11.41 | 0.91 | 7.12 | 167.1 | 47.4 | 8.37 | 2.6 | 27.4 | 4.35 | 10.5 | 9.26 | 186.3 | 30.2 | 87.8 | Yok | 0 | 41.1 | 44.7 | 59.8 | 25.47 | 25 | 0.472 | P80 | 1.9 | -0.02 | 439.8 | 2502 | 0.32 | 8 | 2494 | 94.5 | 728.7 | 165.9 | 499.8 | 4167 | -40.15
2025-09-30 | Gece (22:00-06:00) | MDF-12mm | OP-021 | Ladin Yongası | 532.6 | 56.4 | 70.5 | 96.9 | 12.4 | 22.1 | 59 | 19 | 57.1 | 65.7 | 173.1 | 6.79 | 80.8 | 11.13 | 0.97 | 6.97 | 158.7 | 42.9 | 8.72 | 1.142 | 26.8 | 3.62 | 14.5 | 6.92 | 184.3 | 32.4 | 87.7 | Yok | 0 | 42.2 | 46.5 | 80.2 | 12.05 | 12 | 0.047 | P120 | 2.07 | -0.15 | 440.2 | 3347 | 1.06 | 35 | 3312 | 83.2 | 738.8 | 180.6 | 415.9 | 4167 | -20.52
2025-10-01 | Sabah (06:00-14:00) | MDF-18mm | OP-012 | Çam Yongası | 522.6 | 54.9 | 59.6 | 93.6 | 13.1 | 17.9 | 53.5 | 28.5 | 59.4 | 62.3 | 168.1 | 7.69 | 81.4 | 11.15 | 0.81 | 7.12 | 164.1 | 39.7 | 8.62 | 1.787 | 27 | 4.29 | 13.9 | 7.88 | 191.8 | 36.6 | 82.5 | Pres Arızası | 25.9 | 44.2 | 51.6 | 68.7 | 18.08 | 18 | 0.079 | P120 | 1.97 | 0.33 | 437 | 2745 | 0.7 | 19 | 2726 | 86.4 | 717.3 | 207.4 | 500.3 | 4167 | -34.58
2025-10-01 | Öğle (14:00-22:00) | MDF-16mm | OP-014 | Çam Yongası | 604.5 | 45.8 | 77.9 | 95.2 | 17.7 | 24.2 | 58.8 | 17 | 59.3 | 60 | 169.8 | 7.48 | 86.5 | 10.9 | 0.7 | 7.56 | 162.3 | 47.1 | 9.1 | 1.6 | 27.5 | 4.3 | 12 | 7.75 | 198.7 | 32 | 93.4 | Tutkal Sistemi | 4 | 34.5 | 46.7 | 82.8 | 15.88 | 16 | -0.124 | P80 | 1.86 | 0.19 | 467 | 3377 | 0.68 | 22 | 3355 | 88.8 | 743.3 | 192 | 398.3 | 4167 | -19.49
2025-10-01 | Gece (22:00-06:00) | MDF-18mm | OP-007 | Kavak Yongası | 554.6 | 53.2 | 83.2 | 92.2 | 14.1 | 24.7 | 62.2 | 13.2 | 61 | 61.7 | 174 | 6.97 | 86.9 | 11.18 | 0.74 | 6.92 | 172.6 | 45.9 | 8.84 | 1.728 | 28.2 | 3.71 | 9.4 | 8.13 | 207.4 | 27.6 | 86.3 | Yok | 0 | 45.1 | 39.5 | 67.8 | 18.17 | 18 | 0.174 | P100 | 1.93 | 0.09 | 449.6 | 2864 | 0.74 | 21 | 2843 | 91.1 | 775 | 188.5 | 360.8 | 4167 | -31.77
2025-10-02 | Sabah (06:00-14:00) | MDF-16mm | OP-028 | Çam Yongası | 600.6 | 50.3 | 71.4 | 92.3 | 20.1 | 24.8 | 60.7 | 14.5 | 69.6 | 60.3 | 171.3 | 7.85 | 92.5 | 9.15 | 0.59 | 7.38 | 161.1 | 33.3 | 9.07 | 1.564 | 28.8 | 3.89 | 11.6 | 8.46 | 194.8 | 33.7 | 82.7 | Soğutucu Kapasitesi | 11.7 | 39.8 | 46.3 | 61.2 | 16.49 | 16 | 0.488 | P100 | 1.33 | 0.36 | 433.8 | 2544 | 1.11 | 28 | 2516 | 81 | 730.8 | 154.7 | 455.5 | 4167 | -39.62
2025-10-02 | Öğle (14:00-22:00) | MDF-25mm | OP-023 | Çam Yongası | 563.2 | 56.1 | 86.4 | 93.7 | 19.6 | 25.9 | 55.2 | 18.9 | 60.9 | 63.4 | 170.2 | 7.9 | 87.2 | 11.22 | 0.81 | 7.05 | 167.8 | 44.9 | 9.37 | 2.56 | 25.2 | 4.39 | 12.3 | 10.26 | 193.6 | 35.6 | 86.8 | Soğutucu Kapasitesi | 43.8 | 40.3 | 49.9 | 47.2 | 25.17 | 25 | 0.171 | P80 | 2.09 | 0.24 | 398.3 | 2022 | 0.57 | 11 | 2011 | 87.7 | 739.7 | 188.2 | 410.4 | 4167 | -51.74
2025-10-02 | Gece (22:00-06:00) | MDF-16mm | OP-017 | Çam Yongası | 553.4 | 59.9 | 66.1 | 93.6 | 12 | 23 | 55.4 | 21.6 | 63.4 | 73.5 | 175.5 | 8.24 | 86.8 | 11.85 | 0.65 | 6.82 | 159.1 | 33.3 | 9.67 | 1.581 | 28.1 | 4.49 | 9.4 | 7.03 | 197.7 | 32.9 | 91.5 | Yok | 0 | 42.3 | 34.5 | 84 | 16.45 | 16 | 0.45 | P80 | 1.71 | -0.07 | 438.8 | 3427 | 0.73 | 25 | 3402 | 82.3 | 739.2 | 156.2 | 349.4 | 4167 | -18.36
2025-10-03 | Sabah (06:00-14:00) | MDF-18mm | OP-001 | Çam Yongası | 596.3 | 50.5 | 74.3 | 90.4 | 15 | 21.9 | 55.5 | 22.6 | 59.7 | 60.1 | 174.4 | 7.86 | 87.7 | 11.17 | 1.05 | 7.28 | 152.8 | 49.7 | 9.66 | 1.65 | 24.9 | 4.06 | 10.1 | 8.15 | 191.7 | 33.9 | 95.4 | Yok | 0 | 38.1 | 55 | 69.1 | 17.87 | 18 | -0.127 | P80 | 1.05 | 0.07 | 434.9 | 3054 | 0.48 | 14 | 3040 | 88.9 | 799.1 | 214.9 | 397.7 | 4167 | -27.05
2025-10-03 | Öğle (14:00-22:00) | MDF-18mm | OP-027 | Çam Yongası | 546.2 | 57.2 | 65.8 | 90.6 | 15.7 | 21.8 | 62.1 | 16.1 | 63.3 | 68.2 | 164.1 | 7.56 | 82.9 | 11.28 | 0.76 | 7.28 | 173 | 38.2 | 9.68 | 1.716 | 25 | 4.39 | 11.9 | 8.61 | 193.8 | 33.5 | 96.6 | Yok | 0 | 38.6 | 30 | 73.4 | 18.31 | 18 | 0.315 | P100 | 1.92 | -0.04 | 443.2 | 2983 | 0.75 | 22 | 2961 | 84.8 | 715.4 | 169.7 | 411.7 | 4167 | -28.94
2025-10-03 | Gece (22:00-06:00) | MDF-18mm | OP-002 | Kavak Yongası | 591.6 | 52.1 | 70.1 | 91.2 | 16.6 | 23.5 | 62.7 | 13.8 | 62.3 | 60.8 | 170.8 | 7.52 | 80.7 | 11.95 | 0.63 | 7.24 | 161 | 42.3 | 7.97 | 1.764 | 31.7 | 3.8 | 15 | 7.17 | 193 | 30.6 | 88.9 | Yok | 0 | 38.1 | 53.4 | 77 | 18.04 | 18 | 0.042 | P80 | 1.99 | -0.57 | 444.7 | 3308 | 0.92 | 30 | 3278 | 85.6 | 740.7 | 175.6 | 371 | 4167 | -21.33
2025-10-04 | Sabah (06:00-14:00) | MDF-18mm | OP-020 | Çam Yongası | 527.3 | 57 | 87.2 | 93.8 | 13.9 | 15.4 | 55.6 | 29 | 57.9 | 68.8 | 171.2 | 7.27 | 89.7 | 11.45 | 0.94 | 6.99 | 169.7 | 38.3 | 8.05 | 1.792 | 26.5 | 4.71 | 15.1 | 8.54 | 195.8 | 31.9 | 94.7 | Yok | 0 | 47.5 | 53 | 66.4 | 17.89 | 18 | -0.112 | P80 | 1.99 | -0.38 | 458.6 | 2929 | 0.1 | 2 | 2927 | 95.2 | 766.3 | 154.6 | 507 | 4167 | -29.76
2025-10-04 | Öğle (14:00-22:00) | MDF-16mm | OP-027 | Çam Yongası | 480 | 50 | 75.1 | 92.6 | 14 | 27.3 | 51.8 | 20.8 | 65.8 | 60 | 173.6 | 7.35 | 88.5 | 12.03 | 0.76 | 7.27 | 164.4 | 43.1 | 9.87 | 1.584 | 27.2 | 4.45 | 12.1 | 8 | 198.3 | 30.9 | 94.3 | Yok | 0 | 39.9 | 46.1 | 70.1 | 16.39 | 16 | 0.385 | P80 | 2.31 | -0.19 | 459.5 | 3120 | 0.86 | 26 | 3094 | 85.2 | 720.6 | 176.4 | 426.4 | 4167 | -25.75
2025-10-04 | Gece (22:00-06:00) | MDF-16mm | OP-014 | Kavak Yongası | 509.4 | 57 | 94.1 | 93.1 | 13.7 | 32.7 | 58.2 | 9.1 | 58.9 | 65.7 | 169.3 | 8.07 | 85.8 | 10.94 | 0.93 | 6.9 | 158.1 | 48.7 | 9.04 | 1.615 | 31 | 4.65 | 10.9 | 7.93 | 185.4 | 28.5 | 86.7 | Konveyör Durması | 23.7 | 42.8 | 50 | 67.5 | 16.22 | 16 | 0.219 | P60 | 1.64 | -0.02 | 422 | 2658 | 0.33 | 8 | 2650 | 86.2 | 718.9 | 212.5 | 418.6 | 4167 | -36.41
2025-10-05 | Sabah (06:00-14:00) | MDF-12mm | OP-022 | Çam Yongası | 494.5 | 50.9 | 71.3 | 90.8 | 13.1 | 17.2 | 62.9 | 19.9 | 57.6 | 60.9 | 175.1 | 7.06 | 85.5 | 10.43 | 0.71 | 6.61 | 161.8 | 42.2 | 9.43 | 1.209 | 26.8 | 4.11 | 11.7 | 7.53 | 200.6 | 35.1 | 99.2 | Yok | 0 | 42.8 | 45.6 | 83 | 11.74 | 12 | -0.264 | P80 | 1.86 | 0.19 | 450.9 | 3422 | 0.89 | 30 | 3392 | 92.7 | 751.2 | 164.3 | 387.6 | 4167 | -18.6
2025-10-05 | Öğle (14:00-22:00) | MDF-25mm | OP-007 | Ladin Yongası | 545 | 51.3 | 62.6 | 94.3 | 13.8 | 22.7 | 69.7 | 7.7 | 61.9 | 60 | 170.4 | 7.79 | 85.3 | 11.41 | 0.96 | 7.13 | 177.5 | 43.2 | 8.79 | 2.514 | 28.3 | 4.26 | 10.6 | 9.23 | 201.8 | 34.1 | 81.2 | Konveyör Durması | 42.4 | 41.5 | 46.1 | 50 | 25.29 | 25 | 0.289 | P100 | 2.02 | -1.48 | 408.7 | 2071 | 0.38 | 7 | 2064 | 88 | 763.9 | 191.9 | 406.5 | 4167 | -50.47
2025-10-05 | Gece (22:00-06:00) | MDF-16mm | OP-027 | Çam Yongası | 500.3 | 45.5 | 70.2 | 92.1 | 15.9 | 20.7 | 58.2 | 21.1 | 55 | 60 | 171.2 | 8.07 | 91.7 | 9.67 | 0.68 | 7.31 | 152.4 | 38 | 9.52 | 1.632 | 27.8 | 3.93 | 13.6 | 7.93 | 189.4 | 31.9 | 89.5 | Yok | 0 | 39.7 | 40.1 | 73 | 15.94 | 16 | -0.057 | P80 | 1.43 | 0.12 | 445.5 | 2896 | 0.98 | 28 | 2868 | 99.1 | 737 | 205.4 | 429.2 | 4167 | -31.17
2025-10-06 | Sabah (06:00-14:00) | MDF-18mm | OP-011 | Çam Yongası | 480 | 56 | 91.4 | 94.1 | 14.5 | 25.5 | 57.4 | 17.2 | 63.8 | 70.1 | 173.2 | 8.09 | 85.9 | 9.88 | 0.74 | 7.45 | 172.4 | 47.7 | 9.02 | 1.792 | 22.7 | 4.22 | 10.9 | 7.47 | 206.4 | 32.5 | 93.8 | Yok | 0 | 42.5 | 33.7 | 76.3 | 18.21 | 18 | 0.21 | P100 | 1.64 | -0.35 | 441.1 | 3323 | 0.81 | 26 | 3297 | 90.3 | 750.9 | 168.7 | 413.6 | 4167 | -20.88
2025-10-06 | Öğle (14:00-22:00) | MDF-18mm | OP-020 | Kavak Yongası | 595.3 | 54.5 | 71.4 | 95.1 | 14.2 | 22.5 | 61.2 | 16.3 | 62.4 | 64.5 | 177.3 | 7.3 | 80.4 | 12.75 | 0.63 | 7.14 | 159.8 | 43.8 | 9.02 | 1.718 | 30.3 | 4 | 12 | 8.53 | 192.9 | 31.2 | 92.9 | Yok | 0 | 37 | 38.8 | 72.8 | 18.32 | 18 | 0.317 | P100 | 2.2 | 0.35 | 442.5 | 2892 | 0.74 | 21 | 2871 | 87 | 720 | 193.9 | 361.4 | 4167 | -31.1
2025-10-06 | Gece (22:00-06:00) | MDF-12mm | OP-023 | Kavak Yongası | 548.6 | 48.9 | 65 | 91.5 | 12.5 | 21.8 | 62.2 | 16.1 | 66.5 | 60 | 176.2 | 7.49 | 89.8 | 10.5 | 0.77 | 7.78 | 166.2 | 38.7 | 8.51 | 1.223 | 30.2 | 3.93 | 14.6 | 7.2 | 195.4 | 31.8 | 94.3 | Yok | 0 | 45.1 | 41.9 | 81.8 | 11.99 | 12 | -0.008 | P60 | 1.13 | -0.21 | 442.8 | 3480 | 1.11 | 38 | 3442 | 89 | 715.3 | 212.3 | 542.4 | 4167 | -17.4
2025-10-07 | Sabah (06:00-14:00) | MDF-16mm | OP-020 | Çam Yongası | 620 | 47.3 | 56.4 | 92.3 | 16.2 | 21.2 | 56.2 | 22.5 | 58.6 | 60 | 171.9 | 7.17 | 77.3 | 12.15 | 0.77 | 7.23 | 170.3 | 42.3 | 9.59 | 1.593 | 28.2 | 4.3 | 15.1 | 7.91 | 198.2 | 34.5 | 91.8 | Pres Arızası | 19 | 36.5 | 43.4 | 76.3 | 16.35 | 16 | 0.345 | P60 | 1.89 | -0.48 | 434.5 | 3026 | 0.23 | 6 | 3020 | 83.4 | 718.8 | 190 | 439.5 | 4167 | -27.53
2025-10-07 | Öğle (14:00-22:00) | MDF-16mm | OP-013 | Kavak Yongası | 557.3 | 55 | 84.1 | 93.6 | 19.5 | 17.4 | 56.9 | 25.7 | 67.2 | 64.6 | 174.7 | 7.61 | 89.2 | 10.91 | 0.77 | 7.55 | 174.4 | 36.7 | 9.37 | 1.593 | 27.1 | 4.68 | 12.4 | 7.41 | 197.5 | 32.2 | 89.9 | Yok | 0 | 36.1 | 43 | 78.7 | 16.06 | 16 | 0.058 | P80 | 1.94 | 0.26 | 457.1 | 3327 | 0.61 | 20 | 3307 | 82.6 | 735.3 | 191.4 | 404.3 | 4167 | -20.64
2025-10-07 | Gece (22:00-06:00) | MDF-18mm | OP-009 | Karışık Atık | 543 | 46.9 | 66 | 92.3 | 11.7 | 20.4 | 60.9 | 18.7 | 58.7 | 60 | 170 | 8.05 | 78.8 | 10.91 | 0.72 | 7.3 | 168.8 | 49 | 9.39 | 1.78 | 24.1 | 3.73 | 11.6 | 7.88 | 197.8 | 35.8 | 87.5 | Yok | 0 | 47.1 | 31.4 | 70.4 | 18.26 | 18 | 0.255 | P80 | 1.51 | 0.04 | 450.3 | 3000 | 0.68 | 20 | 2980 | 85.7 | 712.7 | 173.2 | 372.6 | 4167 | -28.49
2025-10-08 | Sabah (06:00-14:00) | MDF-12mm | OP-004 | Karışık Atık | 569.5 | 48.4 | 64.4 | 92.9 | 14.9 | 23.8 | 57.7 | 18.5 | 64 | 61.2 | 167.9 | 8.02 | 82.7 | 11.95 | 0.77 | 7.22 | 166.7 | 37.9 | 7.76 | 1.185 | 29.9 | 4.09 | 11.9 | 6.81 | 195.7 | 32.8 | 96.1 | Yok | 0 | 48.4 | 47 | 95 | 11.79 | 12 | -0.215 | P80 | 1.95 | -0.77 | 463.1 | 3921 | 0.91 | 35 | 3886 | 82.9 | 710.4 | 179.7 | 492.2 | 4167 | -6.74
2025-10-08 | Öğle (14:00-22:00) | MDF-18mm | OP-012 | Kavak Yongası | 574.1 | 43.2 | 75.3 | 91.4 | 16.5 | 22.5 | 58.2 | 19.3 | 61.7 | 60 | 171.2 | 8.04 | 81 | 12.26 | 0.6 | 7.17 | 160.4 | 45.8 | 8.55 | 1.865 | 32.2 | 3.94 | 11.1 | 8.78 | 197.6 | 30.8 | 89.8 | Yok | 0 | 46.2 | 49.9 | 66.1 | 18.07 | 18 | 0.07 | P60 | 1.62 | 0.56 | 444.6 | 2728 | 1.27 | 34 | 2694 | 80 | 746.6 | 184.3 | 406.7 | 4167 | -35.35
2025-10-08 | Gece (22:00-06:00) | MDF-8mm | OP-004 | Karışık Atık | 567.4 | 51.2 | 71.2 | 96.1 | 18.1 | 24.4 | 65.9 | 9.7 | 63.6 | 60 | 166.4 | 7.43 | 84.7 | 10.66 | 0.92 | 7.67 | 149.1 | 42.2 | 9.14 | 0.806 | 27.3 | 4.4 | 14.3 | 6.52 | 181.1 | 31.9 | 89.6 | Tutkal Sistemi | 3 | 47.9 | 53.8 | 92.2 | 7.92 | 8 | -0.083 | P60 | 1.62 | -0.41 | 458.5 | 3781 | 0.94 | 35 | 3746 | 92.6 | 759.5 | 186.8 | 443.4 | 4167 | -10.1
2025-10-09 | Sabah (06:00-14:00) | MDF-16mm | OP-012 | Ladin Yongası | 547.5 | 48.6 | 74.8 | 94.3 | 13.3 | 21.4 | 57 | 21.6 | 60 | 60 | 165.8 | 7.25 | 76.8 | 9.98 | 0.65 | 7.25 | 162.4 | 40.2 | 9.43 | 1.576 | 28.2 | 4.27 | 12.2 | 7.72 | 195.7 | 35 | 93.7 | Konveyör Durması | 12.9 | 36.1 | 46.6 | 71.4 | 16.31 | 16 | 0.31 | P100 | 2.25 | -0.02 | 421.6 | 3070 | 0.1 | 3 | 3067 | 87.1 | 774.6 | 176.2 | 489.7 | 4167 | -26.4
2025-10-09 | Öğle (14:00-22:00) | MDF-16mm | OP-013 | Çam Yongası | 557.1 | 54.6 | 89 | 91.3 | 14.1 | 20.2 | 54.6 | 25.2 | 63.5 | 65.8 | 171.8 | 8.09 | 99 | 11.68 | 0.71 | 7.05 | 168.9 | 43.3 | 9.69 | 1.624 | 29.7 | 5.23 | 8.8 | 8.22 | 203.9 | 29.8 | 75.4 | Kurutucu Tıkanması | 70.6 | 35 | 38.9 | 49.9 | 15.83 | 16 | -0.171 | P60 | 2.29 | -0.4 | 375.4 | 2066 | 0.97 | 20 | 2046 | 77.1 | 774.6 | 164.3 | 355.2 | 4167 | -50.9
2025-10-09 | Gece (22:00-06:00) | MDF-18mm | OP-024 | Kavak Yongası | 564.3 | 48.4 | 64.6 | 96.3 | 15.5 | 25.9 | 48.6 | 25.4 | 61 | 60 | 178.3 | 7.37 | 85 | 10.67 | 0.85 | 6.82 | 162.1 | 41.2 | 9.12 | 1.731 | 28.8 | 3.67 | 9.5 | 7.6 | 200.6 | 32.9 | 86.6 | Pres Arızası | 0.8 | 44 | 51.9 | 74.7 | 18.15 | 18 | 0.145 | P100 | 1.84 | 0.27 | 447.4 | 3059 | 0.14 | 4 | 3055 | 95 | 765.7 | 171.5 | 391.7 | 4167 | -26.69
2025-10-10 | Sabah (06:00-14:00) | MDF-16mm | OP-008 | Kavak Yongası | 527.7 | 48.9 | 64.9 | 97.5 | 16.4 | 21.6 | 55.2 | 23.3 | 59.1 | 60.1 | 169 | 8.28 | 70 | 11.88 | 0.89 | 7.53 | 175.9 | 45.8 | 9.4 | 1.59 | 27.7 | 4.28 | 8 | 7.93 | 196 | 32.2 | 96.8 | Yok | 0 | 40.1 | 36.2 | 79.1 | 16.22 | 16 | 0.219 | P80 | 1.9 | 0.04 | 460.9 | 3376 | 0.67 | 22 | 3354 | 83.5 | 735.7 | 175.1 | 389.4 | 4167 | -19.51
2025-10-10 | Öğle (14:00-22:00) | MDF-12mm | OP-005 | Çam Yongası | 519.7 | 56 | 77.1 | 90.7 | 13.1 | 20 | 52.1 | 27.8 | 60.7 | 67.9 | 167.9 | 8.13 | 89.4 | 10.8 | 0.86 | 7.58 | 147.4 | 52.1 | 8.46 | 1.204 | 29.9 | 4.39 | 14.2 | 7.49 | 197.5 | 33.5 | 91 | Yok | 0 | 33 | 40.6 | 83.3 | 11.74 | 12 | -0.255 | P80 | 1.57 | 0.34 | 461.7 | 3366 | 0.17 | 5 | 3361 | 82.5 | 730.2 | 206.4 | 422.1 | 4167 | -19.34
2025-10-10 | Gece (22:00-06:00) | MDF-25mm | OP-029 | Çam Yongası | 561.5 | 51.6 | 79.2 | 94.1 | 16.8 | 22.8 | 61.5 | 15.7 | 64.1 | 61.5 | 170.2 | 8.28 | 83.3 | 10.83 | 0.81 | 7.15 | 159.6 | 30.5 | 9.9 | 2.431 | 29.8 | 3.88 | 13.7 | 8.59 | 191.7 | 29.5 | 86.6 | Yok | 0 | 41.6 | 41.3 | 66.3 | 24.77 | 25 | -0.226 | P100 | 2.13 | 0.26 | 444.6 | 2689 | 0.66 | 17 | 2672 | 75 | 719.8 | 190.1 | 474.5 | 4167 | -35.88
2025-10-11 | Sabah (06:00-14:00) | MDF-18mm | OP-009 | Kavak Yongası | 620 | 48.8 | 85.8 | 91.7 | 18 | 27.5 | 61.6 | 10.9 | 63.3 | 60 | 170.7 | 7.27 | 83.3 | 13.03 | 0.72 | 7.05 | 164.4 | 41.9 | 9.16 | 1.705 | 29.1 | 4.66 | 8.8 | 8.25 | 188.3 | 29.7 | 94.9 | Yok | 0 | 43.1 | 42.6 | 64.1 | 17.64 | 18 | -0.362 | P80 | 1.4 | 0.46 | 441 | 2922 | 1.29 | 37 | 2885 | 91.2 | 751 | 160.9 | 385.5 | 4167 | -30.77
2025-10-11 | Öğle (14:00-22:00) | MDF-18mm | OP-012 | Ladin Yongası | 620 | 53 | 83.4 | 91.8 | 18.3 | 22.1 | 60.7 | 17.2 | 58.2 | 63.6 | 166.1 | 7.92 | 87.2 | 10.39 | 0.74 | 7.3 | 176.6 | 49.8 | 9.29 | 1.766 | 26.6 | 4.16 | 11.5 | 8 | 199.5 | 33.5 | 93.1 | Konveyör Durması | 12.9 | 36.8 | 51.1 | 70.4 | 17.96 | 18 | -0.041 | P120 | 1.9 | -0.18 | 427.9 | 2868 | 0.9 | 25 | 2843 | 80.7 | 796.7 | 190.6 | 454 | 4167 | -31.77
2025-10-11 | Gece (22:00-06:00) | MDF-18mm | OP-016 | Çam Yongası | 591 | 51.3 | 67.2 | 94.5 | 15.7 | 24.8 | 56.7 | 18.5 | 57.9 | 60 | 171.9 | 8.25 | 79.5 | 10.9 | 0.66 | 7.27 | 159.5 | 34.9 | 9.93 | 1.808 | 29.3 | 3.95 | 11.6 | 8.1 | 192.8 | 27.5 | 89.1 | Yok | 0 | 40.1 | 39.6 | 71.2 | 17.74 | 18 | -0.263 | P100 | 1.37 | 0.22 | 456.3 | 2891 | 0.24 | 6 | 2885 | 91.2 | 749.2 | 204.5 | 439.5 | 4167 | -30.77
2025-10-12 | Sabah (06:00-14:00) | MDF-16mm | OP-005 | Karışık Atık | 480 | 53 | 60.4 | 94 | 15.1 | 28.9 | 60 | 11.1 | 59.3 | 65 | 175.6 | 7.59 | 84.1 | 10.65 | 0.7 | 7.12 | 164.8 | 43.8 | 9.52 | 1.647 | 26.8 | 4.13 | 10.9 | 7.94 | 191.1 | 31.3 | 91.9 | Yok | 0 | 40 | 42.3 | 66.3 | 15.81 | 16 | -0.185 | P100 | 1.93 | 0.12 | 435.6 | 2904 | 1.3 | 37 | 2867 | 81.3 | 752.4 | 191.9 | 457.1 | 4167 | -31.2
2025-10-12 | Öğle (14:00-22:00) | MDF-18mm | OP-020 | Çam Yongası | 493.2 | 47.4 | 73.7 | 94.3 | 17.1 | 22.6 | 54.5 | 22.8 | 56.3 | 60 | 174.7 | 7.44 | 89.2 | 12.21 | 0.83 | 6.84 | 152.9 | 34.5 | 9.14 | 1.924 | 26.9 | 4.51 | 13.1 | 8.11 | 193.5 | 31.1 | 90.9 | Soğutucu Kapasitesi | 1.2 | 43.4 | 39.9 | 67.9 | 17.85 | 18 | -0.146 | P100 | 1.57 | 0.53 | 444 | 2866 | 1.2 | 34 | 2832 | 91.8 | 694.3 | 167.5 | 427.9 | 4167 | -32.04
2025-10-12 | Gece (22:00-06:00) | MDF-25mm | OP-026 | Çam Yongası | 552.9 | 45.3 | 72 | 94.7 | 13.7 | 26.7 | 57.8 | 15.4 | 61.5 | 60 | 175.1 | 7.62 | 90.8 | 10.79 | 0.81 | 7.34 | 157.6 | 42.5 | 9.84 | 2.511 | 31.7 | 4.5 | 12.6 | 9.28 | 191.6 | 35.6 | 90.1 | Yok | 0 | 41.2 | 49.7 | 60.3 | 24.78 | 25 | -0.221 | P80 | 2.66 | 0.01 | 446 | 2494 | 1.24 | 30 | 2464 | 80.6 | 729.8 | 157.3 | 437.6 | 4167 | -40.87
2025-10-13 | Sabah (06:00-14:00) | MDF-18mm | OP-014 | Çam Yongası | 620 | 45.9 | 68.8 | 92.7 | 14.9 | 23.5 | 57.6 | 18.9 | 57.7 | 60 | 170.4 | 8.3 | 86.1 | 10.77 | 0.73 | 6.87 | 169.1 | 40.5 | 8.5 | 1.757 | 29.3 | 4.24 | 10.7 | 8.37 | 201.2 | 33.3 | 97.9 | Yok | 0 | 42.2 | 46.7 | 70.5 | 18.15 | 18 | 0.154 | P120 | 1.64 | 0.64 | 426.6 | 2994 | 1.47 | 44 | 2950 | 91.4 | 755.8 | 202 | 408.3 | 4167 | -29.21
2025-10-13 | Öğle (14:00-22:00) | MDF-16mm | OP-029 | Kavak Yongası | 597.6 | 52 | 79.3 | 94.1 | 15.1 | 26.7 | 58.9 | 14.3 | 60.2 | 62.1 | 175.6 | 8.18 | 81.2 | 11.01 | 0.85 | 7.3 | 153.4 | 36.1 | 8.79 | 1.544 | 26.5 | 3.85 | 16.7 | 8.23 | 194 | 31.5 | 91.8 | Yok | 0 | 43 | 48.2 | 72.4 | 16.19 | 16 | 0.185 | P120 | 1.88 | -0.48 | 442.2 | 2959 | 1.42 | 42 | 2917 | 94.6 | 725.1 | 195.1 | 434.2 | 4167 | -30
2025-10-13 | Gece (22:00-06:00) | MDF-12mm | OP-001 | Kavak Yongası | 513.1 | 47.2 | 90.7 | 91.5 | 13.5 | 25.8 | 58.2 | 16 | 62.2 | 60 | 169.7 | 7.59 | 90.8 | 11.33 | 0.74 | 7.52 | 156.2 | 40.5 | 8.9 | 1.192 | 28.6 | 3.95 | 10.6 | 6.67 | 195.9 | 33.3 | 85.8 | Soğutucu Kapasitesi | 8.3 | 31.4 | 40.8 | 78.9 | 11.78 | 12 | -0.219 | P80 | 1.87 | 0.24 | 437.1 | 3374 | 0.83 | 28 | 3346 | 86 | 777.2 | 214.2 | 457.5 | 4167 | -19.7
2025-10-14 | Sabah (06:00-14:00) | MDF-16mm | OP-008 | Kavak Yongası | 563.4 | 52.9 | 78.2 | 93.2 | 19 | 15.8 | 62.5 | 21.7 | 62.6 | 60 | 175 | 8.02 | 93.8 | 10.21 | 0.85 | 7.51 | 166 | 39.4 | 9.43 | 1.613 | 28.2 | 4.03 | 16.5 | 7.88 | 191.9 | 32.7 | 99.5 | Yok | 0 | 44.4 | 40.6 | 77.4 | 15.85 | 16 | -0.154 | P80 | 1.87 | 0.3 | 427.8 | 3241 | 0.96 | 31 | 3210 | 80.6 | 763.9 | 153.2 | 376.7 | 4167 | -22.97
2025-10-14 | Öğle (14:00-22:00) | MDF-16mm | OP-025 | Çam Yongası | 560.4 | 50.7 | 59.3 | 95.4 | 15.1 | 25.4 | 57.6 | 16.9 | 56.6 | 60.5 | 169.4 | 8.23 | 85.9 | 12.81 | 0.7 | 7.5 | 164.1 | 46.9 | 8.93 | 1.538 | 30.3 | 3.9 | 10.1 | 7.75 | 191.1 | 30.1 | 90 | Yok | 0 | 42.3 | 49.6 | 78.6 | 16.16 | 16 | 0.162 | P100 | 1.63 | -0.3 | 461.9 | 3218 | 0.73 | 23 | 3195 | 85.5 | 763.1 | 190.7 | 423.3 | 4167 | -23.33
2025-10-14 | Gece (22:00-06:00) | MDF-16mm | OP-006 | Ladin Yongası | 572.4 | 47.6 | 56.2 | 92.7 | 15.7 | 20.9 | 51.7 | 27.3 | 61.9 | 60 | 169 | 7.41 | 90.8 | 11.69 | 0.83 | 6.8 | 178.5 | 36 | 9.17 | 1.663 | 27.5 | 4.43 | 17.4 | 7.34 | 196.4 | 35.6 | 86.8 | Yok | 0 | 34.4 | 47.3 | 76.9 | 16.32 | 16 | 0.325 | P80 | 1.58 | 0.16 | 439.3 | 3117 | 0.9 | 28 | 3089 | 81.9 | 716.3 | 176.6 | 436 | 4167 | -25.87
2025-10-15 | Sabah (06:00-14:00) | MDF-18mm | OP-023 | Kavak Yongası | 620 | 55.9 | 70.1 | 96.5 | 18.1 | 21.6 | 63.7 | 14.7 | 60.8 | 67.1 | 176 | 7.59 | 86.4 | 10.73 | 1 | 7.08 | 159.3 | 45 | 9.05 | 1.815 | 26.9 | 4.04 | 11 | 7.84 | 200.8 | 32.4 | 98.5 | Yok | 0 | 31.6 | 43.3 | 76.6 | 18.03 | 18 | 0.032 | P80 | 1.94 | -0.17 | 439.9 | 3316 | 1 | 33 | 3283 | 81.7 | 744.9 | 175.5 | 408.1 | 4167 | -21.21
2025-10-15 | Öğle (14:00-22:00) | MDF-12mm | OP-017 | Çam Yongası | 558.5 | 58.2 | 72.6 | 98.5 | 16 | 24.8 | 56.7 | 18.5 | 60.7 | 64.2 | 177.8 | 7.68 | 88.1 | 11.09 | 0.94 | 7.14 | 165.6 | 42.8 | 8.26 | 1.185 | 24.8 | 4.28 | 10.4 | 7.36 | 205.3 | 34.2 | 91.4 | Yok | 0 | 36.5 | 40.8 | 74.7 | 12.21 | 12 | 0.208 | P80 | 1.7 | 0.08 | 430.2 | 3205 | 0.89 | 28 | 3177 | 82.6 | 725.3 | 191.6 | 358.6 | 4167 | -23.76
2025-10-15 | Gece (22:00-06:00) | MDF-12mm | OP-002 | Çam Yongası | 515.9 | 53.3 | 77.8 | 96.8 | 19.1 | 22.1 | 58 | 19.9 | 60.5 | 64 | 178.6 | 7.71 | 82.8 | 11.57 | 0.84 | 7.35 | 161.4 | 34.1 | 9.14 | 1.238 | 27.6 | 4.2 | 12.6 | 7.33 | 188.7 | 31.2 | 88.9 | Yok | 0 | 39.3 | 41.6 | 80.7 | 12.05 | 12 | 0.049 | P100 | 1.88 | -0.37 | 462.5 | 3366 | 1.05 | 35 | 3331 | 85.7 | 730.7 | 208.5 | 405.5 | 4167 | -20.06
2025-10-16 | Sabah (06:00-14:00) | MDF-16mm | OP-006 | Çam Yongası | 608.1 | 45.8 | 71.5 | 93.1 | 16.3 | 25.2 | 62.6 | 12.2 | 62.7 | 60 | 167.4 | 7.95 | 90.6 | 10.2 | 0.85 | 7.8 | 169.9 | 47.9 | 8.97 | 1.592 | 27.7 | 3.92 | 11.1 | 7.98 | 191.4 | 33.1 | 92.4 | Kurutucu Tıkanması | 5 | 44.3 | 45.5 | 78.8 | 16.19 | 16 | 0.186 | P120 | 1.51 | -0.29 | 461.3 | 3205 | 0.49 | 15 | 3190 | 87.7 | 735.7 | 216.9 | 392 | 4167 | -23.45
2025-10-16 | Öğle (14:00-22:00) | MDF-12mm | OP-017 | Kavak Yongası | 570.5 | 43.7 | 86.3 | 92.8 | 16.4 | 19.1 | 54.3 | 26.6 | 68.1 | 60 | 173.3 | 7.47 | 92.5 | 11.54 | 0.71 | 7.5 | 169.9 | 49.1 | 10.18 | 1.159 | 27.1 | 4.36 | 10.7 | 7.48 | 194.8 | 35 | 92.5 | Yok | 0 | 34.5 | 42.3 | 78.7 | 12.06 | 12 | 0.057 | P80 | 1.4 | -0.14 | 449 | 3331 | 1.02 | 33 | 3298 | 88.3 | 718.3 | 157.4 | 392.3 | 4167 | -20.85
2025-10-16 | Gece (22:00-06:00) | MDF-18mm | OP-010 | Çam Yongası | 517.9 | 57.1 | 66.5 | 95.8 | 12.9 | 19.8 | 62.7 | 17.4 | 62.3 | 67 | 170.3 | 7.53 | 90.8 | 11.33 | 0.88 | 7.02 | 156.4 | 40.6 | 9.66 | 1.77 | 25.2 | 3.75 | 12 | 8 | 205.6 | 32 | 90.9 | Yok | 0 | 43.4 | 37.4 | 73.4 | 18 | 18 | 0.001 | P60 | 1.92 | -0.12 | 437.2 | 2981 | 0.15 | 4 | 2977 | 89.7 | 766.2 | 196.1 | 485.5 | 4167 | -28.56
2025-10-17 | Sabah (06:00-14:00) | MDF-8mm | OP-023 | Karışık Atık | 493.8 | 56.5 | 68.5 | 89.8 | 15.6 | 21.8 | 62.9 | 15.3 | 58.9 | 66 | 170.3 | 8.12 | 81.6 | 12.22 | 0.74 | 7.47 | 177.8 | 42.5 | 9.29 | 0.816 | 28.4 | 4.74 | 11.2 | 6.67 | 192.8 | 34.6 | 94.4 | Yok | 0 | 30 | 42.7 | 94.1 | 8.56 | 8 | 0.565 | P100 | 1.65 | 0.57 | 446.7 | 3793 | 1.1 | 41 | 3752 | 89.8 | 750.2 | 177.4 | 426.8 | 4167 | -9.96
2025-10-17 | Öğle (14:00-22:00) | MDF-16mm | OP-015 | Çam Yongası | 562.7 | 47.9 | 80.1 | 93.1 | 18.1 | 27.1 | 65.4 | 7.5 | 61.6 | 60 | 172.2 | 8.01 | 91.9 | 11.22 | 0.56 | 7.33 | 161.5 | 42.8 | 8.86 | 1.588 | 26.1 | 4.2 | 10.8 | 8.08 | 185.9 | 34.2 | 88.7 | Yok | 0 | 31.9 | 40.9 | 72.5 | 15.69 | 16 | -0.31 | P100 | 2.11 | -0.23 | 462.2 | 3044 | 0.6 | 18 | 3026 | 89.3 | 757.1 | 180.6 | 432.5 | 4167 | -27.38
2025-10-17 | Gece (22:00-06:00) | MDF-12mm | OP-026 | Çam Yongası | 484.9 | 50 | 82.1 | 94 | 19.2 | 20.7 | 58.6 | 20.7 | 62.4 | 60 | 178.2 | 7.02 | 91.3 | 11.13 | 0.73 | 7.47 | 165 | 36.9 | 9.71 | 1.219 | 34.1 | 4.32 | 10.7 | 6.45 | 190.5 | 32.5 | 86.9 | Yok | 0 | 35.8 | 43.3 | 90.4 | 11.9 | 12 | -0.101 | P100 | 1.62 | -0.66 | 454.5 | 3674 | 1.92 | 70 | 3604 | 85.2 | 748 | 151.3 | 445.3 | 4167 | -13.51
2025-10-18 | Sabah (06:00-14:00) | MDF-16mm | OP-010 | Kavak Yongası | 596.2 | 50.6 | 69.2 | 90 | 15.1 | 21 | 55.3 | 23.7 | 58.5 | 60 | 169.8 | 7.88 | 85.6 | 11.85 | 0.79 | 6.76 | 167.5 | 47.9 | 8.44 | 1.62 | 30.1 | 3.82 | 13.3 | 8.24 | 199.4 | 32.3 | 89.7 | Yok | 0 | 34.5 | 39.1 | 65.2 | 16.14 | 16 | 0.142 | P80 | 1.89 | -0.2 | 441.2 | 2766 | 0.22 | 6 | 2760 | 94.8 | 718.8 | 184.9 | 425.5 | 4167 | -33.77
2025-10-18 | Öğle (14:00-22:00) | MDF-18mm | OP-011 | Çam Yongası | 549.1 | 48.8 | 80.2 | 92.9 | 13.1 | 22.5 | 61.2 | 16.3 | 64.2 | 60 | 172.5 | 7.91 | 85.7 | 10.94 | 0.86 | 7.05 | 163.2 | 46.9 | 8.55 | 1.785 | 28 | 4.42 | 10.4 | 8.26 | 204 | 32.4 | 96.9 | Yok | 0 | 44.7 | 42.1 | 69.2 | 17.62 | 18 | -0.385 | P80 | 1.65 | -0.08 | 462.1 | 3122 | 1.37 | 42 | 3080 | 79.6 | 769.3 | 184.3 | 401.1 | 4167 | -26.09
2025-10-18 | Gece (22:00-06:00) | MDF-18mm | OP-006 | Karışık Atık | 520.5 | 49.9 | 89.6 | 94.7 | 16.5 | 29.4 | 61.3 | 9.3 | 65.2 | 60 | 172.4 | 7.65 | 86.3 | 11.47 | 0.9 | 6.78 | 163.6 | 44.9 | 9.03 | 1.824 | 30.8 | 4.03 | 9.2 | 7.49 | 194.5 | 34.5 | 83 | Yok | 0 | 37 | 41.2 | 69.7 | 18.51 | 18 | 0.512 | P60 | 1.43 | 0.22 | 453.2 | 2893 | 0.88 | 25 | 2868 | 84.4 | 745.3 | 219.4 | 411.4 | 4167 | -31.17
2025-10-19 | Sabah (06:00-14:00) | MDF-16mm | OP-018 | Karışık Atık | 526.3 | 52.5 | 55 | 97.2 | 13.4 | 24.4 | 69.6 | 6 | 63.4 | 60 | 179.6 | 7.78 | 79.9 | 11.93 | 0.87 | 7.57 | 182 | 42 | 7.85 | 1.583 | 27.7 | 4.21 | 17.6 | 7.88 | 192.4 | 30.9 | 85.3 | Konveyör Durması | 18.9 | 42.7 | 35.9 | 64.4 | 16.36 | 16 | 0.358 | P100 | 1.78 | 0.25 | 431 | 2687 | 0.42 | 11 | 2676 | 76.1 | 749.9 | 183.2 | 400.7 | 4167 | -35.78
2025-10-19 | Öğle (14:00-22:00) | MDF-16mm | OP-007 | Çam Yongası | 548.6 | 50.9 | 76.9 | 94.6 | 12.6 | 28.4 | 59.7 | 11.9 | 59.5 | 60 | 167.7 | 7.75 | 87 | 11.65 | 0.64 | 7.17 | 161.9 | 41.2 | 8.12 | 1.601 | 26.3 | 4.64 | 11.8 | 8.02 | 200.3 | 32.9 | 96.6 | Yok | 0 | 42.3 | 34.8 | 74.5 | 15.96 | 16 | -0.045 | P80 | 1.78 | 0.43 | 448.1 | 3109 | 0.72 | 22 | 3087 | 94.8 | 749.9 | 182 | 471.9 | 4167 | -25.92
2025-10-19 | Gece (22:00-06:00) | MDF-8mm | OP-004 | Ladin Yongası | 607.2 | 58.3 | 74.3 | 93.8 | 16.5 | 21.5 | 63.1 | 15.4 | 61.6 | 66.5 | 176.5 | 6.74 | 87.9 | 11.72 | 0.66 | 6.52 | 165.5 | 48.5 | 8.46 | 0.795 | 29.4 | 4.41 | 13.2 | 6.02 | 195.9 | 30.4 | 90.8 | Yok | 0 | 39 | 36.3 | 97 | 8.19 | 8 | 0.193 | P80 | 2.03 | 0.22 | 456.6 | 3967 | 0.73 | 28 | 3939 | 78.9 | 752.3 | 183.4 | 405.7 | 4167 | -5.47
2025-10-20 | Sabah (06:00-14:00) | MDF-25mm | OP-018 | Çam Yongası | 551.7 | 48.1 | 79.5 | 94.3 | 15.4 | 22.8 | 57.2 | 19.9 | 63.5 | 60 | 172.5 | 8.28 | 80.3 | 11.67 | 0.9 | 7.38 | 161.5 | 43.6 | 9.67 | 2.44 | 26 | 4.27 | 9 | 9.43 | 191.4 | 32.8 | 92.6 | Yok | 0 | 38.8 | 43.2 | 64.3 | 24.87 | 25 | -0.128 | P100 | 2.07 | -0.12 | 450.1 | 2652 | 0.98 | 25 | 2627 | 77.3 | 695.8 | 168.8 | 354.3 | 4167 | -36.96
2025-10-20 | Öğle (14:00-22:00) | MDF-25mm | OP-011 | Kavak Yongası | 564.4 | 49 | 85 | 92.6 | 15.4 | 24.2 | 61.6 | 14.2 | 63 | 60 | 166.3 | 7.84 | 94 | 11.89 | 0.71 | 6.79 | 179.9 | 39.5 | 8.81 | 2.551 | 24.7 | 4.28 | 13.5 | 9.48 | 194.4 | 34 | 97.6 | Yok | 0 | 38.9 | 40 | 65.2 | 25.32 | 25 | 0.316 | P100 | 2.4 | -0.02 | 447.4 | 2764 | 0.1 | 2 | 2762 | 83.8 | 747.5 | 200.1 | 425.8 | 4167 | -33.72
2025-10-20 | Gece (22:00-06:00) | MDF-12mm | OP-027 | Çam Yongası | 505.5 | 53.6 | 81.3 | 94 | 12.8 | 19.8 | 60.5 | 19.7 | 66.2 | 64.2 | 170.2 | 7.55 | 85.5 | 12.39 | 0.89 | 6.76 | 166.9 | 41.1 | 8.97 | 1.211 | 24.6 | 4.56 | 10.2 | 7.09 | 199.2 | 34.9 | 82.6 | Kurutucu Tıkanması | 12.2 | 37.8 | 40.1 | 69.3 | 11.9 | 12 | -0.096 | P80 | 2.07 | 0.33 | 427.6 | 2989 | 1.23 | 36 | 2953 | 79 | 739.8 | 224.9 | 374.4 | 4167 | -29.13
2025-10-21 | Sabah (06:00-14:00) | MDF-18mm | OP-001 | Kavak Yongası | 527 | 51 | 79.2 | 95.5 | 13.3 | 18.4 | 54.4 | 27.2 | 61.6 | 60 | 165.4 | 7.98 | 89.1 | 11.33 | 0.69 | 7.07 | 160.8 | 31.8 | 9.1 | 1.843 | 24.5 | 4.13 | 13.4 | 8.11 | 201.1 | 28.3 | 88 | Soğutucu Kapasitesi | 7.8 | 41.1 | 47.2 | 67 | 18.51 | 18 | 0.508 | P80 | 1.99 | -0.35 | 424.4 | 2763 | 1.18 | 32 | 2731 | 89.7 | 734.2 | 184.5 | 411.2 | 4167 | -34.46
2025-10-21 | Öğle (14:00-22:00) | MDF-16mm | OP-027 | Kavak Yongası | 567.2 | 56.5 | 85.6 | 95 | 16.9 | 21 | 54.7 | 24.3 | 66.5 | 64.5 | 174 | 8.51 | 91.8 | 10.99 | 0.63 | 7.01 | 159.4 | 40.9 | 9.16 | 1.495 | 26.9 | 4.05 | 10.7 | 7.71 | 208.7 | 31.8 | 94.6 | Yok | 0 | 41.6 | 38.7 | 81.7 | 16.18 | 16 | 0.18 | P80 | 1.97 | 0.31 | 453.4 | 3338 | 0.98 | 32 | 3306 | 90.7 | 742.6 | 191.6 | 406.3 | 4167 | -20.66
2025-10-21 | Gece (22:00-06:00) | MDF-12mm | OP-026 | Kavak Yongası | 529.8 | 43.6 | 66 | 91.9 | 16.1 | 21.8 | 57.7 | 20.5 | 60.7 | 60 | 177.5 | 8.74 | 88.1 | 10.84 | 0.62 | 6.85 | 160.8 | 42 | 8.85 | 1.187 | 28.5 | 4.61 | 13.6 | 7.27 | 195.5 | 28.5 | 88.1 | Soğutucu Kapasitesi | 27.3 | 39.8 | 48 | 70.7 | 12.27 | 12 | 0.272 | P100 | 1.69 | 0.81 | 426.3 | 3100 | 1.06 | 32 | 3068 | 89.4 | 678.8 | 161.2 | 420.9 | 4167 | -26.37
2025-10-22 | Sabah (06:00-14:00) | MDF-18mm | OP-029 | Kavak Yongası | 592.3 | 51 | 61.8 | 96.7 | 12.2 | 19.6 | 55.3 | 25 | 58.4 | 60 | 163.6 | 8.41 | 89.1 | 10.59 | 0.83 | 7.38 | 170.2 | 36.3 | 10.17 | 1.768 | 25 | 3.69 | 8 | 7.89 | 192.8 | 31 | 93 | Soğutucu Kapasitesi | 7.7 | 41.7 | 30.7 | 74.7 | 17.92 | 18 | -0.081 | P100 | 1.38 | -0.29 | 437.1 | 3091 | 0.1 | 3 | 3088 | 90.3 | 766.2 | 203.1 | 419.1 | 4167 | -25.89
2025-10-22 | Öğle (14:00-22:00) | MDF-16mm | OP-018 | Çam Yongası | 537.9 | 53.9 | 87 | 93.3 | 16.3 | 21.4 | 62.1 | 16.5 | 64.4 | 64.9 | 163.7 | 8.25 | 79.7 | 9.67 | 0.69 | 7.63 | 155.9 | 48.3 | 10.22 | 1.641 | 29.8 | 3.53 | 12 | 7.69 | 191.6 | 33.8 | 90.3 | Yok | 0 | 44.7 | 40 | 73.3 | 15.84 | 16 | -0.158 | P100 | 1.86 | -0.32 | 441.3 | 3109 | 0.66 | 20 | 3089 | 86.5 | 780.4 | 168 | 386.5 | 4167 | -25.87
2025-10-22 | Gece (22:00-06:00) | MDF-18mm | OP-005 | Çam Yongası | 520.9 | 42 | 65.7 | 93 | 15.1 | 23.8 | 55.7 | 20.5 | 64 | 60 | 170.6 | 7.82 | 90.7 | 11.01 | 0.86 | 7.35 | 170.9 | 41.4 | 10.14 | 1.81 | 29.5 | 4.33 | 8 | 8.01 | 199.1 | 33.9 | 91.8 | Yok | 0 | 37.8 | 38.9 | 79.7 | 17.78 | 18 | -0.221 | P80 | 2.12 | -0.24 | 463.5 | 3187 | 0.73 | 23 | 3164 | 76.2 | 766.3 | 203.2 | 370.5 | 4167 | -24.07
2025-10-23 | Sabah (06:00-14:00) | MDF-16mm | OP-020 | Karışık Atık | 480 | 54.2 | 93.2 | 92.3 | 12.8 | 24.1 | 52.8 | 23.1 | 58.6 | 64.7 | 172.5 | 7.27 | 93.4 | 9.77 | 0.83 | 7 | 164.7 | 42.4 | 9.4 | 1.579 | 26.5 | 3.77 | 13.2 | 7.48 | 182.3 | 30.4 | 90.8 | Yok | 0 | 43.8 | 38.9 | 87.8 | 15.8 | 16 | -0.205 | P60 | 1.28 | -0.08 | 460.3 | 3353 | 0.67 | 22 | 3331 | 72.4 | 727.5 | 189 | 364.6 | 4167 | -20.06
2025-10-23 | Öğle (14:00-22:00) | MDF-16mm | OP-025 | Kavak Yongası | 585.6 | 50.7 | 77.8 | 90.5 | 17.3 | 31.2 | 54.9 | 14 | 70.6 | 62.2 | 176.1 | 7.89 | 87.7 | 11.63 | 0.99 | 7.24 | 151.4 | 43 | 9.64 | 1.612 | 27.2 | 4.18 | 14.6 | 7.95 | 203.8 | 34.2 | 94.7 | Yok | 0 | 37.1 | 46.4 | 76.5 | 16.28 | 16 | 0.282 | P60 | 1.49 | 0.05 | 469.6 | 3356 | 1.48 | 49 | 3307 | 85.5 | 773.4 | 197.8 | 480.2 | 4167 | -20.64
2025-10-23 | Gece (22:00-06:00) | MDF-18mm | OP-010 | Kavak Yongası | 545.5 | 54.4 | 64.6 | 89.5 | 15.3 | 21.9 | 46.4 | 31.7 | 59.9 | 63.9 | 174.5 | 8.25 | 85.3 | 11.31 | 0.87 | 7.39 | 167.4 | 54 | 9.23 | 1.855 | 27.5 | 3.99 | 10.6 | 8.38 | 194.1 | 34.8 | 85.8 | Yok | 0 | 49.9 | 39.4 | 68 | 18.08 | 18 | 0.079 | P80 | 1.24 | -0.18 | 458.7 | 2818 | 1.1 | 30 | 2788 | 78.5 | 713.6 | 180.5 | 523.2 | 4167 | -33.09
2025-10-24 | Sabah (06:00-14:00) | MDF-16mm | OP-027 | Kavak Yongası | 577.3 | 50.2 | 61.5 | 93.3 | 16 | 24.9 | 58.3 | 16.9 | 60.2 | 60.4 | 172.7 | 7.38 | 78 | 10.77 | 0.8 | 7.71 | 161.9 | 48.9 | 10.97 | 1.596 | 25.9 | 3.77 | 14.1 | 7.89 | 189.2 | 32.2 | 85.9 | Yok | 0 | 36.4 | 44.6 | 71.5 | 16.23 | 16 | 0.23 | P80 | 1.69 | 0.17 | 446.8 | 2919 | 0.37 | 10 | 2909 | 91.6 | 735.2 | 155.4 | 448.1 | 4167 | -30.19
2025-10-24 | Öğle (14:00-22:00) | MDF-16mm | OP-011 | Çam Yongası | 615.5 | 57.9 | 74.1 | 92.2 | 14.8 | 19.1 | 53.7 | 27.1 | 64.8 | 69.7 | 163.9 | 7.96 | 95.7 | 10.17 | 0.8 | 6.8 | 177.5 | 44.1 | 9.54 | 1.597 | 30.5 | 4.48 | 14.3 | 7.89 | 193.3 | 31.8 | 87.2 | Soğutucu Kapasitesi | 10.1 | 30.7 | 46.9 | 73 | 16.17 | 16 | 0.173 | P80 | 2.17 | -0.25 | 457.1 | 3031 | 0.4 | 12 | 3019 | 93 | 720.1 | 203.9 | 441.5 | 4167 | -27.55
2025-10-24 | Gece (22:00-06:00) | MDF-8mm | OP-008 | Kavak Yongası | 522.7 | 61.1 | 78.7 | 97.1 | 11.5 | 14.6 | 56.5 | 29 | 62.1 | 73.3 | 178.2 | 7.68 | 84.9 | 11.02 | 0.9 | 7.9 | 172.4 | 35.3 | 8.81 | 0.753 | 29.5 | 4.13 | 11.6 | 6.47 | 200 | 30.2 | 97.9 | Yok | 0 | 37.2 | 41.3 | 97 | 8.14 | 8 | 0.14 | P100 | 2.01 | 0.03 | 459.8 | 4174 | 0.55 | 22 | 4152 | 86.2 | 726.1 | 164.7 | 377.1 | 4167 | -0.36
2025-10-25 | Sabah (06:00-14:00) | MDF-16mm | OP-027 | Kavak Yongası | 620 | 51.9 | 82.9 | 94.3 | 13.4 | 21.6 | 58.5 | 19.9 | 62.7 | 62.4 | 170.3 | 7.53 | 87.1 | 11.26 | 0.92 | 7.07 | 157.8 | 43.7 | 10.54 | 1.657 | 29 | 4.49 | 12.5 | 8.23 | 197.4 | 30.8 | 96.6 | Yok | 0 | 41.4 | 44.8 | 69.3 | 15.96 | 16 | -0.041 | P80 | 1.94 | 0.41 | 454 | 3069 | 0.33 | 10 | 3059 | 87.5 | 746.8 | 185.6 | 487.3 | 4167 | -26.59
2025-10-25 | Öğle (14:00-22:00) | MDF-12mm | OP-021 | Kavak Yongası | 480 | 54.4 | 62.6 | 97.7 | 13.6 | 19 | 59.2 | 21.8 | 58 | 62.5 | 173 | 7.57 | 91.7 | 12.2 | 0.66 | 7.65 | 157.4 | 46 | 9.48 | 1.189 | 27.2 | 4.13 | 13 | 7.44 | 208.3 | 35.5 | 94.5 | Yok | 0 | 44 | 44.6 | 81.9 | 12.05 | 12 | 0.051 | P80 | 2.16 | 0.09 | 460 | 3365 | 1.18 | 39 | 3326 | 90.3 | 732.7 | 174.6 | 479.3 | 4167 | -20.18
2025-10-25 | Gece (22:00-06:00) | MDF-18mm | OP-015 | Karışık Atık | 580.5 | 53.1 | 64 | 95.4 | 16.4 | 22.4 | 61.8 | 15.8 | 59.6 | 62.9 | 171.5 | 8.43 | 85.2 | 10.98 | 0.99 | 7.57 | 167.4 | 34.2 | 8.93 | 1.737 | 26.7 | 4.05 | 13.2 | 8.21 | 197.9 | 32.9 | 92.1 | Yok | 0 | 43.2 | 36.6 | 69.1 | 18.12 | 18 | 0.12 | P80 | 2 | 0.68 | 442.9 | 2862 | 0.55 | 15 | 2847 | 91.7 | 734 | 163.4 | 392.6 | 4167 | -31.68
2025-10-26 | Sabah (06:00-14:00) | MDF-16mm | OP-019 | Ladin Yongası | 559.4 | 45.7 | 88.5 | 95.2 | 11.7 | 23.6 | 70.1 | 6.3 | 62 | 60 | 169.7 | 7.62 | 94.8 | 11.71 | 0.76 | 7.47 | 162.6 | 48.1 | 9.05 | 1.621 | 27.9 | 4.4 | 10.1 | 8.2 | 183.4 | 33.1 | 91.5 | Yok | 0 | 34.3 | 46.9 | 69.3 | 15.64 | 16 | -0.365 | P100 | 1.58 | -0.75 | 459.9 | 2956 | 0.98 | 28 | 2928 | 87.9 | 685.3 | 211 | 438.6 | 4167 | -29.73
2025-10-26 | Öğle (14:00-22:00) | MDF-12mm | OP-021 | Çam Yongası | 500.3 | 54 | 76 | 96.4 | 15.5 | 19.1 | 48.9 | 32 | 66.9 | 66.2 | 171.4 | 7.86 | 91.9 | 10.87 | 0.82 | 7.14 | 159.5 | 42.5 | 8.87 | 1.24 | 28.2 | 3.82 | 14.8 | 7.16 | 207.5 | 31.5 | 96 | Yok | 0 | 39.5 | 36.1 | 86.1 | 12.4 | 12 | 0.405 | P100 | 1.78 | 0.26 | 459.8 | 3551 | 0.59 | 20 | 3531 | 92 | 773.2 | 195.7 | 402.3 | 4167 | -15.26
2025-10-26 | Gece (22:00-06:00) | MDF-12mm | OP-025 | Çam Yongası | 575.1 | 53.8 | 77 | 96.3 | 17.7 | 25.8 | 57.4 | 16.8 | 56.6 | 61.4 | 170 | 8.05 | 78 | 11.66 | 0.73 | 6.5 | 177.7 | 43.2 | 8.71 | 1.241 | 24.7 | 4.37 | 11.6 | 6.9 | 192 | 34 | 89.8 | Yok | 0 | 42.4 | 50.1 | 80.9 | 12.08 | 12 | 0.079 | P100 | 2.06 | -0.17 | 452.6 | 3393 | 0.99 | 33 | 3360 | 88.3 | 736 | 195 | 444.9 | 4167 | -19.37
2025-10-27 | Sabah (06:00-14:00) | MDF-8mm | OP-029 | Karışık Atık | 510.3 | 49.8 | 76.8 | 89.2 | 12.6 | 23.9 | 55.3 | 20.8 | 61.4 | 60 | 169 | 7.55 | 85.2 | 11.32 | 0.82 | 6.82 | 159.6 | 30.1 | 9.2 | 0.791 | 26.7 | 4.53 | 10.2 | 6.76 | 196.2 | 34.8 | 95.8 | Yok | 0 | 34.1 | 42.8 | 88.8 | 8.29 | 8 | 0.286 | P80 | 1.32 | 0.94 | 438.1 | 3725 | 0.78 | 29 | 3696 | 87.4 | 723.4 | 193.6 | 414.6 | 4167 | -11.3
2025-10-27 | Öğle (14:00-22:00) | MDF-16mm | OP-021 | Karışık Atık | 494.4 | 53.4 | 61.3 | 91.9 | 13.1 | 23.2 | 61 | 15.8 | 61.7 | 60 | 179 | 7.84 | 92.8 | 12.16 | 0.8 | 6.73 | 168.2 | 43.3 | 8.7 | 1.672 | 27.4 | 4.35 | 11.1 | 7.63 | 188.3 | 35.4 | 87.7 | Soğutucu Kapasitesi | 24.8 | 39.6 | 44.7 | 67.4 | 16 | 16 | -0.003 | P80 | 2.09 | -0.33 | 416.1 | 2870 | 0.43 | 12 | 2858 | 90 | 730.7 | 181.4 | 395.1 | 4167 | -31.41
2025-10-27 | Gece (22:00-06:00) | MDF-8mm | OP-028 | Çam Yongası | 583.5 | 55.1 | 76.4 | 99 | 15.6 | 16.8 | 59.7 | 23.5 | 65.4 | 64.5 | 166.1 | 7.08 | 86.5 | 10.39 | 0.82 | 7.44 | 157.2 | 45.9 | 9.2 | 0.773 | 28.5 | 4.21 | 13.6 | 6.11 | 190.3 | 29.3 | 86.3 | Yok | 0 | 45.4 | 41.4 | 92.2 | 8.37 | 8 | 0.374 | P80 | 1.95 | 0.13 | 457.4 | 3876 | 0.46 | 17 | 3859 | 93.9 | 696.3 | 173.8 | 454.3 | 4167 | -7.39
2025-10-28 | Sabah (06:00-14:00) | MDF-25mm | OP-019 | Çam Yongası | 553.2 | 53 | 76.7 | 92.5 | 16.2 | 31.1 | 47.8 | 21 | 60.5 | 60.2 | 167.9 | 7.46 | 78.6 | 10.51 | 0.92 | 7.75 | 155 | 30.7 | 8.89 | 2.497 | 24.9 | 4.28 | 11.2 | 10.17 | 190.3 | 28.6 | 98.1 | Yok | 0 | 35.5 | 41 | 61.2 | 25.32 | 25 | 0.319 | P100 | 1.96 | -0.16 | 460 | 2662 | 1.42 | 37 | 2625 | 79.9 | 731.8 | 161.8 | 416.4 | 4167 | -37.01
2025-10-28 | Öğle (14:00-22:00) | MDF-18mm | OP-012 | Çam Yongası | 591.3 | 52.5 | 76 | 93.1 | 15.3 | 23.7 | 59.5 | 16.8 | 56.7 | 60 | 160 | 7.65 | 82.8 | 11.22 | 0.77 | 7.43 | 146.2 | 41.3 | 9 | 1.85 | 29 | 3.8 | 10.7 | 7.75 | 183.9 | 30.7 | 90.4 | Yok | 0 | 43.9 | 52.9 | 76.3 | 17.53 | 18 | -0.473 | P100 | 2.03 | -0.13 | 445.2 | 3116 | 0.82 | 25 | 3091 | 81.3 | 749.7 | 181.7 | 441.2 | 4167 | -25.82

## Ozet_Istatistikler
Metrik | Ortalama | Std Sapma | Min | Q25 | Medyan | Q75 | Max
Yonga_Giris_Ton | 552.052 | 41.253 | 480 | 521.175 | 552.2 | 584.8 | 620
Nem_Orani_Giris_Pct | 52.068 | 3.965 | 42 | 49.375 | 52.1 | 54.8 | 65
Yonga_Hazirlama_Sure_dk | 75.037 | 7.969 | 55 | 69.675 | 75.25 | 80.5 | 100
Boyuta_Uygun_Oran_Pct | 94.006 | 1.972 | 88 | 92.7 | 94 | 95.4 | 99
Eleme_Sure_dk | 14.993 | 1.948 | 10 | 13.7 | 15 | 16.3 | 21.3
Ince_Yonga_Pct | 22.052 | 3.062 | 12.7 | 20 | 22 | 24 | 32.8
Kaba_Yonga_Pct | 58.028 | 4.084 | 43.3 | 55.3 | 58 | 60.725 | 74.2
Red_Yonga_Pct | 19.921 | 5.072 | 1.2 | 16.6 | 19.9 | 23.4 | 35.8
Islatma_Sicaklik_C | 61.971 | 2.951 | 55 | 60 | 61.9 | 63.9 | 72
Nem_Islatma_Sonrasi_Pct | 62.84 | 3.458 | 60 | 60 | 61.4 | 64.9 | 78.6
Defibrator_Buhar_Sicaklik_C | 172.002 | 3.962 | 160 | 169.3 | 172.1 | 174.625 | 185
Defibrator_Basinc_Bar | 7.809 | 0.403 | 6.5 | 7.54 | 7.81 | 8.08 | 9.24
Lif_Kalite_Skoru | 86.84 | 5.046 | 70 | 83.4 | 86.8 | 90.2 | 99
Recine_Tuketim_kg_m3 | 11.187 | 0.803 | 9 | 10.65 | 11.18 | 11.72 | 13.69
Sertlestirici_Doz_kg_m3 | 0.798 | 0.1 | 0.5 | 0.73 | 0.8 | 0.87 | 1.18
Tutkal_pH | 7.201 | 0.297 | 6.5 | 6.99 | 7.2 | 7.4 | 8
Kurutma_Sicaklik_C | 165.014 | 7.832 | 145 | 159.8 | 164.9 | 170.1 | 190
Kurutma_Sure_dk | 42.132 | 5.029 | 30 | 38.675 | 42.2 | 45.4 | 59.9
Nem_Kurutma_Sonrasi_Pct | 9.103 | 0.616 | 7.2 | 8.68 | 9.1 | 9.52 | 11.18
Hali_Kalinlik_cm | 1.568 | 0.438 | 0.734 | 1.215 | 1.608 | 1.786 | 2.699
Serme_Hizi_m_dk | 27.959 | 1.994 | 22 | 26.6 | 28 | 29.3 | 34.3
OnPres_Basinc_Bar | 4.202 | 0.293 | 3.39 | 4 | 4.2 | 4.4 | 5.23
OnPres_Sure_sn | 11.968 | 1.935 | 8 | 10.6 | 11.9 | 13.3 | 18
Pres_Sure_sn_adet | 7.722 | 0.816 | 6 | 7.19 | 7.69 | 8.11 | 10.58
Pres_Sicaklik_C | 195.17 | 5.982 | 178 | 191.1 | 195.2 | 199.3 | 214.2
Pres_Basinc_Bar | 31.918 | 2.006 | 26 | 30.5 | 31.9 | 33.2 | 39.1
Pres_Uptime_Pct | 90.989 | 4.084 | 70 | 88.7 | 91.3 | 93.725 | 99.5
Ariza_Sure_dk | 4.586 | 11.531 | 0 | 0 | 0 | 1.125 | 97.2
Sogutma_Sure_dk | 39.983 | 3.985 | 30 | 37.2 | 39.9 | 42.7 | 53.1
Sogutma_Cikis_Sicaklik_C | 42.218 | 5.076 | 30 | 38.9 | 42.1 | 45.6 | 57.5
Sogutucu_Kapasite_Kullanim_Pct | 76.053 | 9.642 | 36.1 | 70 | 76.2 | 82.3 | 100
Olculen_Kalinlik_mm | 15.684 | 4.361 | 7.22 | 12.08 | 16.04 | 17.96 | 25.74
Kalinlik_Hedef_mm | 15.674 | 4.348 | 8 | 12 | 16 | 18 | 25
Kalinlik_Sapma_mm | 0.011 | 0.251 | -0.847 | -0.161 | 0.007 | 0.186 | 0.865
Yuzey_Puruzsuzluk_Ra_um | 1.803 | 0.305 | 0.9 | 1.59 | 1.8 | 2.01 | 2.91
Ebat_Hatasi_mm | 0.009 | 0.401 | -1.48 | -0.26 | 0.01 | 0.27 | 1.38
Net_Calisma_Sure_dk | 445.542 | 14.152 | 365.9 | 440.4 | 448.1 | 454.3 | 470
Uretilen_Adet_Brut | 3171.322 | 393.058 | 1610 | 2937 | 3167 | 3419.25 | 4570
Fire_Oran_Pct | 0.815 | 0.393 | 0.1 | 0.53 | 0.81 | 1.082 | 2.15
Fire_Adet | 25.36 | 12.953 | 1 | 16 | 25 | 34 | 70
Net_Uretim_Adet | 3145.962 | 390.118 | 1604 | 2914 | 3144.5 | 3388 | 4555
Kalite_Skoru | 85.313 | 5.997 | 62.6 | 81.1 | 85.3 | 89.5 | 100
Yogunluk_kg_m3 | 739.557 | 25.549 | 640 | 722.875 | 739.9 | 756.4 | 828.6
Elektrik_Tuketim_kWh | 185.314 | 17.482 | 129.5 | 173.5 | 185.3 | 196.9 | 243.3
Dogalgaz_Tuketim_m3 | 420.156 | 33.15 | 301.9 | 398 | 420.5 | 442.2 | 542.4
Vardiya_Hedef_Adet | 4167 | 0 | 4167 | 4167 | 4167 | 4167 | 4167
Hedefe_Gore_Sapma_Pct | -24.503 | 9.362 | -61.51 | -30.07 | -24.54 | -18.69 | 9.31

## Degisken_Sozlugu
Sütun_Adi | Aşama | Açıklama | Birim | Min_Değer | Max_Değer | Notlar
Tarih | Kimlik | Üretim tarihi | YYYY-MM-DD | - | - | 2024-01-01 başlangıç
Vardiya | Kimlik | Çalışma vardiyası | Metin | - | - | Sabah/Öğle/Gece
Urun_Tipi | Kimlik | Üretilen MDF tipi | Metin | - | - | Kalınlığa göre 5 tip
Operator_ID | Kimlik | Vardiya operatör kodu | Metin | - | - | OP-001 ... OP-030
Hammadde_Tipi | Kimlik | Kullanılan hammadde tipi | Metin | - | - | 4 farklı yonga tipi
Yonga_Giris_Ton | Aş.1 Yonga | Vardiyada giren ham yonga | ton | 480 | 620 | Günlük 1645 ton baz
Nem_Orani_Giris_Pct | Aş.1 Yonga | Hammadde giriş nem oranı | % | 42 | 65 | Yüksek nem = daha fazla işlem
Yonga_Hazirlama_Sure_dk | Aş.1 Yonga | Yonga hazırlama aşama süresi | dk | 55 | 100 | Saha notu: 3-4 saat/gün
Boyuta_Uygun_Oran_Pct | Aş.1 Yonga | Boyut standardını geçen yonga oranı | % | 88 | 99
Eleme_Sure_dk | Aş.2 Eleme | Eleme işlem süresi | dk | 10 | 22 | ~45 dk/gün
Ince_Yonga_Pct | Aş.2 Eleme | İnce sınıf yonga oranı | % | - | -
Kaba_Yonga_Pct | Aş.2 Eleme | Kaba sınıf yonga oranı | % | - | -
Red_Yonga_Pct | Aş.2 Eleme | Elek dışı red yonga oranı | % | - | - | Düşük olması istenir
Islatma_Sicaklik_C | Aş.3 Islatma | Yıkama/ıslatma sıcaklığı | °C | 55 | 72
Nem_Islatma_Sonrasi_Pct | Aş.3 Islatma | Işlatma sonrası nem seviyesi | % | 60 | 80
Defibrator_Buhar_Sicaklik_C | Aş.4 Defibr. | Defibratör buhar sıcaklığı | °C | 160 | 185 | Kritik parametre
Defibrator_Basinc_Bar | Aş.4 Defibr. | Defibratör çalışma basıncı | bar | 6.5 | 9.5
Lif_Kalite_Skoru | Aş.4 Defibr. | Lif ayrışma kalite puanı | 0-100 | 70 | 99
Recine_Tuketim_kg_m3 | Aş.5 Tutkal | UF/MF reçine tüketimi | kg/m³ | 9.0 | 14.0 | Kritik parametre
Sertlestirici_Doz_kg_m3 | Aş.5 Tutkal | Sertleştirici dozaj miktarı | kg/m³ | 0.5 | 1.2
Tutkal_pH | Aş.5 Tutkal | Tutkal karışım pH değeri | pH | 6.5 | 8.0 | Hedef: 7.0-7.5
Kurutma_Sicaklik_C | Aş.6 Kurutma | Tüp kurutucu sıcaklığı | °C | 145 | 190
Kurutma_Sure_dk | Aş.6 Kurutma | Kurutma toplam süresi | dk | 30 | 60 | ~45 dk/gün baz
Nem_Kurutma_Sonrasi_Pct | Aş.6 Kurutma | Kurutma sonrası nem (hedef %8-10) | % | 7.2 | 12.0 | KRITIK: Hedef %8-10
Hali_Kalinlik_cm | Aş.7 Serme | Serilen lif halısı kalınlığı | cm | - | - | Ürün tipine göre değişir
Serme_Hizi_m_dk | Aş.7 Serme | Serme bandı hızı | m/dk | 22 | 36
OnPres_Basinc_Bar | Aş.8 ÖnPres | Ön pres uygulanan basınç | bar | 3.2 | 5.5
OnPres_Sure_sn | Aş.8 ÖnPres | Ön pres süresi | sn/adet | 8 | 18
Pres_Sure_sn_adet | Aş.9 PRES⚠ | Sıcak pres süresi (KRİTİK DARBOĞAZ) | sn/adet | 6.0 | 11.0 | Saha notu: 7-8 sn/adet
Pres_Sicaklik_C | Aş.9 PRES⚠ | Sıcak pres platen sıcaklığı | °C | 178 | 215 | Hedef ~195°C
Pres_Basinc_Bar | Aş.9 PRES⚠ | Sıcak pres uygulanan basınç | bar | 26 | 40
Pres_Uptime_Pct | Aş.9 PRES⚠ | Pres makine çalışma süresi oranı | % | 70 | 99.5 | Baz: %92
Ariza_Tipi | Arıza | Varsa arıza türü | Metin | - | - | %25 ihtimal arıza
Ariza_Sure_dk | Arıza | Arıza kaynaklı duruş süresi | dk | 0 | 120 | 0 = arıza yok
Sogutma_Sure_dk | Aş.10 Soğ.⚠ | Yıldız soğutucu tur süresi | dk | 30 | 55 | Saha notu: 35-45 dk
Sogutma_Cikis_Sicaklik_C | Aş.10 Soğ.⚠ | Soğutucu çıkış levha sıcaklığı | °C | 30 | 60
Sogutucu_Kapasite_Kullanim_Pct | Aş.10 Soğ.⚠ | Soğutucu kapasite doluluk oranı | % | - | 100 | Saha notu: 100 levha/tur
Olculen_Kalinlik_mm | Aş.11 Zımp. | Zımparalama sonrası ölçülen kalınlık | mm | - | -
Kalinlik_Hedef_mm | Aş.11 Zımp. | Ürün tipi kalınlık hedefi | mm | 8 | 25
Kalinlik_Sapma_mm | Aş.11 Zımp. | Kalınlık hedeften sapma | mm | - | - | ±2mm tolerans
Zimpara_Kum | Aş.11 Zımp. | Kullanılan zımpara kum numarası | Metin | P60 | P120
Yuzey_Puruzsuzluk_Ra_um | Aş.11 Zımp. | Yüzey pürüzlülük Ra değeri | µm | 0.9 | 3.5 | Düşük = daha iyi
Ebat_Hatasi_mm | Aş.12 Ebat | Ebatlama boyut hatası | mm | -2.0 | 2.0
Net_Calisma_Sure_dk | Sonuç | Fiili net çalışma süresi | dk | 320 | 470 | Mola + arıza düşülmüş
Uretilen_Adet_Brut | Sonuç | Brüt üretilen MDF adedi | adet | 1200 | 5200
Fire_Oran_Pct | Sonuç | Fire/ıskarta oranı | % | 0.1 | 4.5 | Baz: %0.8
Fire_Adet | Sonuç | Fire/ıskarta adet | adet | - | -
Net_Uretim_Adet | Sonuç🎯 | Net satışa hazır MDF adedi (HEDEF) | adet | - | - | ANA HEDEF DEĞİŞKEN
Kalite_Skoru | Kalite | Genel kalite puanı (hesaplanmış) | 0-100 | 60 | 100
Yogunluk_kg_m3 | Kalite | Levha yoğunluğu | kg/m³ | 640 | 860 | Tipik MDF: 650-850
Elektrik_Tuketim_kWh | Enerji | Vardiya elektrik tüketimi | kWh | - | -
Dogalgaz_Tuketim_m3 | Enerji | Vardiya doğalgaz tüketimi | m³ | - | -
Vardiya_Hedef_Adet | KPI | Vardiya üretim hedefi | adet | 4167 | 4167 | 12500/3
Hedefe_Gore_Sapma_Pct | KPI | Net üretimin hedefe göre sapması | % | - | - | +pozitif=hedef aşıldı